## Ingresos Pruebas
Fecha Ingreso | Codigo Ingreso | Marca | Tipo Norma | Normativa | Pre-Acondicionamiento | Tipo Bateria | Modelo | Separador | Tipo Ensayo | Lote Ensamble | Lote Carga | CCA | Peso | Voltaje | Densidad Ingreso | Densidad Pre-Acondicionamiento | Tempereatura Ingreso | Temperatura Prueba | Dato Teorico Prueba | Valor Objetivo | Resultado Final | Observaciones | Calificacion | Fecha Registro
2021-04-30 | 422 | Export. | SAE | 60095-1 | Si | Auto | 42-40 | PE | CCA | 471614-01 | 0531712-4 | 463 | 11.9 | 12.8 | 1.28 | 1.28 | 27.5 | -17.4 | 350 | 7.2 | 6.99 | EVERLITE E42-888 | 97.08 | 2022-01-27
2021-04-30 | 422 | Export. | SAE | 60095-1 | No | Auto | 42-40 | PE | RC | 471614-01 | 0531712-4 | 463 | 11.9 | 12.8 | 1.28 | 1.28 | 27.5 | 27 | 60 | 54 | 64 | EVERLITE E42-888 | 106.67 | 2022-01-27
2021-04-30 | 421 | Export. | SAE | 60095-1 | No | Auto | 42-40 | PE | RC | 471614-01 | 0531712-4 | 470 | 12 | 12.78 | 1.28 | 1.28 | 27.5 | 27 | 60 | 54 | 72 | EVERLITE E42-888 | 120 | 2022-01-27
2021-04-30 | 420 | Export. | SAE | 60095-1 | No | Auto | 42-40 | PE | RC | 471614-01 | 0531712-4 | 465 | 12 | 12.8 | 1.27 | 1.27 | 27.5 | 27 | 60 | 54 | 70 | EVERLITE E42-888 | 116.67 | 2022-01-27
2021-04-30 | 421 | Export. | SAE | 60095-1 | Si | Auto | 42-40 | PE | CAP | 471614-01 | 0531712-4 | 470 | 12 | 12.78 | 1.28 | 1.28 | 27.5 | 25.7 | 40 | 36 | 41 | EVERLITE E42-888 | 102.5 | 2022-01-27
2021-04-30 | 420 | Export. | SAE | 60095-1 | Si | Auto | 42-40 | PE | CAP | 471614-01 | 0531712-4 | 465 | 12 | 12.8 | 1.27 | 1.28 | 27.5 | 25.7 | 40 | 36 | 39.6 | EVERLITE E42-888 | 99 | 2022-01-27
2021-04-30 | 419 | Export. | SAE | 60095-1 | Si | Auto | N200-235 | PE | RC | 661517-01 | 0131612-4 | 1445 | 56.8 | 12.76 | 1.28 | 1.28 | 26.9 | 25.7 | 515 | 463.5 | 465 | MODELO DE BATERIA DCR-8D-1340 | 90.29 | 2022-01-27
2021-04-30 | 418 | Export. | SAE | 60095-1 | Si | Auto | N200-235 | PE | RC | 661517-01 | 0131612-4 | 1428 | 57.4 | 12.72 | 1.28 | 1.28 | 26.9 | 25.7 | 515 | 463.5 | 490 | MODELO DE BATERIA DCR-8D-1340 | 95.15 | 2022-01-27
2021-04-30 | 419 | Export. | SAE | 60095-1 | Si | Auto | N200-235 | PE | CAP | 661517-01 | 0131612-4 | 1415 | 56.8 | 12.76 | 1.28 | 1.28 | 26.9 | 25.4 | 235 | 211.5 | 213 | MODELO DE BATERIA DCR-8D-1340 | 90.64 | 2022-01-27
2021-04-30 | 418 | Export. | SAE | 60095-1 | Si | Auto | N200-235 | PE | CAP | 661517-01 | 0131612-4 | 1435 | 57.4 | 12.72 | 1.28 | 1.28 | 26.9 | 25.4 | 235 | 211.5 | 216 | MODELO DE BATERIA DCR-8D-1340 | 91.91 | 2022-01-27
2021-04-29 | 417 | Export. | SAE | 60095-1 | No | Auto | N150-165 | PE | RC | 231513-01 | 0731613-4 | 1191 | 45.75 | 12.76 | 1.27 | 1.27 | 26.7 | 25.9 | 345 | 310.5 | 348 | MODELO DE BATERIA DCR-4D-1050 | 100.87 | 2022-01-27
2021-04-29 | 416 | Export. | SAE | 60095-1 | No | Auto | N150-165 | PE | RC | 231513-01 | 0731613-4 | 1217 | 45.7 | 12.68 | 1.29 | 1.29 | 26.7 | 25.9 | 345 | 310.5 | 357 | MODELO DE BATERIA DCR-4D-1050 | 103.48 | 2022-01-27
2021-04-29 | 417 | Export. | SAE | 60095-1 | Si | Auto | N150-165 | PE | CAP | 231513-01 | 0731613-4 | 1177 | 45.75 | 12.76 | 1.27 | 1.28 | 26.5 | 25.5 | 165 | 148.5 | 150 | MODELO DE BATERIA DCR-4D-1050 | 90.91 | 2022-01-27
2021-04-29 | 416 | Export. | SAE | 60095-1 | Si | Auto | N150-165 | PE | CAP | 231513-01 | 0731613-4 | 1193 | 45.7 | 12.68 | 1.29 | 1.29 | 26.5 | 25.5 | 165 | 148.5 | 149 | MODELO DE BATERIA DCR-4D-1050 | 90.3 | 2022-01-27
2021-04-21 | 415 | DACAR | SAE | 60095-1 | Si | Auto | U1-25 | PE | CAP | 421413-01 | 0341413-4 | 314 | 7.5 | 12.63 | 1.27 | 1.27 | 27 | 26 | 27 | 24.3 | 27 | U1-25 I | 100 | 2022-01-27
2021-04-21 | 414 | DACAR | SAE | 60095-1 | Si | Auto | U1-25 | PE | CAP | 421413-01 | 0341413-4 | 353 | 7.5 | 12.63 | 1.27 | 1.28 | 27 | 26 | 27 | 24.3 | 24 | U1-25 I | 88.89 | 2022-01-27
2021-04-21 | 413 | DACAR | SAE | 60095-1 | Si | Auto | U1-25 | PE | CAP | 421413-01 | 0341413-4 | 330 | 7.5 | 12.62 | 1.27 | 1.27 | 27 | 26 | 27 | 24.3 | 26 | U1-25 I | 96.3 | 2022-01-27
2021-04-20 | 412 | DACAR | SAE | 60095-1 | Si | Auto | U1-25 | PE | RC | 421413-01 | 0341413-4 | 319 | 7.4 | 12.64 | 1.27 | 1.28 | 27 | 26 | 38 | 34.2 | 39 | U1-25 I | 102.63 | 2022-01-27
2021-04-20 | 411 | DACAR | SAE | 60095-1 | Si | Auto | U1-25 | PE | RC | 421413-01 | 0341413-4 | 328 | 7.5 | 12.63 | 1.27 | 1.27 | 27 | 26 | 38 | 34.2 | 38 | U1-25 I | 100 | 2022-01-27
2021-04-20 | 410 | DACAR | SAE | 60095-1 | Si | Auto | U1-25 | PE | RC | 421413-01 | 0341413-4 | 283 | 7.4 | 12.64 | 1.27 | 1.28 | 27 | 26 | 38 | 34.2 | 37 | U1-25 I | 97.37 | 2022-01-27
2021-04-16 | 409 | DACAR | SAE | 60095-1 | Si | Auto | 42-40 | FV | CCA | 461414-1 | 0521512-4 | 353 | 11.65 | 12.64 | 1.27 | 1.28 | 27.1 | 26.5 | 350 | 7.2 | 5.72 |  | 79.44 | 2022-01-27
2021-04-15 | 409 | DACAR | SAE | 60095-1 | Si | Auto | 42-40 | FV | RC | 461414-1 | 0521512-4 | 353 | 11.65 | 12.64 | 1.27 | 1.28 | 27.6 | 26.5 | 60 | 54 | 60 |  | 100 | 2022-01-27
2021-04-15 | 408 | DACAR | SAE | 60095-1 | Si | Auto | 42-40 | FV | RC | 461414-1 | 0521512-4 | 353 | 11.7 | 12.66 | 1.27 | 1.27 | 27.4 | 26.4 | 60 | 54 | 58 |  | 96.67 | 2022-01-27
2021-04-13 | 407 | DACAR | SAE | 60095-1 | Si | Auto | 42-40 | FV | RC | 461414-1 | 0521512-4 | 352 | 11.65 | 12.63 | 1.27 | 1.27 | 27.6 | 26.8 | 60 | 54 | 60 |  | 100 | 2022-01-27
2021-04-13 | 408 | DACAR | SAE | 60095-1 | Si | Auto | 42-40 | FV | CAP | 461414-1 | 0521512-4 | 353 | 11.7 | 12.66 | 1.27 | 1.28 | 27.4 | 26.7 | 40 | 36 | 37 |  | 92.5 | 2022-01-27
2021-04-13 | 407 | DACAR | SAE | 60095-1 | Si | Auto | 42-40 | FV | CAP | 461414-1 | 0521512-4 | 363 | 11.65 | 12.63 | 1.27 | 1.28 | 27.5 | 26.5 | 40 | 36 | 37 |  | 92.5 | 2022-01-27
2021-04-09 | 405 | DACAR | SAE | 60095-1 | Si | Estacionaria | 31-DC-100 | FV | CAP | 060511-2 | **** | 876 | 27.4 | 12.64 | 1.28 | 1.28 | 28.1 | 26.7 | 105 | 94.5 | 103 |  | 98.1 | 2022-01-27
2021-04-09 | 404 | DACAR | SAE | 60095-1 | Si | Estacionaria | 31-DC-100 | FV | CAP | 060511-2 | **** | 850 | 27.55 | 12.71 | 1.28 | 1.28 | 28.5 | 26.9 | 105 | 94.5 | 100 |  | 95.24 | 2022-01-27
2021-04-09 | 402 | DACAR | SAE | 60095-1 | Si | Estacionaria | 31-DC-100 | FV | CAP | 060511-2 | **** | 897 | 27.45 | 12.7 | 1.27 | 1.28 | 28.2 | 26.9 | 105 | 94.5 | 98 |  | 93.33 | 2022-01-27
2021-04-08 | 406 | DACAR | SAE | 60095-1 | Si | Estacionaria | 31-DC-100 | FV | CCA | 060511-2 | **** | 863 | 27.4 | 12.71 | 1.28 | 1.28 | 28.5 | -17.6 | 855 | 7.2 | 6.45 |  | 89.58 | 2022-01-27
2021-04-06 | 405 | DACAR | SAE | 60095-1 | Si | Estacionaria | 31-DC-100 | FV | RC | 060511-2 | **** | 820 | 27.25 | 12.64 | 1.28 | 1.29 | 28.1 | 27 | 200 | 180 | 210 |  | 105 | 2022-01-27
2021-04-06 | 404 | DACAR | SAE | 60095-1 | Si | Estacionaria | 31-DC-100 | FV | RC | 060511-2 | **** | 961 | 27.55 | 12.71 | 1.28 | 1.29 | 28.5 | 27 | 200 | 180 | 206 |  | 103 | 2022-01-27
2021-04-06 | 403 | DACAR | SAE | 60095-1 | Si | Estacionaria | 31-DC-100 | FV | RC | 060511-2 | **** | 909 | 27.5 | 12.73 | 1.27 | 1.28 | 28.6 | 27 | 200 | 180 | 210 |  | 105 | 2022-01-27
2021-04-06 | 402 | DACAR | SAE | 60095-1 | Si | Estacionaria | 31-DC-100 | FV | RC | 060511-2 | **** | 933 | 27.45 | 12.7 | 1.27 | 1.28 | 28.2 | 26.9 | 200 | 180 | 202 |  | 101 | 2022-01-27
2021-04-06 | 401 | DACAR | SAE | 60095-1 | Si | Estacionaria | 31-DC-100 | FV | RC | 060511-2 | **** | 924 | 27.3 | 12.73 | 1.27 | 1.29 | 28.6 | 26.9 | 200 | 180 | 210 |  | 105 | 2022-01-27
2021-04-01 | 322 | Export. | SAE | 60095-1 | Si | Auto | 31T-85 | PE | RC | 651217-03 | 0311312-3 | 638 | 22.3 | 12.78 | 1.28 | 1.28 | 26.7 | 26.8 | 139 | 125.1 | 146 | PERFORMANCE 31S-620 | 105.04 | 2022-01-27
2021-04-01 | 323 | Export. | SAE | 60095-1 | Si | Auto | 31T-85 | PE | CAP | 651217-03 | 0311312-3 | 641 | 22.3 | 12.79 | 1.28 | 1.28 | 26.5 | 26.9 | 85 | 76.5 | 77 | PERFORMANCE 31S-620 | 90.59 | 2022-01-27
2021-04-01 | 324 | Export. | SAE | 60095-1 | Si | Marina | 27-MDP-1000 | PE | RC | 771218-3 | '1711313-3 | 777 | 23.15 | 12.78 | 1.27 | 1.28 | 27 | 26.7 | 159 | 143.1 | 160 | W-BB-SLI-DC-27 | 100.63 | 2022-01-27
2021-04-01 | 325 | Export. | SAE | 60095-1 | Si | Marina | 27-MDP-1000 | PE | CAP | 771218-3 | '1711313-3 | 794 | 23.15 | 12.81 | 1.28 | 1.28 | 27 | 26.7 | 100 | 90 | 90 | W-BB-SLI-DC-27 | 90 | 2022-01-27
2021-03-27 | 321 | Export. | SAE | 60095-1 | Si | Auto | 42-40 | PE | CCA | 471114-03 | '1931214-3 | 441 | 11.6 | 12.79 | 1.28 | 1.28 | 26.7 | -17.6 | 350 | 7.2 | 6.42 | AMERICAN 96R-320 | 89.17 | 2022-01-27
2021-03-27 | 320 | Export. | SAE | 60095-1 | Si | Auto | 42-40 | PE | RC | 471114-03 | '1931214-3 | 444 | 11.65 | 12.8 | 1.28 | 1.28 | 26.9 | 26.6 | 60 | 54 | 60 | AMERICAN 96R-320 | 100 | 2022-01-27
2021-03-27 | 319 | Export. | SAE | 60095-1 | Si | Auto | 42-40 | PE | RC | 471114-03 | '1931214-3 | 447 | 11.65 | 12.82 | 1.28 | 1.28 | 26.9 | 26.8 | 60 | 54 | 62 | AMERICAN 96R-320 | 103.33 | 2022-01-27
2021-03-27 | 320 | Export. | SAE | 60095-1 | Si | Auto | 42-40 | PE | CAP | 471114-03 | '1931214-3 | 444 | 11.65 | 12.8 | 1.28 | 1.28 | 26.5 | 26.8 | 40 | 36 | 37 | AMERICAN 96R-320 | 92.5 | 2022-01-27
2021-03-24 | 317 | DACAR | SAE | 60095-1 | Si | Auto | 42-55 | FV | CCA | 551016-1 | '0561114-3 | 535 | 13.3 | 12.75 | 1.27 | 1.28 | 26.7 | -17.3 | 460 | 7.2 | 6.28 |  | 87.22 | 2022-01-27
2021-03-24 | 316 | DACAR | SAE | 60095-1 | Si | Auto | 42-55 | FV | RC | 551016-1 | '0561114-3 | 529 | 13.25 | 12.75 | 1.27 | 1.28 | 26.8 | 26.9 | 86 | 77.4 | 86 |  | 100 | 2022-01-27
2021-03-24 | 315 | DACAR | SAE | 60095-1 | Si | Auto | 42-55 | FV | CAP | 551016-1 | '0561114-3 | 525 | 13.2 | 12.73 | 1.27 | 1.28 | 26.9 | 27 | 55 | 49.5 | 52 |  | 94.55 | 2022-01-27
2021-03-13 | 311 | DACAR | SAE | 60095-1 | Si | Auto | 42-40 | PE | CCA | 421014-02 | 0731014-3 | 319 | 11.85 | 13.28 | 1.27 | 1.27 | 27.4 | -17.3 | 350 | 7.2 | 6.28 |  | 87.22 | 2022-01-27
2021-03-13 | 310 | DACAR | SAE | 60095-1 | Si | Auto | 42-40 | PE | CCA | 421014-02 | 0731014-3 | 325 | 11.8 | 13.28 | 1.27 | 1.27 | 27.4 | -17 | 350 | 7.2 | 6.46 |  | 89.72 | 2022-01-27
2021-03-12 | 309 | DACAR | SAE | 60095-1 | Si | Auto | 42-40 | PE | CAP | 421014-02 | 0731014-3 | 387 | 11.75 | 13.37 | 1.27 | 1.27 | 27.4 | 27.5 | 40 | 36 | 31 |  | 77.5 | 2022-01-27
2021-03-10 | 311 | DACAR | SAE | 60095-1 | Si | Auto | 42-40 | PE | RC | 421014-02 | 0731014-3 | 388 | 11.85 | 13.28 | 1.27 | 1.28 | 27.4 | 27 | 60 | 54 | 62 |  | 103.33 | 2022-01-27
2021-03-10 | 310 | DACAR | SAE | 60095-1 | Si | Auto | 42-40 | PE | RC | 421014-02 | 0731014-3 | 374 | 11.8 | 13.25 | 1.27 | 1.28 | 27.4 | 26.9 | 60 | 54 | 60 |  | 100 | 2022-01-27
2021-03-10 | 309 | DACAR | SAE | 60095-1 | Si | Auto | 42-40 | PE | RC | 421014-02 | 0731014-3 | 400 | 11.75 | 13.01 | 1.27 | 1.28 | 27.4 | 26.9 | 60 | 54 | 62 |  | 103.33 | 2022-01-27
2021-03-09 | 307 | DACAR | SAE | 60095-1 | No | Auto | 42-60 | FV | CAP | 650916-3 | **** | 532 | 13.8 | 13.34 | 1.29 | 0 | 26.7 | 26.8 | 60 | 54 | 46 | Bateria sobrecargada en proceso | 76.67 | 2022-01-27
2021-03-08 | 308 | DACAR | SAE | 60095-1 | No | Auto | 42-60 | FV | RC | 650916-1 | **** | 548 | 13.75 | 13.31 | 1.29 | 0 | 26.7 | 26.9 | 92 | 82.8 | 80 | Bateria sobrecargada en proceso | 86.96 | 2022-01-27
2021-03-06 | 305 | KAISER | SAE | 60095-1 | Si | Auto | 27-85 | PE | CCA | 770817-01 | 0420912-3 | 588 | 20.87 | 12.65 | 1.28 | 1.29 | 26 | -17 | 670 | 7.2 | 6.71 |  | 93.19 | 2022-01-27
2021-03-06 | 301 | KAISER | SAE | 60095-1 | Si | Auto | 27-85 | PE | CCA | 770817-01 | 0420912-3 | 546 | 20.83 | 12.7 | 1.28 | 1.29 | 26 | -17.8 | 670 | 7.2 | 6.32 |  | 87.78 | 2022-01-27
2021-03-04 | 306 | KAISER | SAE | 60095-1 | Si | Auto | 27-85 | PE | RC | 770817-01 | 0420912-3 | 756 | 20.64 | 13.9 | 1.28 | 1.29 | 26 | 26 | 137 | 123.3 | 175 |  | 127.74 | 2022-01-27
2021-03-04 | 304 | KAISER | SAE | 60095-1 | Si | Auto | 27-85 | PE | RC | 770817-01 | 0420912-3 | 776 | 20.76 | 13.91 | 1.29 | 1.29 | 26 | 26 | 137 | 123.3 | 170 |  | 124.09 | 2022-01-27
2021-03-04 | 303 | KAISER | SAE | 60095-1 | Si | Auto | 27-85 | PE | RC | 770817-01 | 0420912-3 | 758 | 20.72 | 13.94 | 1.28 | 1.29 | 26 | 26 | 137 | 123.3 | 175 |  | 127.74 | 2022-01-27
2021-03-02 | 306 | KAISER | SAE | 60095-1 | Si | Auto | 27-85 | PE | CAP | 770817-01 | 0420912-3 | 750 | 20.64 | 13.29 | 1.28 | 1.29 | 26 | 27 | 85 | 76.5 | 89 |  | 104.71 | 2022-01-27
2021-03-02 | 305 | KAISER | SAE | 60095-1 | Si | Auto | 27-85 | PE | CAP | 770817-01 | 0420912-3 | 770 | 20.87 | 13.34 | 1.28 | 1.29 | 26 | 27 | 85 | 76.5 | 87 |  | 102.35 | 2022-01-27
2021-03-02 | 304 | KAISER | SAE | 60095-1 | Si | Auto | 27-85 | PE | CAP | 770817-01 | 0420912-3 | 724 | 20.76 | 13.35 | 1.29 | 1.29 | 26 | 27 | 85 | 76.5 | 86 |  | 101.18 | 2022-01-27
2021-03-02 | 303 | KAISER | SAE | 60095-1 | Si | Auto | 27-85 | PE | CAP | 770817-01 | 0420912-3 | 751 | 20.72 | 13.47 | 1.28 | 1.29 | 26 | 27 | 85 | 76.5 | 89 |  | 104.71 | 2022-01-27
2021-03-02 | 0 | KAISER | SAE | 60095-1 | Si | Auto | 27-85 | PE | CAP | 770817-01 | 0420912-3 | 767 | 20.59 | 13.38 | 1.28 | 1.29 | 26 | 27 | 85 | 76.5 | 79 |  | 92.94 | 2022-01-27
2021-03-02 | 301 | KAISER | SAE | 60095-1 | Si | Auto | 27-85 | PE | CAP | 770817-01 | 0420912-3 | 768 | 20.83 | 13.41 | 1.28 | 1.29 | 26 | 27 | 85 | 76.5 | 86 |  | 101.18 | 2022-01-27
2020-06-08 | 4872 | DACAR | SAE | J240 | No | Auto | 24-65 | FV | RC | 552395-1 | 3240-1 |  | 16.14 | 17.76 | 1.28 |  | 28 | 28 | 103 | 92.7 |  |  | 0 | 2022-01-27
2020-06-08 | 4871 | DACAR | SAE | J240 | No | Auto | 24-65 | FV | RC | 552395-1 | 3240-1 |  | 16.13 | 12.78 | 1.28 |  | 27 | 27 | 103 | 92.7 |  |  | 0 | 2022-01-27
2020-05-18 | 4860 | Export. | INEN | 1499 | Si | Golf | GC2-6/180 | FV | CAP | 654087-2 | 4418-1 |  | 25.02 | 6.48 | 1.23 | 1.3 | 26 | 26 | 180 | 162 | 194.3 | capacidad nominal a 200 ah | 107.94 | 2022-01-27
2020-05-18 | 4859 | Export. | INEN | 1499 | Si | Golf | GC2-6/180 | FV | CAP | 654087-2 | 4418-1 |  | 25.07 | 6.48 | 1.23 | 1.3 | 26 | 26 | 180 | 162 | 193.2 | capacidad nominal a 200 ah | 107.33 | 2022-01-27
2020-05-18 | 4828 | Export. | SAE | J240 | No | Golf | GC2-6/240 | FV | CAP | 931209-1 | 23-4140-1 |  | 29.61 | 6.49 | 1.29 |  | 26 | 26 | 240 | 216 | 239.9 |  | 99.96 | 2022-01-27
2020-05-18 | 4849 | Export. | SAE | J240 | No | Golf | GC2-6/210 | FV | CAP | 720808-2 | 24-6090-1 |  | 26.81 | 6.48 | 1.29 |  | 25 | 25 | 210 | 189 | 214.5 |  | 102.14 | 2022-01-27
2020-05-18 | 4848 | Export. | SAE | J240 | No | Golf | GC2-6/210 | FV | CAP | 720808-2 | 24-6090-1 |  | 26.71 | 6.47 | 1.29 |  | 25 | 25 | 210 | 189 | 216.5 |  | 103.1 | 2022-01-27
2020-05-16 | 4860 | Export. | INEN | 1499 | Si | Golf | GC2-6/180 | FV | CAP | 654087-2 | 4418-1 |  | 25.02 | 6.47 | 1.23 | 1.3 | 26 | 28 | 180 | 162 | 196.7 | capacidad nominal a 200 ah | 109.28 | 2022-01-27
2020-05-16 | 4859 | Export. | INEN | 1499 | Si | Golf | GC2-6/180 | FV | CAP | 654087-2 | 4418-1 |  | 25.07 | 6.48 | 1.23 | 1.3 | 26 | 28 | 180 | 162 | 195.6 | capacidad nominal a 200 ah | 108.67 | 2022-01-27
2020-05-16 | 4831 | Export. | SAE | J240 | No | Golf | GC2-6/225 | FV | CAP | 871609-1 | 215-2170-1 |  | 28.43 | 6.48 | 1.3 |  | 27 | 27 | 225 | 202.5 | 232.6 | capacidad nominal a 240 ah | 103.38 | 2022-01-27
2020-05-16 | 4830 | Export. | SAE | J240 | No | Golf | GC2-6/225 | FV | CAP | 871609-1 | 215-2170-1 |  | 28.26 | 6.48 | 1.3 |  | 27 | 27 | 225 | 202.5 | 238 | capacidad nominal a 240 ah | 105.78 | 2022-01-27
2020-05-16 | 4828 | Export. | SAE | J240 | No | Golf | GC2-6/240 | FV | CAP | 931209-1 | 23-4140-1 |  | 29.61 | 6.47 | 1.29 |  | 27 | 27 | 240 | 216 | 234.8 |  | 97.83 | 2022-01-27
2020-05-16 | 4849 | Export. | SAE | J240 | No | Golf | GC2-6/210 | FV | CAP | 720808-2 | 24-6090-1 |  | 26.81 | 6.44 | 1.29 |  | 27 | 27 | 210 | 189 | 212.6 |  | 101.24 | 2022-01-27
2020-05-16 | 4848 | Export. | SAE | J240 | No | Golf | GC2-6/210 | FV | CAP | 720808-2 | 24-6090-1 |  | 26.71 | 6.44 | 1.29 |  | 27 | 27 | 210 | 189 | 214.7 |  | 102.24 | 2022-01-27
2020-05-14 | 4864 | Export. | SAE | J240 | No | Auto | N100-107 | PE | RC | 861909-1 | 1-3200-1 | 710 | 25.54 | 12.82 | 1.27 |  | 28 | 28 | 200 | 180 | 188 |  | 94 | 2022-01-27
2020-05-14 | 4863 | Export. | SAE | J240 | No | Auto | N100-107 | PE | RC | 861909-1 | 1-3200-1 | 731 | 25.44 | 12.87 | 1.27 |  | 28 | 28 | 200 | 180 | 184 |  | 92 | 2022-01-27
2020-05-13 | 4831 | Export. | SAE | J240 | No | Golf | GC2-6/225 | FV | CAP | 871609-1 | 215-2170-1 |  | 28.43 | 6.47 | 1.31 |  | 29 | 29 | 225 | 202.5 | 229.4 |  | 101.96 | 2022-01-27
2020-05-13 | 4830 | Export. | SAE | J240 | No | Golf | GC2-6/225 | FV | CAP | 871609-1 | 215-2170-1 |  | 28.26 | 6.47 | 1.3 |  | 29 | 29 | 225 | 202.5 | 235.8 |  | 104.8 | 2022-01-27
2020-05-13 | 4828 | Export. | SAE | J240 | No | Golf | GC2-6/240 | FV | CAP | 931209-1 | 23-4140-1 |  | 29.61 | 6.46 | 1.29 |  | 28 | 28 | 240 | 216 | 234.3 |  | 97.63 | 2022-01-27
2020-05-13 | 4849 | Export. | SAE | J240 | No | Golf | GC2-6/210 | FV | CAP | 720808-2 | 24-6090-1 |  | 26.81 | 6.44 | 1.29 |  | 28 | 28 | 210 | 189 | 212.4 | capacidad nominal a 224 ah | 101.14 | 2022-01-27
2020-05-13 | 4848 | Export. | SAE | J240 | No | Golf | GC2-6/210 | FV | CAP | 720808-2 | 24-6090-1 |  | 26.71 | 6.46 | 1.29 |  | 28 | 28 | 210 | 189 | 214.5 | capacidad nominal a 224 ah | 102.14 | 2022-01-27
2020-05-13 | 4864 | Export. | SAE | J240 | No | Auto | N100-107 | PE | RC | 861909-1 | 1-3200-1 | 710 | 25.54 | 12.76 | 1.27 |  | 28 | 28 | 200 | 180 | 172 |  | 86 | 2022-01-27
2020-05-13 | 4863 | Export. | SAE | J240 | No | Auto | N100-107 | PE | RC | 861909-1 | 1-3200-1 | 731 | 25.44 | 12.76 | 1.27 |  | 28 | 28 | 200 | 180 | 167 |  | 83.5 | 2022-01-27
2020-05-13 | 4862 | Dacar | SAE | J240 | No | Auto | 42-40 | PE | RC | 461004-1 | 1-4200-2 | 432 | 12.18 | 12.73 | 1.27 |  | 28 | 28 | 60 | 54 | 56 |  | 93.33 | 2022-01-27
2020-05-13 | 4861 | Dacar | SAE | J240 | No | Auto | 42-40 | PE | RC | 461004-1 | 1-4200-1 | 459 | 12.16 | 12.73 | 1.27 |  | 28 | 28 | 60 | 54 | 54 |  | 90 | 2022-01-27
2020-05-13 | 4860 | Export. | INEN | 1499 | Si | Golf | GC2-6/180 | FV | CAP | 654087-2 | 4418-1 |  | 25.02 | 6.23 | 1.23 | 1.28 | 26 | 28 | 180 | 162 | 202.3 | capacidad nominal a 200 ah | 112.39 | 2022-01-27
2020-05-13 | 4859 | Export. | INEN | 1499 | Si | Golf | GC2-6/180 | FV | CAP | 654087-2 | 4418-1 |  | 25.07 | 6.23 | 1.23 | 1.28 | 26 | 28 | 180 | 162 | 202.8 | capacidad nominal a 200 ah | 112.67 | 2022-01-27
2020-05-11 | 4858 | Dacar | SAE | J240 | No | Auto | 34-80 | FV | RC | 741907-2 | 16-6190-1 | 684 | 17.21 | 12.82 | 1.28 |  | 29 | 29 | 123 | 110.7 | 131 |  | 106.5 | 2022-01-27
2020-05-11 | 4857 | Dacar | SAE | J240 | No | Auto | 34-80 | FV | RC | 741907-2 | 16-6190-1 | 672 | 17.35 | 12.82 | 1.28 |  | 29 | 29 | 123 | 110.7 | 131 |  | 106.5 | 2022-01-27
2020-05-11 | 4856 | Dacar | SAE | J240 | No | Auto | 34-70 | FV | RC | 551906-1 | 1-6190-1 | 501 | 15.19 | 12.76 | 1.27 |  | 28 | 28 | 101 | 90.9 | 93 |  | 92.08 | 2022-01-27
2020-05-11 | 4855 | Dacar | SAE | J240 | No | Auto | 34-70 | FV | RC | 551906-1 | 1-6190-1 | 499 | 15.2 | 12.76 | 1.27 |  | 28 | 28 | 101 | 90.9 | 92 |  | 91.09 | 2022-01-27
2020-05-11 | 4854 | Dacar | SAE | J240 | No | Auto | 42-60 | FV | RC | 641106-2 | 4-5190-1 | 608 | 14.19 | 12.76 | 1.27 |  | 28 | 28 | 92 | 82.8 | 82 |  | 89.13 | 2022-01-27
2020-05-11 | 4853 | Dacar | SAE | J240 | No | Auto | 42-60 | FV | RC | 641106-2 | 4-5190-1 | 606 | 14.33 | 12.76 | 1.27 |  | 28 | 28 | 92 | 82.8 | 88 |  | 95.65 | 2022-01-27
2020-05-11 | 4831 | Export. | SAE | J240 | No | Golf | GC2-6/225 | FV | CAP | 871609-1 | 215-2170-1 |  | 28.43 | 6.45 | 1.3 |  | 26 | 26 | 225 | 202.5 | 228.4 |  | 101.51 | 2022-01-27
2020-05-11 | 4830 | Export. | SAE | J240 | No | Golf | GC2-6/225 | FV | CAP | 871609-1 | 215-2170-1 |  | 28.26 | 6.45 | 1.3 |  | 26 | 26 | 225 | 202.5 | 234.9 |  | 104.4 | 2022-01-27
2020-05-11 | 4829 | Export. | SAE | J240 | No | Golf | GC2-6/240 | FV | CAP | 931209-1 | 23-4140-1 |  | 29.61 | 6.43 | 1.29 |  | 26 | 26 | 240 | 216 | 219.7 |  | 91.54 | 2022-01-27
2020-05-11 | 4828 | Export. | SAE | J240 | No | Golf | GC2-6/240 | FV | CAP | 931209-1 | 23-4140-1 |  | 29.35 | 6.42 | 1.29 |  | 26 | 26 | 240 | 216 | 231.1 |  | 96.29 | 2022-01-27
2020-05-11 | 4849 | Export. | SAE | J240 | No | Golf | GC2-6/210 | FV | CAP | 720808-2 | 24-6090-1 |  | 26.81 | 6.42 | 1.28 |  | 25 | 25 | 210 | 189 | 209.5 |  | 99.76 | 2022-01-27
2020-05-11 | 4848 | Export. | SAE | J240 | No | Golf | GC2-6/210 | FV | CAP | 720808-2 | 24-6090-1 |  | 26.71 | 6.44 | 1.29 |  | 25 | 25 | 210 | 189 | 213.3 |  | 101.57 | 2022-01-27
2020-05-08 | 4831 | Export. | SAE | J240 | No | Golf | GC2-6/225 | FV | CAP | 871609-1 | 215-2170-1 |  | 28.43 | 6.47 | 1.3 |  | 27 | 27 | 225 | 202.5 | 226.2 |  | 100.53 | 2022-01-27
2020-05-08 | 4830 | Export. | SAE | J240 | No | Golf | GC2-6/225 | FV | CAP | 871609-1 | 215-2170-1 |  | 28.26 | 6.47 | 1.3 |  | 27 | 27 | 225 | 202.5 | 231.6 |  | 102.93 | 2022-01-27
2020-05-08 | 4829 | Export. | SAE | J240 | No | Golf | GC2-6/240 | FV | CAP | 931209-1 | 23-4140-1 |  | 29.61 | 6.5 | 1.28 |  | 26 | 26 | 240 | 216 | 227.5 |  | 94.79 | 2022-01-27
2020-05-08 | 4828 | Export. | SAE | J240 | No | Golf | GC2-6/240 | FV | CAP | 931209-1 | 23-4140-1 |  | 29.35 | 6.5 | 1.28 |  | 26 | 26 | 240 | 216 | 223.8 |  | 93.25 | 2022-01-27
2020-05-08 | 4849 | Export. | SAE | J240 | No | Golf | GC2-6/210 | FV | CAP | 720808-2 | 24-6090-1 |  | 26.81 | 6.53 | 1.25 |  | 25 | 25 | 210 | 189 | 194.5 |  | 92.62 | 2022-01-27
2020-05-08 | 4848 | Export. | SAE | J240 | No | Golf | GC2-6/210 | FV | CAP | 720808-2 | 24-6090-1 |  | 26.71 | 6.53 | 1.26 |  | 25 | 25 | 210 | 189 | 198.4 |  | 94.48 | 2022-01-27
2020-05-06 | 4852 | Dacar | SAE | J240 | No | Auto | 34-80 | FV | RC | 764187-1 | 2428-1 | 701 | 17.68 | 12.97 | 1.3 |  | 27 | 27 | 123 | 110.7 | 131 | bateria devulta por garantia | 106.5 | 2022-01-27
2020-05-06 | 4851 | Dacar | SAE | J240 | No | Auto | 42-60 | FV | RC | 652886-2 | 7328-2 | 572 | 14.22 | 12.88 | 1.3 |  | 27 | 27 | 92 | 82.8 | 82 | bateria devulta por garantia | 89.13 | 2022-01-27
2020-05-06 | 4850 | Dacar | SAE | J240 | No | Auto | 42-40 | FV | RC | 430404-1 | 4-4040-2 | 440 | 11.99 | 12.85 | 1.28 |  | 27 | 27 | 60 | 54 | 61 | bateria devulta por garantia | 101.67 | 2022-01-27
2020-05-06 | 4831 | Export. | SAE | J240 | No | Golf | GC2-6/225 | FV | CAP | 871609-1 | 215-2170-1 |  | 28.43 | 6.41 | 1.29 |  | 28 | 28 | 225 | 202.5 | 224.8 |  | 99.91 | 2022-01-27
2020-05-06 | 4830 | Export. | SAE | J240 | No | Golf | GC2-6/225 | FV | CAP | 871609-1 | 215-2170-1 |  | 28.26 | 6.41 | 1.29 |  | 28 | 28 | 225 | 202.5 | 230.2 |  | 102.31 | 2022-01-27
2020-05-06 | 4829 | Export. | SAE | J240 | No | Golf | GC2-6/240 | FV | CAP | 931209-1 | 23-4140-1 |  | 29.61 | 6.31 | 1.25 |  | 28 | 28 | 240 | 216 | 186.8 |  | 77.83 | 2022-01-27
2020-05-06 | 4828 | Export. | SAE | J240 | No | Golf | GC2-6/240 | FV | CAP | 931209-1 | 23-4140-1 |  | 29.35 | 6.29 | 1.25 |  | 28 | 28 | 240 | 216 | 204 |  | 85 | 2022-01-27
2020-05-06 | 4849 | Export. | SAE | J240 | No | Golf | GC2-6/210 | FV | CAP | 720808-2 | 24-6090-1 |  | 26.81 | 6.32 | 1.26 |  | 27 | 27 | 210 | 189 | 173.5 |  | 82.62 | 2022-01-27
2020-05-06 | 4848 | Export. | SAE | J240 | No | Golf | GC2-6/210 | FV | CAP | 720808-2 | 24-6090-1 |  | 26.71 | 6.32 | 1.26 |  | 27 | 27 | 210 | 189 | 175.2 |  | 83.43 | 2022-01-27
2020-05-06 | 4847 | Dacar | SAE | J240 | No | Auto | NS40-45 | FV | RC | 431905-1 | 18-4190-1 | 393 | 10.38 | 12.82 | 1.27 |  | 27 | 27 | 67 | 60.3 | 57 |  | 85.07 | 2022-01-27
2020-05-06 | 4846 | Dacar | SAE | J240 | No | Auto | NS40-45 | FV | RC | 431905-1 | 18-4190-1 | 409 | 10.45 | 12.82 | 1.27 |  | 27 | 27 | 67 | 60.3 | 59 |  | 88.06 | 2022-01-27
2020-05-06 | 4845 | Dacar | SAE | J240 | No | Auto | NS40-40 | FV | RC | 421904-2 | 8-3190-1 | 377 | 9.92 | 12.79 | 1.27 |  | 27 | 27 | 57 | 51.3 | 54 |  | 94.74 | 2022-01-27
2020-05-06 | 4844 | Dacar | SAE | J240 | No | Auto | NS40-40 | FV | RC | 421904-2 | 8-3190-1 | 412 | 10.3 | 12.79 | 1.27 |  | 27 | 27 | 57 | 51.3 | 55 |  | 96.49 | 2022-01-27
2020-05-05 | 4843 | Dacar | SAE | J240 | No | Auto | N40-50 | FV | RC | 561805-2 | 5-3190-1 | 516 | 11.96 | 12.8 | 1.27 |  | 29 | 29 | 73 | 65.7 | 76 |  | 104.11 | 2022-01-27
2020-05-05 | 4842 | Dacar | SAE | J240 | No | Auto | N40-50 | FV | RC | 561805-2 | 5-3190-1 | 507 | 12.04 | 12.8 | 1.27 |  | 29 | 29 | 73 | 65.7 | 76 |  | 104.11 | 2022-01-27
2020-05-05 | 4841 | Export. | SAE | J240 | No | Auto | N120-140 | PE | RC | 041801-1 | 19-6180-1 | 1162 | 34.71 | 12.76 | 1.27 |  | 30 | 30 | 270 | 243 | 274 |  | 101.48 | 2022-01-27
2020-05-05 | 4840 | Export. | SAE | J240 | No | Auto | N120-140 | PE | RC | 041801-1 | 19-6180-1 | 1146 | 34.79 | 12.77 | 1.27 |  | 30 | 30 | 270 | 243 | 266 |  | 98.52 | 2022-01-27
2020-05-03 | 4839 | Export. | SAE | J240 | No | Auto | 78-85 | PE | RC | 721808-2 | 16-6180-1 | 790 | 18.19 | 12.81 | 1.28 |  | 26 | 26 | 137 | 123.3 | 144 |  | 105.11 | 2022-01-27
2020-05-03 | 4838 | Export. | SAE | J240 | No | Auto | 78-85 | PE | RC | 721808-2 | 16-6180-1 | 786 | 18.13 | 12.81 | 1.28 |  | 26 | 26 | 137 | 123.3 | 145 |  | 105.84 | 2022-01-27
2020-05-03 | 4837 | Export. | SAE | J240 | No | Auto | 88-100 | PE | RC | 961309-1 | 16-4180-1 | 895 | 23.1 | 12.81 | 1.28 |  | 28 | 28 | 170 | 153 | 185 |  | 108.82 | 2022-01-27
2020-05-03 | 4836 | Export. | SAE | J240 | No | Auto | 88-100 | PE | RC | 961309-1 | 16-4180-1 | 935 | 23.11 | 12.81 | 1.28 |  | 28 | 28 | 170 | 153 | 210 |  | 123.53 | 2022-01-27
2020-05-03 | 4835 | Export. | SAE | J240 | No | Auto | 27-MDP-1000 | FV | RC | 771708-1 | 7-5180-1 | 755 | 23.41 | 12.76 | 1.27 |  | 28 | 28 | 159 | 143.1 | 139 |  | 87.42 | 2022-01-27
2020-05-03 | 4834 | Export. | SAE | J240 | No | Auto | 27-MDP-1000 | FV | RC | 771708-1 | 7-5180-1 | 764 | 23.43 | 12.78 | 1.27 |  | 28 | 28 | 159 | 143.1 | 147 |  | 92.45 | 2022-01-27
2020-05-03 | 4833 | Export. | SAE | J240 | No | Auto | 66-75 | PE | RC | 711808-2 | 7-5180-1 | 781 | 17.03 | 12.85 | 1.28 |  | 28 | 28 | 111 | 99.9 | 128 |  | 115.32 | 2022-01-27
2020-05-03 | 4832 | Export. | SAE | J240 | No | Auto | 66-75 | PE | RC | 711808-2 | 7-5180-1 | 782 | 17.14 | 12.85 | 1.28 |  | 28 | 28 | 111 | 99.9 | 131 |  | 118.02 | 2022-01-27
2020-05-03 | 4831 | Export. | SAE | J240 | No | Golf | GC2-6/225 | FV | CAP | 871609-1 | 215-2170-1 |  | 28.43 | 6.41 | 1.29 |  | 28 | 28 | 225 | 202.5 | 223.9 |  | 99.51 | 2022-01-27
2020-05-03 | 4830 | Export. | SAE | J240 | No | Golf | GC2-6/225 | FV | CAP | 871609-1 | 215-2170-1 |  | 28.26 | 6.41 | 1.29 |  | 28 | 28 | 225 | 202.5 | 218.3 |  | 97.02 | 2022-01-27
2020-05-03 | 4829 | Export. | SAE | J240 | No | Golf | GC2-6/240 | FV | CAP | 931209-1 | 23-4140-1 |  | 29.61 | 6.31 | 1.25 |  | 28 | 28 | 240 | 216 | 180.6 |  | 75.25 | 2022-01-27
2020-05-03 | 4828 | Export. | SAE | J240 | No | Golf | GC2-6/240 | FV | CAP | 931209-1 | 23-4140-1 |  | 29.35 | 6.29 | 1.25 |  | 28 | 28 | 240 | 216 | 176.4 |  | 73.5 | 2022-01-27
2020-05-03 | 4827 | Export. | INEN | 1499 | Si | Golf | GC2-6/210 | FV | CAP | 720808-2 | 24-3090-1 |  | 26.95 | 6.44 | 1.26 | 1.29 | 26 | 24 | 210 | 189 | 215.76 | capacidad nominal a 220 ah | 102.74 | 2022-01-27
2020-05-03 | 4826 | Export. | INEN | 1499 | Si | Golf | GC2-6/210 | FV | CAP | 720808-2 | 24-3090-1 |  | 26.9 | 6.44 | 1.26 | 1.3 | 26 | 24 | 210 | 189 | 213.51 | capacidad nominal a 220 ah | 101.67 | 2022-01-27
2020-04-30 | 4820 | Export. | INEN | 1499 | Si | Auto | U1-18 | PE | CCA | 331702-2 | 17-2180-1 | 220 | 6.63 | 13.21 | 1.28 | 1.28 | 28 | -18 | 140 | 7.2 | 8.59 |  | 119.31 | 2022-01-27
2020-04-30 | 4819 | Export. | INEN | 1499 | Si | Auto | U1-18 | PE | CCA | 331702-2 | 17-2180-1 | 231 | 6.67 | 13.18 | 1.28 | 1.28 | 28 | -18 | 140 | 7.2 | 8.66 |  | 120.28 | 2022-01-27
2020-04-30 | 4818 | Export. | INEN | 1499 | Si | Auto | U1-18 | PE | CCA | 331702-2 | 17-2180-1 | 231 | 6.66 | 13.18 | 1.27 | 1.28 | 28 | -18 | 140 | 7.2 | 8.77 |  | 121.81 | 2022-01-27
2020-04-29 | 4827 | Export. | INEN | 1499 | Si | Golf | GC2-6/210 | FV | CAP | 720808-2 | 24-3090-1 |  | 26.95 | 6.32 | 1.26 | 1.28 | 26 | 28 | 210 | 189 | 216.66 | capacidad nominal a 220 ah | 103.17 | 2022-01-27
2020-04-29 | 4826 | Export. | INEN | 1499 | Si | Golf | GC2-6/210 | FV | CAP | 720808-2 | 24-3090-1 |  | 26.9 | 6.32 | 1.26 | 1.28 | 26 | 28 | 210 | 189 | 213.83 | capacidad nominal a 220 ah | 101.82 | 2022-01-27
2020-04-29 | 4817 | Export. | INEN | 1499 | Si | Auto | U1-25 | PE | CCA | 361604-2 | 23-7170-1 | 352 | 7.47 | 13.06 | 1.29 | 1.29 | 28 | -18 | 210 | 7.2 | 8.38 |  | 116.39 | 2022-01-27
2020-04-29 | 4816 | Export. | INEN | 1499 | Si | Auto | U1-25 | PE | CCA | 361604-2 | 23-7170-1 | 363 | 7.48 | 13.15 | 1.29 | 1.28 | 28 | -18 | 210 | 7.2 | 8.57 |  | 119.03 | 2022-01-27
2020-04-29 | 4815 | Export. | INEN | 1499 | Si | Auto | U1-25 | PE | CCA | 361604-2 | 23-7170-1 | 359 | 7.51 | 13.11 | 1.29 | 1.29 | 28 | -18 | 210 | 7.2 | 8.47 |  | 117.64 | 2022-01-27
2020-04-29 | 4814 | Export. | INEN | 1499 | Si | Auto | U1-25 | PE | CCA | 371604-1 | 23-5170-1 | 336 | 7.48 | 13.11 | 1.28 | 1.29 | 28 | -18 | 210 | 7.2 | 8.23 |  | 114.31 | 2022-01-27
2020-04-29 | 4813 | Export. | INEN | 1499 | Si | Auto | U1-25 | PE | CCA | 371604-1 | 23-5170-1 | 349 | 7.52 | 13.24 | 1.28 | 1.29 | 28 | -18 | 210 | 7.2 | 8.47 |  | 117.64 | 2022-01-27
2020-04-29 | 4812 | Export. | INEN | 1499 | Si | Auto | U1-25 | PE | CCA | 371604-1 | 23-5170-1 | 335 | 7.5 | 13.15 | 1.28 | 1.29 | 28 | -18 | 210 | 7.2 | 8.25 |  | 114.58 | 2022-01-27
2020-04-29 | 4825 | Export. | INEN | 1499 | Si | Auto | U1-18 | PE | RC | 351702-2 | 17-2180-1 | 206 | 6.89 | 13.03 | 1.27 | 1.29 | 29 | 30 | 24 | 21.6 | 26 |  | 108.33 | 2022-01-27
2020-04-29 | 4824 | Export. | INEN | 1499 | Si | Auto | U1-18 | PE | RC | 351702-2 | 17-2180-1 | 200 | 6.86 | 12.99 | 1.27 | 1.28 | 29 | 30 | 24 | 21.6 | 25 |  | 104.17 | 2022-01-27
2020-04-28 | 4825 | Export. | SAE | J240 | No | Auto | U1-18 | PE | RC | 351702-2 | 17-2180-1 | 173 | 6.89 | 12.73 | 1.27 |  | 29 | 29 | 24 | 21.6 | 8 |  | 33.33 | 2022-01-27
2020-04-28 | 4824 | Export. | SAE | J240 | No | Auto | U1-18 | PE | RC | 351702-2 | 17-2180-1 | 181 | 6.86 | 12.73 | 1.27 |  | 29 | 29 | 24 | 21.6 | 9 |  | 37.5 | 2022-01-27
2020-04-28 | 4823 | Export. | INEN | 1499 | Si | Auto | U1-25 | PE | CAP | 361604-2 | 2-7120-2 | 264 | 7.6 | 13.03 | 1.25 | 1.28 | 28 | 29 | 27 | 24.3 | 14.43 | no paso HRD | 53.44 | 2022-01-27
2020-04-28 | 4822 | Export. | INEN | 1499 | Si | Auto | U1-25 | PE | CAP | 361604-2 | 2-7120-2 | 266 | 7.48 | 13.05 | 1.25 | 1.28 | 28 | 29 | 27 | 24.3 | 14.45 | no paso HRD | 53.52 | 2022-01-27
2020-04-28 | 4821 | Export. | INEN | 1499 | Si | Auto | U1-25 | PE | CAP | 361604-2 | 2-7120-2 | 271 | 7.58 | 13.03 | 1.25 | 1.28 | 28 | 29 | 27 | 24.3 | 14.86 | no paso HRD | 55.04 | 2022-01-27
2020-04-28 | 4820 | Export. | INEN | 1499 | Si | Auto | U1-18 | PE | CAP | 331702-2 | 17-2180-1 | 215 | 6.63 | 12.82 | 1.28 | 1.28 | 28 | 28 | 18 | 16.2 | 14.98 |  | 83.22 | 2022-01-27
2020-04-28 | 4819 | Export. | INEN | 1499 | Si | Auto | U1-18 | PE | CAP | 331702-2 | 17-2180-1 | 217 | 6.67 | 12.88 | 1.28 | 1.28 | 28 | 28 | 18 | 16.2 | 15.58 |  | 86.56 | 2022-01-27
2020-04-28 | 4818 | Export. | INEN | 1499 | Si | Auto | U1-18 | PE | CAP | 331702-2 | 17-2180-1 | 215 | 6.66 | 12.94 | 1.27 | 1.28 | 28 | 28 | 18 | 16.2 | 15.07 |  | 83.72 | 2022-01-27
2020-04-27 | 4817 | Export. | INEN | 1499 | Si | Auto | U1-25 | PE | CAP | 361604-2 | 23-7170-1 | 333 | 7.47 | 12.82 | 1.29 | 1.29 | 28 | 28 | 27 | 24.3 | 19.93 |  | 73.81 | 2022-01-27
2020-04-27 | 4816 | Export. | INEN | 1499 | Si | Auto | U1-25 | PE | CAP | 361604-2 | 23-7170-1 | 342 | 7.48 | 12.84 | 1.29 | 1.29 | 28 | 28 | 27 | 24.3 | 20.22 |  | 74.89 | 2022-01-27
2020-04-27 | 4815 | Export. | INEN | 1499 | Si | Auto | U1-25 | PE | CAP | 361604-2 | 23-7170-1 | 339 | 7.51 | 12.82 | 1.29 | 1.29 | 28 | 28 | 27 | 24.3 | 20.85 |  | 77.22 | 2022-01-27
2020-04-27 | 4814 | Export. | INEN | 1499 | Si | Auto | U1-25 | PE | CAP | 371604-1 | 23-5170-1 | 315 | 7.48 | 12.85 | 1.28 | 1.28 | 25 | 28 | 27 | 24.3 | 20.82 |  | 77.11 | 2022-01-27
2020-04-27 | 4813 | Export. | INEN | 1499 | Si | Auto | U1-25 | PE | CAP | 371604-1 | 23-5170-1 | 318 | 7.52 | 12.88 | 1.28 | 1.29 | 25 | 28 | 27 | 24.3 | 21.6 |  | 80 | 2022-01-27
2020-04-27 | 4812 | Export. | INEN | 1499 | Si | Auto | U1-25 | PE | CAP | 371604-1 | 23-5170-1 | 324 | 7.5 | 12.82 | 1.28 | 1.28 | 25 | 28 | 27 | 24.3 | 20.68 |  | 76.59 | 2022-01-27
2020-04-27 | 4820 | Export. | SAE | J240 | No | Auto | U1-18 | PE | RC | 331702-2 | 17-2180-1 | 221 | 6.63 | 12.81 | 1.28 |  | 28 | 28 | 24 | 21.6 | 23 |  | 95.83 | 2022-01-27
2020-04-27 | 4819 | Export. | SAE | J240 | No | Auto | U1-18 | PE | RC | 331702-2 | 17-2180-1 | 230 | 6.67 | 12.81 | 1.28 |  | 28 | 28 | 24 | 21.6 | 24 |  | 100 | 2022-01-27
2020-04-27 | 4818 | Export. | SAE | J240 | No | Auto | U1-18 | PE | RC | 331702-2 | 17-2180-1 | 231 | 6.66 | 12.81 | 1.27 |  | 28 | 28 | 24 | 21.6 | 24 |  | 100 | 2022-01-27
2020-04-25 | 4817 | Export. | SAE | J240 | No | Auto | U1-25 | PE | RC | 361604-2 | 23-7170-1 | 336 | 7.47 | 12.77 | 1.29 |  | 28 | 28 | 38 | 34.2 | 25 |  | 65.79 | 2022-01-27
2020-04-25 | 4816 | Export. | SAE | J240 | No | Auto | U1-25 | PE | RC | 361604-2 | 23-7170-1 | 344 | 7.48 | 12.77 | 1.29 |  | 28 | 28 | 38 | 34.2 | 26 |  | 68.42 | 2022-01-27
2020-04-25 | 4815 | Export. | SAE | J240 | No | Auto | U1-25 | PE | RC | 361604-2 | 23-7170-1 | 342 | 7.51 | 12.76 | 1.29 |  | 28 | 28 | 38 | 34.2 | 26 |  | 68.42 | 2022-01-27
2020-04-25 | 4814 | Export. | INEN | 1499 | Si | Auto | U1-25 | PE | RC | 371604-1 | 23-5170-1 | 309 | 7.48 | 12.82 | 1.28 | 1.28 | 25 | 24 | 38 | 34.2 | 27 |  | 71.05 | 2022-01-27
2020-04-25 | 4813 | Export. | INEN | 1499 | Si | Auto | U1-25 | PE | RC | 371604-1 | 23-5170-1 | 311 | 7.52 | 12.88 | 1.28 | 1.29 | 25 | 24 | 38 | 34.2 | 32 |  | 84.21 | 2022-01-27
2020-04-25 | 4812 | Export. | INEN | 1499 | Si | Auto | U1-25 | PE | RC | 371604-1 | 23-5170-1 | 310 | 7.5 | 12.82 | 1.28 | 1.28 | 25 | 24 | 38 | 34.2 | 28 |  | 73.68 | 2022-01-27
2020-04-25 | 4811 | Export. | INEN | 1499 | Si | Auto | U1-40 | PE | CCA | 551604-1 | 13-7160-1 | 462 | 7.76 | 12.93 | 1.29 | 1.29 | 30 | -18 | 280 | 7.2 | 8.38 |  | 116.39 | 2022-01-27
2020-04-25 | 4810 | Export. | INEN | 1499 | Si | Auto | U1-40 | PE | CCA | 551604-1 | 13-7160-1 | 461 | 8.72 | 12.94 | 1.28 | 1.29 | 30 | -18 | 280 | 7.2 | 8.41 |  | 116.81 | 2022-01-27
2020-04-25 | 4809 | Export. | INEN | 1499 | Si | Auto | U1-40 | PE | CCA | 551604-1 | 13-7160-1 | 460 | 8.73 | 12.89 | 1.28 | 1.29 | 30 | -18 | 280 | 7.2 | 8.4 |  | 116.67 | 2022-01-27
2020-04-23 | 4814 | Export. | SAE | J240 | Si | Auto | U1-25 | PE | RC | 371604-1 | 23-5170-1 | 317 | 7.48 | 12.79 | 1.28 |  | 25 | 25 | 38 | 34.2 | 24 |  | 63.16 | 2022-01-27
2020-04-23 | 4813 | Export. | SAE | J240 | Si | Auto | U1-25 | PE | RC | 371604-1 | 23-5170-1 | 332 | 7.52 | 12.8 | 1.28 |  | 25 | 25 | 38 | 34.2 | 30 |  | 78.95 | 2022-01-27
2020-04-23 | 4812 | Export. | SAE | J240 | Si | Auto | U1-25 | PE | RC | 371604-1 | 23-5170-1 | 321 | 7.5 | 12.79 | 1.28 |  | 25 | 25 | 38 | 34.2 | 26 |  | 68.42 | 2022-01-27
2020-04-22 | 4811 | Export. | INEN | 1499 | Si | Auto | U1-40 | PE | CAP | 551604-1 | 13-7160-1 | 455 | 8.76 | 13.09 | 1.28 | 1.29 | 30 | 26 | 40 | 36 | 36.76 |  | 91.9 | 2022-01-27
2020-04-22 | 4810 | Export. | INEN | 1499 | Si | Auto | U1-40 | PE | CAP | 551604-1 | 13-7160-1 | 443 | 8.72 | 12.97 | 1.28 | 1.29 | 30 | 26 | 40 | 36 | 37.9 |  | 94.75 | 2022-01-27
2020-04-22 | 4809 | Export. | INEN | 1499 | Si | Auto | U1-40 | PE | CAP | 551604-1 | 13-7160-1 | 442 | 8.73 | 12.91 | 1.28 | 1.29 | 30 | 26 | 40 | 36 | 37.23 |  | 93.08 | 2022-01-27
2020-04-20 | 4811 | Export. | SAE | J240 | No | Auto | U1-40 | PE | RC | 551604-1 | 13-7160-1 | 441 | 8.76 | 12.85 | 1.29 |  | 30 | 30 | 45 | 40.5 | 51 |  | 113.33 | 2022-01-27
2020-04-20 | 4810 | Export. | SAE | J240 | No | Auto | U1-40 | PE | RC | 551604-1 | 13-7160-1 | 433 | 8.72 | 12.85 | 1.28 |  | 30 | 30 | 45 | 40.5 | 54 |  | 120 | 2022-01-27
2020-04-20 | 4809 | Export. | SAE | J240 | No | Auto | U1-40 | PE | RC | 551604-1 | 13-7160-1 | 437 | 8.73 | 12.87 | 1.28 |  | 30 | 30 | 45 | 40.5 | 53 |  | 117.78 | 2022-01-27
2020-04-20 | 4808 | Export. | INEN | 1499 | Si | Auto | 36-36 | PE | CCA | 361504-2 | 2-3160 | 282 | 10.46 | 12.82 | 1.28 | 1.29 | 28 | -18 | 280 | 7.2 | 7.13 |  | 99.03 | 2022-01-27
2020-04-20 | 4807 | Export. | INEN | 1499 | Si | Auto | 36-36 | PE | CCA | 361504-2 | 2-3160 | 293 | 10.55 | 12.85 | 1.27 | 1.29 | 28 | -18 | 280 | 7.2 | 7.59 |  | 105.42 | 2022-01-27
2020-04-16 | 4808 | Export. | INEN | 1499 | Si | Auto | 36-36 | PE | RC | 361504-2 | 2-3160 | 282 | 10.46 | 12.82 | 1.28 | 1.29 | 28 | 30 | 54 | 48.6 | 49 |  | 90.74 | 2022-01-27
2020-04-16 | 4807 | Export. | INEN | 1499 | Si | Auto | 36-36 | PE | RC | 361504-2 | 2-3160 | 293 | 10.55 | 12.85 | 1.27 | 1.29 | 28 | 30 | 54 | 48.6 | 51 |  | 94.44 | 2022-01-27
2020-04-16 | 4806 | Export. | INEN | 1499 | Si | Auto | 36-50 | PE | CCA | 531505-2 | 1-2160 | 518 | 12.34 | 13.21 | 1.28 | 1.29 | 28 | -18 | 410 | 7.2 | 7.76 |  | 107.78 | 2022-01-27
2020-04-16 | 4805 | Export. | INEN | 1499 | Si | Auto | 36-50 | PE | CCA | 531505-2 | 1-2160 | 513 | 12.23 | 13.12 | 1.28 | 1.29 | 28 | -18 | 410 | 7.2 | 7.78 |  | 108.06 | 2022-01-27
2020-04-16 | 4804 | Export. | INEN | 1499 | Si | Auto | 36-50 | PE | CCA | 531505-2 | 1-2160 | 516 | 12.4 | 13.17 | 1.27 | 1.29 | 28 | -18 | 410 | 7.2 | 7.9 |  | 109.72 | 2022-01-27
2020-04-16 | 4801 | Export. | INEN | 1499 | Si | Auto | 36-36 | PE | CCA | 351504-2 | 20-6150 | 332 | 10.52 | 13.09 | 1.28 | 1.28 | 28 | -18 | 280 | 7.2 | 7.71 |  | 107.08 | 2022-01-27
2020-04-16 | 4800 | Export. | INEN | 1499 | Si | Auto | 36-36 | PE | CCA | 351504-2 | 20-6150 | 324 | 10.57 | 13.15 | 1.28 | 1.29 | 28 | -18 | 280 | 7.2 | 7.68 |  | 106.67 | 2022-01-27
2020-04-16 | 4799 | Export. | INEN | 1499 | Si | Auto | 36-36 | PE | CCA | 351504-2 | 20-6150 | 338 | 10.6 | 13.06 | 1.28 | 1.28 | 28 | -18 | 280 | 7.2 | 7.91 |  | 109.86 | 2022-01-27
2020-04-16 | 4798 | Export. | INEN | 1499 | Si | Auto | 36-24 | PE | CCA | 241503-2 | 9-6150 | 219 | 9.32 | 13.03 | 1.29 | 1.29 | 27 | -18 | 180 | 7.2 | 7.95 |  | 110.42 | 2022-01-27
2020-04-16 | 4797 | Export. | INEN | 1499 | Si | Auto | 36-24 | PE | CCA | 241503-2 | 9-6150 | 213 | 9.41 | 13.06 | 1.29 | 1.29 | 27 | -18 | 180 | 7.2 | 7.88 |  | 109.44 | 2022-01-27
2020-04-16 | 4796 | Export. | INEN | 1499 | Si | Auto | 36-24 | PE | CCA | 241503-2 | 9-6150 | 206 | 9.39 | 13.06 | 1.28 | 1.29 | 27 | -18 | 180 | 7.2 | 7.93 |  | 110.14 | 2022-01-27
2020-04-15 | 4795 | Export. | INEN | 1499 | Si | Auto | 36-47 | PE | CCA | 431505-2 | 10-4150 | 437 | 11.72 | 12.64 | 1.27 | 1.29 | 30 | -18 | 365 | 7.2 | 7.65 |  | 106.25 | 2022-01-27
2020-04-15 | 4794 | Export. | INEN | 1499 | Si | Auto | 36-47 | PE | CCA | 431505-2 | 10-4150 | 450 | 11.74 | 12.67 | 1.27 | 1.29 | 30 | -18 | 365 | 7.2 | 7.74 |  | 107.5 | 2022-01-27
2020-04-15 | 4793 | Export. | INEN | 1499 | Si | Auto | 36-47 | PE | CCA | 431505-2 | 10-4150 | 461 | 11.81 | 12.73 | 1.27 | 1.29 | 30 | -18 | 365 | 7.2 | 7.68 |  | 106.67 | 2022-01-27
2020-04-15 | 4808 | Export. | INEN | 1499 | Si | Auto | 36-36 | PE | RC | 361504-2 | 2-3160 | 282 | 10.46 | 12.82 | 1.28 | 1.28 | 28 | 29 | 54 | 48.6 | 46 |  | 85.19 | 2022-01-27
2020-04-15 | 4807 | Export. | INEN | 1499 | Si | Auto | 36-36 | PE | RC | 361504-2 | 2-3160 | 293 | 10.55 | 12.85 | 1.27 | 1.28 | 28 | 29 | 54 | 48.6 | 49 |  | 90.74 | 2022-01-27
2020-04-14 | 4806 | Export. | INEN | 1499 | Si | Auto | 36-50 | PE | CAP | 531505-2 | 1-2160 | 518 | 12.34 | 13.21 | 1.28 | 1.28 | 28 | 29 | 50 | 45 | 50.4 |  | 100.8 | 2022-01-27
2020-04-14 | 4805 | Export. | INEN | 1499 | Si | Auto | 36-50 | PE | CAP | 531505-2 | 1-2160 | 513 | 12.23 | 13.12 | 1.28 | 1.28 | 28 | 29 | 50 | 45 | 46.3 |  | 92.6 | 2022-01-27
2020-04-14 | 4804 | Export. | INEN | 1499 | Si | Auto | 36-50 | PE | CAP | 531505-2 | 1-2160 | 516 | 12.4 | 13.17 | 1.27 | 1.28 | 28 | 29 | 50 | 45 | 49.2 |  | 98.4 | 2022-01-27
2020-04-14 | 4803 | Dacar | SAE | J240 | No | Auto | 31A-105 | FV | RC | 845099-1 | 13-3020 | 739 | 25.7 | 13.24 | 1.29 |  | 28 | 28 | 194 | 174.6 | 170 |  | 87.63 | 2022-01-27
2020-04-14 | 4802 | Dacar | SAE | J240 | No | Auto | 42-60 | FV | RC | 654296-2 | 16-1459 | 469 | 14.38 | 13.24 | 1.29 |  | 28 | 28 | 92 | 82.8 | 92 |  | 100 | 2022-01-27
2020-04-14 | 4801 | Export. | INEN | 1499 | Si | Auto | 36-36 | PE | CAP | 351504-2 | 20-6150 | 332 | 10.52 | 13.09 | 1.28 | 1.28 | 28 | 28 | 36 | 32.4 | 30.55 |  | 84.86 | 2022-01-27
2020-04-14 | 4800 | Export. | INEN | 1499 | Si | Auto | 36-36 | PE | CAP | 351504-2 | 20-6150 | 324 | 10.57 | 13.15 | 1.28 | 1.28 | 28 | 28 | 36 | 32.4 | 33.16 |  | 92.11 | 2022-01-27
2020-04-14 | 4799 | Export. | INEN | 1499 | Si | Auto | 36-36 | PE | CAP | 351504-2 | 20-6150 | 338 | 10.6 | 13.06 | 1.28 | 1.28 | 28 | 28 | 36 | 32.4 | 35.07 |  | 97.42 | 2022-01-27
2020-04-14 | 4798 | Export. | INEN | 1499 | Si | Auto | 36-24 | PE | CAP | 241503-2 | 9-6150 | 219 | 9.32 | 13.03 | 1.29 | 1.29 | 27 | 28 | 24 | 21.6 | 18.4 |  | 76.67 | 2022-01-27
2020-04-14 | 4797 | Export. | INEN | 1499 | Si | Auto | 36-24 | PE | CAP | 241503-2 | 9-6150 | 213 | 9.41 | 13.06 | 1.29 | 1.28 | 27 | 28 | 24 | 21.6 | 19.45 |  | 81.04 | 2022-01-27
2020-04-14 | 4796 | Export. | INEN | 1499 | Si | Auto | 36-24 | PE | CAP | 241503-2 | 9-6150 | 206 | 9.39 | 13.06 | 1.28 | 1.29 | 27 | 28 | 24 | 21.6 | 20.35 |  | 84.79 | 2022-01-27
2020-04-14 | 4808 | Export. | SAE | J240 | No | Auto | 36-36 | PE | RC | 361504-2 | 2-3160 | 282 | 10.46 | 12.82 | 1.28 |  | 28 | 28 | 54 | 48.6 | 38 |  | 70.37 | 2022-01-27
2020-04-14 | 4807 | Export. | SAE | J240 | No | Auto | 36-36 | PE | RC | 361504-2 | 2-3160 | 293 | 10.55 | 12.85 | 1.27 |  | 28 | 28 | 54 | 48.6 | 38 |  | 70.37 | 2022-01-27
2020-04-13 | 4806 | Export. | SAE | J240 | No | Auto | 36-50 | PE | RC | 531505-2 | 1-2160 | 558 | 12.34 | 12.82 | 1.28 |  | 28 | 28 | 85 | 76.5 | 87 |  | 102.35 | 2022-01-27
2020-04-13 | 4805 | Export. | SAE | J240 | No | Auto | 36-50 | PE | RC | 531505-2 | 1-2160 | 544 | 12.23 | 12.82 | 1.28 |  | 28 | 28 | 85 | 76.5 | 81 |  | 95.29 | 2022-01-27
2020-04-13 | 4804 | Export. | SAE | J240 | No | Auto | 36-50 | PE | RC | 531505-2 | 1-2160 | 549 | 12.4 | 12.82 | 1.27 |  | 28 | 28 | 85 | 76.5 | 89 |  | 104.71 | 2022-01-27
2020-04-13 | 4795 | Export. | INEN | 1499 | Si | Auto | 36-47 | PE | CAP | 431505-2 | 10-4150 | 437 | 11.72 | 12.64 | 1.27 | 1.27 | 30 | 28 | 47 | 42.3 | 44.6 |  | 94.89 | 2022-01-27
2020-04-13 | 4794 | Export. | INEN | 1499 | Si | Auto | 36-47 | PE | CAP | 431505-2 | 10-4150 | 450 | 11.74 | 12.67 | 1.27 | 1.28 | 30 | 28 | 47 | 42.3 | 45.7 |  | 97.23 | 2022-01-27
2020-04-13 | 4793 | Export. | INEN | 1499 | Si | Auto | 36-47 | PE | CAP | 431505-2 | 10-4150 | 461 | 11.81 | 12.73 | 1.27 | 1.28 | 30 | 28 | 47 | 42.3 | 35.71 |  | 75.98 | 2022-01-27
2020-04-13 | 4803 | Dacar | SAE | J240 | No | Auto | 31A-105 | FV | RC | 845099-1 | 13-3020 | 712 | 25.7 | 13.15 | 1.27 |  | 29 | 29 | 194 | 174.6 | 178 |  | 91.75 | 2022-01-27
2020-04-13 | 4802 | Dacar | SAE | J240 | No | Auto | 42-60 | FV | RC | 654296-2 | 16-1459 | 475 | 14.38 | 12.88 | 1.29 |  | 28 | 28 | 92 | 82.8 | 95 |  | 103.26 | 2022-01-27
2020-04-13 | 4801 | Export. | SAE | J240 | No | Auto | 36-36 | PE | RC | 351504-2 | 20-6150 | 384 | 10.52 | 12.85 | 1.28 |  | 28 | 28 | 54 | 48.6 | 50 |  | 92.59 | 2022-01-27
2020-04-13 | 4800 | Export. | SAE | J240 | No | Auto | 36-36 | PE | RC | 351504-2 | 20-6150 | 351 | 10.57 | 12.85 | 1.28 |  | 28 | 28 | 54 | 48.6 | 51 |  | 94.44 | 2022-01-27
2020-04-13 | 4799 | Export. | SAE | J240 | No | Auto | 36-36 | PE | RC | 351504-2 | 20-6150 | 364 | 10.6 | 12.85 | 1.28 |  | 28 | 28 | 54 | 48.6 | 49 |  | 90.74 | 2022-01-27
2020-04-13 | 4798 | Export. | SAE | J240 | No | Auto | 36-24 | PE | RC | 241503-2 | 9-6150 | 230 | 9.32 | 12.82 | 1.29 |  | 27 | 27 | 33 | 29.7 | 30 |  | 90.91 | 2022-01-27
2020-04-13 | 4797 | Export. | SAE | J240 | No | Auto | 36-24 | PE | RC | 241503-2 | 9-6150 | 224 | 9.41 | 12.87 | 1.29 |  | 27 | 27 | 33 | 29.7 | 30 |  | 90.91 | 2022-01-27
2020-04-13 | 4796 | Export. | SAE | J240 | No | Auto | 36-24 | PE | RC | 241503-2 | 9-6150 | 224 | 9.39 | 12.85 | 1.28 |  | 27 | 27 | 33 | 29.7 | 32 |  | 96.97 | 2022-01-27
2020-04-09 | 4795 | Export. | SAE | J240 | No | Auto | 36-47 | PE | RC | 431505-2 | 10-4150 | 463 | 11.72 | 12.85 | 1.27 |  | 30 | 30 | 68 | 61.2 | 67 |  | 98.53 | 2022-01-27
2020-04-09 | 4794 | Export. | SAE | J240 | No | Auto | 36-47 | PE | RC | 431505-2 | 10-4150 | 464 | 11.74 | 12.85 | 1.27 |  | 30 | 30 | 68 | 61.2 | 69 |  | 101.47 | 2022-01-27
2020-04-09 | 4793 | Export. | SAE | J240 | No | Auto | 36-47 | PE | RC | 431505-2 | 10-4150 | 484 | 11.81 | 12.82 | 1.27 |  | 30 | 30 | 68 | 61.2 | 67 |  | 98.53 | 2022-01-27
2020-04-03 | 4792 | Export. | SAE | J240 | No | Auto | 88-100 | PE | RC | 961309-1 | 23-3140 | 909 | 23.14 | 12.85 |  |  |  |  | 170 | 153 | 185 |  | 108.82 | 2022-01-27
2020-04-03 | 4791 | Export. | SAE | J240 | No | Auto | 88-100 | PE | RC | 961309-1 | 23-3140 | 935 | 23.34 | 12.85 |  |  |  |  | 170 | 153 | 210 |  | 123.53 | 2022-01-27
2020-04-03 | 4790 | Kaiser | SAE | J240 | No | Auto | 30H-105 | PE | RC | 861109-2 | 2-3120 | 801 | 25.06 | 12.76 | 1.27 |  | 30 | 30 | 194 | 174.6 | 207 |  | 106.7 | 2022-01-27
2020-04-03 | 4789 | Kaiser | SAE | J240 | No | Auto | 30H-105 | PE | RC | 861109-2 | 2-3120 | 799 | 25.23 | 12.76 | 1.27 |  | 30 | 30 | 194 | 174.6 | 215 |  | 110.82 | 2022-01-27
2020-04-03 | 4788 | Export. | SAE | J240 | No | Auto | NS40-45 | PE | RC | 451305-1 | 23-2140 | 450 | 10.61 | 12.79 |  |  |  |  | 67 | 60.3 | 62 |  | 92.54 | 2022-01-27
2020-04-03 | 4779 | Export. | SAE | J240 | No | Auto | NS40-45 | PE | RC | 451305-1 | 23-2140 | 404 | 10.66 | 12.85 |  |  |  |  | 67 | 60.3 | 62 |  | 92.54 | 2022-01-27
2020-04-03 | 4778 | Export. | SAE | J240 | No | Auto | NS40-45 | PE | RC | 451305-1 | 23-2140 | 420 | 10.71 | 12.85 |  |  |  |  | 67 | 60.3 | 68 |  | 101.49 | 2022-01-27
2020-04-01 | 4787 | Export. | SAE | J240 | No | Auto | 27-100 | PE | RC | 871209-1 | 212-5130 | 897 | 22.72 | 12.7 |  |  |  |  | 173 | 155.7 | 171 |  | 98.84 | 2022-01-27
2020-04-01 | 4786 | Export. | SAE | J240 | No | Auto | 27-100 | PE | RC | 871209-1 | 212-5130 | 887 | 22.67 | 12.79 |  |  |  |  | 173 | 155.7 | 180 |  | 104.05 | 2022-01-27
2020-04-01 | 4785 | Export. | SAE | J240 | No | Auto | 25-65 | PE | RC | 521305-1 | 1-3130 | 546 | 15.79 | 12.83 |  |  |  |  | 103 | 92.7 | 120 |  | 116.5 | 2022-01-27
2020-04-01 | 4784 | Export. | SAE | J240 | No | Auto | 25-65 | PE | RC | 521305-1 | 1-3130 | 549 | 15.71 | 12.84 |  |  |  |  | 103 | 92.7 | 120 |  | 116.5 | 2022-01-27
2020-04-01 | 4783 | Export. | SAE | J240 | No | Auto | 42-60 | PE | RC | 621306-1 | 1-4130 | 662 | 14.33 | 12.81 |  |  |  |  | 92 | 82.8 | 99 |  | 107.61 | 2022-01-27
2020-04-01 | 4782 | Export. | SAE | J240 | No | Auto | 42-60 | PE | RC | 621306-1 | 1-4130 | 657 | 14.2 | 12.81 |  |  |  |  | 92 | 82.8 | 95 |  | 103.26 | 2022-01-27
2020-04-01 | 4781 | Export. | SAE | J240 | No | Auto | 24-55 | PE | RC | 431205-2 | 44-7120 | 459 | 15.98 | 12.79 |  |  |  |  | 84 | 75.6 | 92 |  | 109.52 | 2022-01-27
2020-04-01 | 4780 | Export. | SAE | J240 | No | Auto | 24-55 | PE | RC | 431205-2 | 44-7120 | 452 | 16.11 | 12.79 |  |  |  |  | 84 | 75.6 | 95 |  | 113.1 | 2022-01-27
2020-04-01 | 4779 | Export. | SAE | J240 | No | Auto | NS40-45 | PE | RC | 451305-1 | 23-2140 | 445 | 10.66 | 12.79 |  |  |  |  | 67 | 60.3 | 58 |  | 86.57 | 2022-01-27
2020-04-01 | 4778 | Export. | SAE | J240 | No | Auto | NS40-45 | PE | RC | 451305-1 | 23-2140 | 435 | 10.71 | 12.82 |  |  |  |  | 67 | 60.3 | 63 |  | 94.03 | 2022-01-27
2020-04-01 | 4777 | Export. | SAE | J240 | No | Auto | NS40-40 | PE | RC | 451304-1 | 23-3140 | 405 | 10.21 | 12.91 |  |  |  |  | 57 | 51.3 | 62 |  | 108.77 | 2022-01-27
2020-04-01 | 4776 | Export. | SAE | J240 | No | Auto | NS40-40 | PE | RC | 451304-1 | 23-3140 | 405 | 10.26 | 12.91 |  |  |  |  | 57 | 51.3 | 63 |  | 110.53 | 2022-01-27
2020-04-01 | 4775 | Export. | SAE | J240 | No | Auto | 42-40 | PE | RC | 450904-2 | 3-7210 | 437 | 12.23 | 12.73 |  |  |  |  | 60 | 54 | 61 |  | 101.67 | 2022-01-27
2020-04-01 | 4774 | Export. | SAE | J240 | No | Auto | 42-40 | PE | RC | 450904-2 | 3-7210 | 436 | 12.23 | 12.73 |  |  |  |  | 60 | 54 | 59 |  | 98.33 | 2022-01-27
2020-03-10 | 4773 | Export. | SAE | J240 | No | Auto | 42-40 | PE | RC | 461004-2 | 1-3110 | 471 | 12.25 | 12.82 |  |  |  |  | 60 | 54 | 59 |  | 98.33 | 2022-01-27
2020-03-10 | 4772 | Export. | SAE | J240 | No | Auto | 42-40 | PE | RC | 461004-2 | 1-3110 | 474 | 12.22 | 12.82 |  |  |  |  | 60 | 54 | 61 |  | 101.67 | 2022-01-27
2020-03-10 | 4771 | Export. | SAE | J240 | No | Auto | 24-50 | PE | RC | 433694-1 | 19-3100 | 419 | 15.26 | 12.76 |  |  |  |  | 78 | 70.2 | 89 |  | 114.1 | 2022-01-27
2020-03-10 | 4770 | Export. | SAE | J240 | No | Auto | 24-50 | PE | RC | 433694-1 | 19-3100 | 416 | 15.35 | 12.76 |  |  |  |  | 78 | 70.2 | 90 |  | 115.38 | 2022-01-27
2020-03-09 | 4769 | Dacar | SAE | J240 | No | Auto | 27-100 | FV | RC | 831009-2 | 42-5100 | 832 | 22.63 | 12.88 |  |  |  |  | 173 | 155.7 | 160 |  | 92.49 | 2022-01-27
2020-03-09 | 4768 | Dacar | SAE | J240 | No | Auto | 27-100 | FV | RC | 831009-2 | 42-5100 | 847 | 22.84 | 12.88 |  |  |  |  | 173 | 155.7 | 170 |  | 98.27 | 2022-01-27
2020-03-09 | 4767 | Dacar | SAE | J240 | No | Auto | 34-85 | FV | RC | 731008-1 | 1-4500 | 700 | 17.92 | 12.89 |  |  |  |  | 137 | 123.3 | 129 |  | 94.16 | 2022-01-27
2020-03-09 | 4766 | Dacar | SAE | J240 | No | Auto | 34-85 | FV | RC | 731008-1 | 1-4500 | 684 | 18.05 | 12.89 |  |  |  |  | 137 | 123.3 | 135 |  | 98.54 | 2022-01-27
2020-03-09 | 4765 | Kaiser | SAE | J240 | No | Auto | N100-130 | PE | RC | 941000-1 | 2-5100 | 857 | 27.87 | 12.82 | 1.27 |  | 30 | 30 | 235 | 211.5 | 226 |  | 96.17 | 2022-01-27
2020-03-09 | 4764 | Kaiser | SAE | J240 | No | Auto | N100-130 | PE | RC | 941000-1 | 2-5100 | 843 | 27.7 | 12.82 | 1.27 |  | 30 | 30 | 235 | 211.5 | 231 |  | 98.3 | 2022-01-27
2020-03-06 | 4755 | Dacar | SAE | J240 | No | Auto | N200-195 | PE | RC | 430705-1 | 8-2100 | 1325 | 52.47 | 12.85 | 1.27 |  | 30 | 30 | 425 | 382.5 | 291 |  | 68.47 | 2022-01-27
2020-03-06 | 4754 | Dacar | SAE | J240 | No | Auto | N200-195 | PE | RC | 430705-1 | 8-2100 | 1267 | 52.2 | 12.85 | 1.27 |  | 30 | 30 | 425 | 382.5 | 305 |  | 71.76 | 2022-01-27
2020-03-06 | 4759 | Dacar | SAE | J240 | No | Auto | 34-70 | FV | RC | 521006-2 | 8-4100 | 478 | 15.56 | 12.76 | 1.27 |  | 29 | 29 | 101 | 90.9 | 91 |  | 90.1 | 2022-01-27
2020-03-06 | 4758 | Dacar | SAE | J240 | No | Auto | 34-70 | FV | RC | 521006-2 | 8-4100 | 486 | 15.62 | 12.75 | 1.27 |  | 29 | 29 | 101 | 90.9 | 94 |  | 93.07 | 2022-01-27
2020-03-05 | 4763 | Dacar | SAE | J240 | No | Estacionaria | 31-DC-100 | FV | RC | 850709-2 | 212-2080 | 901 | 29.8 | 12.77 |  |  |  |  | 200 | 180 | 190 |  | 95 | 2022-01-27
2020-03-05 | 4762 | Dacar | SAE | J240 | No | Estacionaria | 31-DC-100 | FV | RC | 850709-1 | 212-2080 | 887 | 29.58 | 12.76 |  |  |  |  | 200 | 180 | 188 |  | 94 | 2022-01-27
2020-03-05 | 4761 | Dacar | SAE | J240 | No | Auto | 31A-105 | FV | RC | 820809-1 | 19-3100 | 747 | 25.59 | 12.8 |  |  |  |  | 194 | 174.6 | 189 |  | 97.42 | 2022-01-27
2020-03-05 | 4760 | Dacar | SAE | J240 | No | Auto | 31A-105 | FV | RC | 820809-1 | 19-3100 | 756 | 25.6 | 12.8 |  |  |  |  | 194 | 174.6 | 195 |  | 100.52 | 2022-01-27
2020-03-05 | 4759 | Dacar | SAE | J240 | No | Auto | 34-70 | FV | RC | 521006-2 | 8-4100 | 478 | 15.56 | 12.76 | 1.27 |  | 29 | 29 | 101 | 90.9 | 85 |  | 84.16 | 2022-01-27
2020-03-05 | 4758 | Dacar | SAE | J240 | No | Auto | 34-70 | FV | RC | 521006-2 | 8-4100 | 486 | 15.62 | 12.75 | 1.27 |  | 29 | 29 | 101 | 90.9 | 90 |  | 89.11 | 2022-01-27
2020-03-04 | 4757 | Dacar | SAE | J240 | No | Auto | 94-90 | FV | RC | 850809-2 | 1-2100 | 790 | 20.95 | 12.85 | 1.26 |  | 28 | 28 | 152 | 136.8 | 154 |  | 101.32 | 2022-01-27
2020-03-04 | 4756 | Dacar | SAE | J240 | No | Auto | 94-90 | FV | RC | 850809-2 | 1-2100 | 775 | 21.35 | 12.85 | 1.26 |  | 28 | 28 | 152 | 136.8 | 160 |  | 105.26 | 2022-01-27
2020-03-03 | 4755 | Dacar | SAE | J240 | No | Auto | N200-195 | PE | RC | 430705-1 | 8-2100 | 1325 | 52.47 | 12.85 | 1.27 |  | 30 | 30 | 425 | 382.5 | 353 |  | 83.06 | 2022-01-27
2020-03-03 | 4754 | Dacar | SAE | J240 | No | Auto | N200-195 | PE | RC | 430705-1 | 8-2100 | 1267 | 52.2 | 12.85 | 1.27 |  | 30 | 30 | 425 | 382.5 | 341 |  | 80.24 | 2022-01-27
2020-03-03 | 4753 | Kaiser | INEN | 1499 | Si | Auto | 27-85 | PE | CCA | 750907-1 | 31-2100 | 714 | 21.53 | 12.81 | 1.27 | 1.28 | 30 | -18 | 670 | 7.2 | 7 |  | 97.22 | 2022-01-27
2020-03-03 | 4752 | Kaiser | INEN | 1499 | Si | Auto | 27-85 | PE | RC | 750907-1 | 31-2100 | 724 | 21.41 | 12.81 | 1.27 | 1.28 | 30 | 27 | 137 | 123.3 | 153 |  | 111.68 | 2022-01-27
2020-03-03 | 4751 | Kaiser | INEN | 1499 | Si | Auto | 27-85 | PE | CAP | 750907-1 | 31-2100 | 703 | 21.24 | 12.79 | 1.27 | 1.28 | 30 | 27 | 85 | 76.5 | 83.13 |  | 97.8 | 2022-01-27
2020-03-03 | 4750 | Dacar | INEN | 1499 | Si | Auto | 42-60 | FV | CCA | 650906-21 | 30-2100 | 622 | 14.45 | 12.89 | 1.27 | 1.28 | 30 | -18 | 500 | 7.2 | 7.34 |  | 101.94 | 2022-01-27
2020-03-03 | 4749 | Dacar | INEN | 1499 | Si | Auto | 42-60 | FV | RC | 650906-21 | 30-2100 | 577 | 14.44 | 12.88 | 1.27 | 1.28 | 30 | 27 | 92 | 82.8 | 103 |  | 111.96 | 2022-01-27
2020-03-03 | 4748 | Dacar | INEN | 1499 | Si | Auto | 42-60 | FV | CAP | 650906-21 | 30-2100 | 569 | 14.46 | 12.88 | 1.27 | 1.28 | 30 | 27 | 60 | 54 | 62.55 |  | 104.25 | 2022-01-27
2020-03-03 | 4747 | Dacar | INEN | 1499 | Si | Auto | 42-55 | FV | CCA | 540906-21 | 12-2100 | 454 | 13.81 | 12.82 | 1.27 | 1.28 | 29 | -18 | 460 | 7.2 | 6.71 |  | 93.19 | 2022-01-27
2020-03-03 | 4746 | Dacar | INEN | 1499 | Si | Auto | 42-55 | FV | RC | 540906-21 | 12-2100 | 438 | 13.8 | 12.82 | 1.27 | 1.28 | 28 | 28 | 86 | 77.4 | 79 |  | 91.86 | 2022-01-27
2020-03-03 | 4745 | Dacar | INEN | 1499 | Si | Auto | 42-55 | FV | CAP | 540906-21 | 12-2100 | 434 | 13.76 | 12.84 | 1.27 | 1.29 | 28 | 28 | 55 | 49.5 | 55.83 |  | 101.5 | 2022-01-27
2020-03-03 | 4744 | Export. | INEN | 1499 | Si | Auto | 42-40 | PE | CCA | 450904-1 | 15-2100 | 430 | 12.05 | 12.85 | 1.27 | 1.28 | 28 | -18 | 350 | 7.2 | 7.76 |  | 107.78 | 2022-01-27
2020-03-03 | 4743 | Export. | INEN | 1499 | Si | Auto | 42-40 | PE | RC | 450904-1 | 15-2100 | 422 | 12.09 | 12.85 | 1.27 | 1.28 | 28 | 27 | 60 | 54 | 62 |  | 103.33 | 2022-01-27
2020-03-03 | 4742 | Export. | INEN | 1499 | Si | Auto | 42-40 | PE | CAP | 450904-1 | 15-2100 | 411 | 11.99 | 12.85 | 1.27 | 1.28 | 28 | 28 | 40 | 36 | 43.7 |  | 109.25 | 2022-01-27
2020-02-29 | 4735 | Export. | SAE | J240 | No | Golf | GC2-6/240 | FV | RC | 920809-2 | 17-5090 |  | 28.92 | 6.35 | 1.25 |  | 29 | 29 | 571 | 513.9 | 113 | RC A 75 AMP/ NOMINAL 132 MIN | 19.79 | 2022-01-27
2020-02-29 | 4734 | Export. | SAE | J240 | No | Golf | GC2-6/210 | FV | RC | 750508-2 | 17-5090 |  | 26.35 | 6.38 | 1.26 |  | 29 | 29 | 517 | 465.3 | 91 | RC A 75 AMP/ NOMINAL 105 MIN | 17.6 | 2022-01-27
2020-02-29 | 4735 | Export. | SAE | J240 | No | Golf | GC2-6/240 | FV | RC | 920809-2 | 17-5090 |  | 28.92 | 6.35 | 1.25 |  | 29 | 29 | 571 | 513.9 | 113 | RC A 75 AMP/ NOMINAL 132 MIN | 19.79 | 2022-01-27
2020-02-29 | 4734 | Export. | SAE | J240 | No | Golf | GC2-6/210 | FV | RC | 750508-2 | 17-5090 |  | 26.35 | 6.38 | 1.26 |  | 29 | 29 | 517 | 465.3 | 90 | RC A 75 AMP/ NOMINAL 105 MIN | 17.41 | 2022-01-27
2020-02-29 | 4735 | Export. | SAE | J240 | No | Golf | GC2-6/240 | FV | RC | 920809-2 | 17-5090 |  | 28.92 | 6.35 | 1.25 |  | 29 | 29 | 571 | 513.9 | 112 | RC A 75 AMP/ NOMINAL 132 MIN | 19.61 | 2022-01-27
2020-02-29 | 4734 | Export. | SAE | J240 | No | Golf | GC2-6/210 | FV | RC | 750508-2 | 17-5090 |  | 26.35 | 6.38 | 1.26 |  | 29 | 29 | 517 | 465.3 | 88 | RC A 75 AMP/ NOMINAL 105 MIN | 17.02 | 2022-01-27
2020-02-29 | 4735 | Export. | SAE | J240 | No | Golf | GC2-6/240 | FV | RC | 920809-2 | 17-5090 |  | 28.92 | 6.35 | 1.25 |  | 29 | 29 | 571 | 513.9 | 109 | RC A 75 AMP/ NOMINAL 132 MIN | 19.09 | 2022-01-27
2020-02-29 | 4734 | Export. | SAE | J240 | No | Golf | GC2-6/210 | FV | RC | 750508-2 | 17-5090 |  | 26.35 | 6.38 | 1.26 |  | 29 | 29 | 517 | 465.3 | 87 | RC A 75 AMP/ NOMINAL 105 MIN | 16.83 | 2022-01-27
2020-02-28 | 4741 | Kaiser | SAE | J240 | No | Auto | 24-85 | PE | RC | 640907-2 | 12-5090 | 669 | 19.34 | 12.88 | 1.27 |  | 29 | 29 | 137 | 123.3 | 144 |  | 105.11 | 2022-01-27
2020-02-28 | 4740 | Kaiser | SAE | J240 | No | Auto | 24-85 | PE | RC | 640907-2 | 12-5090 | 681 | 19.2 | 12.88 | 1.27 |  | 29 | 29 | 137 | 123.3 | 154 |  | 112.41 | 2022-01-27
2020-02-28 | 4739 | Kaiser | SAE | J240 | No | Auto | 42-55 | PE | RC | 540906-2 | 6-6090 | 541 | 13.64 | 12.82 | 1.27 |  | 30 | 30 | 86 | 77.4 | 83 |  | 96.51 | 2022-01-27
2020-02-28 | 4738 | Kaiser | SAE | J240 | No | Auto | 42-55 | PE | RC | 540906-2 | 6-6090 | 530 | 13.84 | 12.83 | 1.27 |  | 30 | 30 | 86 | 77.4 | 83 |  | 96.51 | 2022-01-27
2020-02-28 | 4737 | Export. | SAE | J240 | No | Auto | 24-55 | PE | RC | 460705-2 | 12-5090 | 445 | 16.09 | 12.88 |  |  |  |  | 84 | 75.6 | 91 |  | 108.33 | 2022-01-27
2020-02-28 | 4736 | Export. | SAE | J240 | No | Auto | 24-55 | PE | RC | 460705-2 | 12-5090 | 433 | 16.14 | 12.88 |  |  |  |  | 84 | 75.6 | 92 |  | 109.52 | 2022-01-27
2020-02-28 | 4725 | Kaiser | SAE | J240 | No | Auto | 42-60 | PE | CCA | 650806-2 | 213-3090 | 576 | 14.42 | 13.06 | 1.28 | 1.29 | 30 | -18 | 500 | 7.2 | 7.44 |  | 103.33 | 2022-01-27
2020-02-28 | 4724 | Kaiser | SAE | J240 | No | Auto | 42-60 | PE | CCA | 650806-2 | 213-3090 | 614 | 14.58 | 13.11 | 1.28 | 1.29 | 30 | -18 | 500 | 7.2 | 7.64 |  | 106.11 | 2022-01-27
2020-02-28 | 4719 | Kaiser | SAE | J240 | No | Auto | 66-68 | PE | CCA | 650707-1 | 22-6070 | 622 | 16.46 | 13.21 | 1.27 | 1.28 | 29 | -18 | 550 | 7.2 | 7.39 |  | 102.64 | 2022-01-27
2020-02-28 | 4718 | Kaiser | SAE | J240 | No | Auto | 66-68 | PE | CCA | 650707-1 | 22-6070 | 611 | 16.4 | 13.21 | 1.27 | 1.28 | 29 | -18 | 550 | 7.2 | 7.46 |  | 103.61 | 2022-01-27
2020-02-27 | 4735 | Export. | SAE | J240 | No | Golf | GC2-6/240 | FV | RC | 920809-2 | 17-5090 |  | 28.92 | 6.35 | 1.25 |  | 30 | 30 | 571 | 513.9 | 105 | RC A 75 AMP/ NOMINAL 132 MIN | 18.39 | 2022-01-27
2020-02-27 | 4734 | Export. | SAE | J240 | No | Golf | GC2-6/210 | FV | RC | 750508-2 | 17-5090 |  | 26.35 | 6.38 | 1.26 |  | 30 | 30 | 517 | 465.3 | 81 | RC A 75 AMP/ NOMINAL 105 MIN | 15.67 | 2022-01-27
2020-02-27 | 4733 | Kaiser | SAE | J240 | No | Auto | 34-85 | PE | RC | 730908-2 | 6-5090 | 799 | 18.23 | 12.94 | 1.28 |  |  |  | 137 | 123.3 | 150 |  | 109.49 | 2022-01-27
2020-02-27 | 4732 | Kaiser | SAE | J240 | No | Auto | 34-85 | PE | RC | 730908-2 | 6-5090 | 800 | 18.3 | 12.94 | 1.28 |  |  |  | 137 | 123.3 | 154 |  | 112.41 | 2022-01-27
2020-02-27 | 4731 | Export. | SAE | J240 | No | Auto | 31T-85 | PE | RC | 670807-1 | 12-3090 | 614 | 22.89 | 12.79 |  |  |  |  | 139 | 125.1 | 144 |  | 103.6 | 2022-01-27
2020-02-27 | 4730 | Export. | SAE | J240 | No | Auto | 31T-85 | PE | RC | 670807-1 | 12-3090 | 612 | 22.7 | 12.79 |  |  |  |  | 139 | 125.1 | 147 |  | 105.76 | 2022-01-27
2020-02-27 | 4729 | Export. | SAE | J240 | No | Auto | 31T-105 | PE | RC | 870809-2 | 32-4090 | 848 | 25.89 | 12.82 |  |  |  |  | 194 | 174.6 | 196 |  | 101.03 | 2022-01-27
2020-02-27 | 4728 | Export. | SAE | J240 | No | Auto | 31T-105 | PE | RC | 870809-2 | 32-4090 | 838 | 26.03 | 12.82 |  |  |  |  | 194 | 174.6 | 200 |  | 103.09 | 2022-01-27
2020-02-26 | 4727 | Export. | SAE | J240 | No | Auto | 31A-95 | PE | CCA | 750708-1 | 5-6070 | 712 | 23.87 | 12.7 |  |  |  |  | 720 | 7.2 | 7.77 | 941 AMP/ 7,5V/ 3 SEGUNDOS/ 30C | 107.92 | 2022-01-27
2020-02-26 | 4726 | Export. | SAE | J240 | No | Auto | 31A-95 | PE | CCA | 750708-1 | 5-6070 | 726 | 23.95 | 12.7 |  |  |  |  | 720 | 7.2 | 7.86 | 940 AMP/ 7,5V/ 3 SEGUNDOS/ 30C | 109.17 | 2022-01-27
2020-02-26 | 4725 | Kaiser | SAE | J240 | No | Auto | 42-60 | PE | RC | 650806-2 | 213-3090 | 609 | 14.42 | 12.82 | 1.27 |  | 30 |  | 92 | 82.8 | 100 |  | 108.7 | 2022-01-27
2020-02-26 | 4724 | Kaiser | SAE | J240 | No | Auto | 42-60 | PE | RC | 650806-2 | 213-3090 | 630 | 14.58 | 12.82 | 1.27 |  | 30 |  | 92 | 82.8 | 104 |  | 113.04 | 2022-01-27
2020-02-26 | 4723 | Export. | SAE | J240 | No | Auto | N40-57 | PE | RC | 560806-2 | 26-3090 | 535 | 12.05 | 12.85 | 1.27 |  | 30 |  | 87 | 78.3 | 79 |  | 90.8 | 2022-01-27
2020-02-26 | 4722 | Export. | SAE | J240 | No | Auto | N40-57 | PE | RC | 560806-2 | 26-3090 | 542 | 12.7 | 12.82 | 1.27 |  | 30 |  | 87 | 78.3 | 78 |  | 89.66 | 2022-01-27
2020-02-26 | 4721 | Export. | SAE | J240 | No | Auto | 48-77 | PE | RC | 730807-2 | 12-4090 | 692 | 18.22 | 12.82 | 1.27 |  | 29 |  | 130 | 117 | 138 |  | 106.15 | 2022-01-27
2020-02-26 | 4720 | Export. | SAE | J240 | No | Auto | 48-77 | PE | RC | 730807-2 | 12-4090 | 699 | 18.32 | 12.79 | 1.27 |  | 29 |  | 130 | 117 | 138 |  | 106.15 | 2022-01-27
2020-02-26 | 4719 | Kaiser | SAE | J240 | No | Auto | 66-68 | PE | RC | 650707-1 | 22-6070 | 660 | 16.46 | 12.78 | 1.27 |  | 29 |  | 104 | 93.6 | 115 |  | 110.58 | 2022-01-27
2020-02-26 | 4718 | Kaiser | SAE | J240 | No | Auto | 66-68 | PE | RC | 650707-1 | 22-6070 | 666 | 16.4 | 12.76 | 1.27 |  | 30 |  | 104 | 93.6 | 113 |  | 108.65 | 2022-01-27
2020-02-22 | 4717 | Dacar | SAE | J240 | No | Auto | 65-100 | FV | RC | 830809-1 | 15-6080 | 662 | 20.45 | 12.67 | 1.25 |  | 30 |  | 171 | 153.9 | 135 |  | 78.95 | 2022-01-27
2020-02-22 | 4716 | Dacar | SAE | J240 | No | Auto | 65-100 | FV | RC | 830809-1 | 15-6080 | 868 | 20.68 | 12.73 | 1.25 |  | 30 |  | 171 | 153.9 | 146 |  | 85.38 | 2022-01-27
2020-02-22 | 4715 | Dacar | SAE | J240 | No | Auto | 65-90 | FV | RC | 730808-1 | 10-6080 | 682 | 18.89 | 12.72 | 1.25 |  | 30 |  | 152 | 136.8 | 135 |  | 88.82 | 2022-01-27
2020-02-22 | 4714 | Dacar | SAE | J240 | No | Auto | 65-90 | FV | RC | 730808-1 | 10-6080 | 670 | 19.07 | 12.7 | 1.25 |  | 30 |  | 152 | 136.8 | 134 |  | 88.16 | 2022-01-27
2020-02-22 | 4713 | Export. | SAE | J240 | No | Auto | 65-100 | PE | RC | 830809-2 | 15-6081 | 842 | 20.85 | 12.76 |  |  |  |  | 171 | 153.9 | 159 |  | 92.98 | 2022-01-27
2020-02-22 | 4712 | Export. | SAE | J240 | No | Auto | 65-100 | PE | RC | 830809-1 | 15-6080 | 858 | 20.94 | 12.76 |  |  |  |  | 171 | 153.9 | 161 |  | 94.15 | 2022-01-27
2020-02-22 | 4711 | Export. | SAE | J240 | No | Auto | 42-40 | PE | RC | 450404-1 | 45-7081 | 442 | 12.05 | 12.85 |  |  |  |  | 60 | 54 | 60 |  | 100 | 2022-01-27
2020-02-22 | 4710 | Export. | SAE | J240 | No | Auto | 42-40 | PE | RC | 450404-1 | 45-7080 | 396 | 12.11 | 12.88 |  |  |  |  | 60 | 54 | 65 |  | 108.33 | 2022-01-27
2020-02-21 | 4709 | Export. | SAE | J240 | No | Auto | N150-150 | PE | RC | 130802-2 | 16-6080 | 1029 | 39.16 | 12.82 | 1.28 |  | 30 |  | 305 | 274.5 | 322 |  | 105.57 | 2022-01-27
2020-02-21 | 4708 | Export. | SAE | J240 | No | Auto | N150-150 | PE | RC | 130802-2 | 16-6080 | 1119 | 39.43 | 12.85 | 1.28 |  | 30 |  | 305 | 274.5 | 326 |  | 106.89 | 2022-01-27
2020-02-21 | 4707 | Export. | SAE | J240 | No | Auto | N100-107 | PE | RC | 830809-2 | 17-6080 | 792 | 26.06 | 12.82 | 1.27 |  | 30 |  | 200 | 180 | 200 |  | 100 | 2022-01-27
2020-02-21 | 4706 | Export. | SAE | J240 | No | Auto | N100-107 | PE | RC | 830809-2 | 17-6080 | 801 | 26.29 | 12.81 | 1.27 |  | 30 |  | 200 | 180 | 210 |  | 105 | 2022-01-27
2020-02-20 | 4705 | Export. | SAE | J240 | No | Golf | GC2-6/210 | FV | RC | 720808-1 | 20-5080 |  | 26.89 | 6.44 | 1.28 |  | 32 |  | 517 | 465.3 | 94 | RC A 75 AMP/ NOMINAL 105 MIN | 18.18 | 2022-01-27
2020-02-20 | 4704 | Export. | SAE | J240 | No | Golf | GC2-6/210 | FV | RC | 720808-1 | 20-5080 |  | 26.77 | 6.43 | 1.28 |  | 31 |  | 517 | 465.3 | 415 |  | 80.27 | 2022-01-27
2020-02-20 | 4705 | Export. | SAE | J240 | No | Golf | GC2-6/210 | FV | RC | 720808-1 | 20-5080 |  | 26.89 | 6.44 | 1.28 |  | 32 |  | 517 | 465.3 | 94 | RC A 75 AMP/ NOMINAL 105 MIN | 18.18 | 2022-01-27
2020-02-20 | 4704 | Export. | SAE | J240 | No | Golf | GC2-6/210 | FV | RC | 720808-1 | 20-5080 |  | 26.77 | 6.43 | 1.28 |  | 31 |  | 517 | 465.3 | 414 |  | 80.08 | 2022-01-27
2020-02-20 | 4705 | Export. | SAE | J240 | No | Golf | GC2-6/210 | FV | RC | 720808-1 | 20-5080 |  | 26.89 | 6.44 | 1.28 |  | 32 |  | 517 | 465.3 | 92 | RC A 75 AMP/ NOMINAL 105 MIN | 17.79 | 2022-01-27
2020-02-20 | 4704 | Export. | SAE | J240 | No | Golf | GC2-6/210 | FV | RC | 720808-1 | 20-5080 |  | 26.77 | 6.43 | 1.28 |  | 31 |  | 517 | 465.3 | 405 |  | 78.34 | 2022-01-27
2020-02-20 | 4705 | Export. | SAE | J240 | No | Golf | GC2-6/210 | FV | RC | 720808-1 | 20-5080 |  | 26.89 | 6.44 | 1.28 |  | 32 |  | 517 | 465.3 | 92 | RC A 75 AMP/ NOMINAL 105 MIN | 17.79 | 2022-01-27
2020-02-20 | 4704 | Export. | SAE | J240 | No | Golf | GC2-6/210 | FV | RC | 720808-1 | 20-5080 |  | 26.77 | 6.43 | 1.28 |  | 31 |  | 517 | 465.3 | 395 |  | 76.4 | 2022-01-27
2020-02-20 | 4705 | Export. | SAE | J240 | No | Golf | GC2-6/210 | FV | RC | 720808-1 | 20-5080 |  | 26.89 | 6.44 | 1.28 |  | 32 |  | 517 | 465.3 | 93 | RC A 75 AMP/ NOMINAL 105 MIN | 17.99 | 2022-01-27
2020-02-20 | 4704 | Export. | SAE | J240 | No | Golf | GC2-6/210 | FV | RC | 720808-1 | 20-5080 |  | 26.77 | 6.43 | 1.28 |  | 31 |  | 517 | 465.3 | 391 |  | 75.63 | 2022-01-27
2020-02-20 | 4703 | Dacar | SAE | J240 | No | Golf | GC2-6/240 | FV | RC | 920809-1 | 40-4080 |  | 29.03 | 6.38 | 1.26 |  | 30 |  | 571 | 513.9 | 123 | RC A 75 AMP/ NOMINAL 132 MIN | 21.54 | 2022-01-27
2020-02-20 | 4702 | Dacar | SAE | J240 | No | Golf | GC2-6/240 | FV | RC | 920809-1 | 40-4080 |  | 29.73 | 6.36 | 1.26 |  | 30 |  | 571 | 513.9 | 475 |  | 83.19 | 2022-01-27
2020-02-20 | 4703 | Dacar | SAE | J240 | No | Golf | GC2-6/240 | FV | RC | 920809-1 | 40-4080 |  | 29.03 | 6.38 | 1.26 |  | 30 |  | 571 | 513.9 | 119 | RC A 75 AMP/ NOMINAL 132 MIN | 20.84 | 2022-01-27
2020-02-20 | 4702 | Dacar | SAE | J240 | No | Golf | GC2-6/240 | FV | RC | 920809-1 | 40-4080 |  | 29.73 | 6.36 | 1.26 |  | 30 |  | 571 | 513.9 | 472 |  | 82.66 | 2022-01-27
2020-02-20 | 4703 | Dacar | SAE | J240 | No | Golf | GC2-6/240 | FV | RC | 920809-1 | 40-4080 |  | 29.03 | 6.38 | 1.26 |  | 30 |  | 571 | 513.9 | 118 | RC A 75 AMP/ NOMINAL 132 MIN | 20.67 | 2022-01-27
2020-02-20 | 4702 | Dacar | SAE | J240 | No | Golf | GC2-6/240 | FV | RC | 920809-1 | 40-4080 |  | 29.73 | 6.36 | 1.26 |  | 30 |  | 571 | 513.9 | 468 |  | 81.96 | 2022-01-27
2020-02-20 | 4703 | Dacar | SAE | J240 | No | Golf | GC2-6/240 | FV | RC | 920809-1 | 40-4080 |  | 29.03 | 6.38 | 1.26 |  | 30 |  | 571 | 513.9 | 118 | RC A 75 AMP/ NOMINAL 132 MIN | 20.67 | 2022-01-27
2020-02-20 | 4702 | Dacar | SAE | J240 | No | Golf | GC2-6/240 | FV | RC | 920809-1 | 40-4080 |  | 29.73 | 6.36 | 1.26 |  | 30 |  | 571 | 513.9 | 464 |  | 81.26 | 2022-01-27
2020-02-20 | 4703 | Dacar | SAE | J240 | No | Golf | GC2-6/240 | FV | RC | 920809-1 | 40-4080 |  | 29.03 | 6.38 | 1.26 |  | 30 |  | 571 | 513.9 | 113 | RC A 75 AMP/ NOMINAL 132 MIN | 19.79 | 2022-01-27
2020-02-20 | 4702 | Dacar | SAE | J240 | No | Golf | GC2-6/240 | FV | RC | 920809-1 | 40-4080 |  | 29.73 | 6.36 | 1.26 |  | 30 |  | 571 | 513.9 | 451 |  | 78.98 | 2022-01-27
2020-02-18 | 4701 | Dacar | SAE | J240 | No | Auto | 34-80 | FV | RC | 760707-1 | 5-2080 | 717 | 17.79 | 12.81 | 1.27 |  | 28 |  | 123 | 110.7 | 126 |  | 102.44 | 2022-01-27
2020-02-18 | 4700 | Dacar | SAE | J240 | No | Auto | 34-80 | FV | RC | 760707-1 | 5-2080 | 719 | 17.74 | 12.82 | 1.28 |  | 29 |  | 123 | 110.7 | 133 |  | 108.13 | 2022-01-27
2020-02-18 | 4699 | Dacar | SAE | J240 | No | Auto | 34-85 | FV | RC | 760707-1 | 40-2080 | 688 | 17.95 | 12.88 | 1.28 |  | 28 |  | 137 | 123.3 | 133 |  | 97.08 | 2022-01-27
2020-02-18 | 4698 | Dacar | SAE | J240 | No | Auto | 34-85 | FV | RC | 760707-1 | 40-2080 | 676 | 18.07 | 12.88 | 1.28 |  | 29 |  | 137 | 123.3 | 133 |  | 97.08 | 2022-01-27
2020-02-19 | 4697 | Dacar | SAE | J240 | No | Auto | N40-45 | FV | RC | 450305-1 | 10-2080 | 403 | 11.5 | 12.76 | 1.27 |  | 29 |  | 67 | 60.3 | 62 |  | 92.54 | 2022-01-27
2020-02-18 | 4697 | Dacar | SAE | J240 | No | Auto | N40-45 | FV | RC | 450305-1 | 10-4070 | 375 | 11.5 | 12.67 | 1.26 |  | 28 |  | 67 | 60.3 | 53 |  | 79.1 | 2022-01-27
2020-02-19 | 4696 | Dacar | SAE | J240 | No | Auto | N40-45 | FV | RC | 450305-1 | 10-2080 | 385 | 11.49 | 12.75 | 1.27 |  | 29 |  | 67 | 60.3 | 64 |  | 95.52 | 2022-01-27
2020-02-18 | 4696 | Dacar | SAE | J240 | No | Auto | N40-45 | FV | RC | 450305-1 | 10-4070 | 364 | 11.49 | 12.67 | 1.26 |  | 28 |  | 67 | 60.3 | 56 |  | 83.58 | 2022-01-27
2020-02-18 | 4695 | Dacar | SAE | J240 | No | Auto | 25-70 | PE | RC | 550606-1 | 208-2080 | 554 | 16.57 | 12.75 | 1.27 |  | 28 |  | 110 | 99 | 101 |  | 91.82 | 2022-01-27
2020-02-18 | 4694 | Dacar | SAE | J240 | No | Auto | 25-70 | PE | RC | 550606-1 | 208-2080 | 561 | 16.46 | 12.79 | 1.27 |  | 28 |  | 110 | 99 | 105 |  | 95.45 | 2022-01-27
2020-02-17 | 4693 | Dacar | SAE | J240 | No | Auto | 31A-95 | FV | RC | 750708-2 | 3-6070 | 699 | 23.78 | 12.88 | 1.28 |  | 28 |  | 168 | 151.2 | 168 |  | 100 | 2022-01-27
2020-02-17 | 4692 | Dacar | SAE | J240 | No | Auto | 31A-95 | FV | RC | 750708-2 | 3-6070 | 689 | 24.09 | 12.79 | 1.28 |  | 28 |  | 168 | 151.2 | 176 |  | 104.76 | 2022-01-27
2020-02-17 | 4691 | Dacar | SAE | J240 | No | Estacionaria | 31-DC-100 | FV | RC | 860709-2 | 34-7070 | 966 | 29.28 | 12.85 | 1.28 |  | 30 |  | 200 | 180 | 197 |  | 98.5 | 2022-01-27
2020-02-17 | 4690 | Dacar | SAE | J240 | No | Estacionaria | 31-DC-100 | FV | RC | 860709-2 | 34-7070 | 969 | 29.19 | 12.82 | 1.27 |  | 30 |  | 200 | 180 | 201 |  | 100.5 | 2022-01-27
2020-02-17 | 4689 | Dacar | INEN | 1499 | Si | Auto | 27-85 | FV | CCA | 730707-1 | 39-6070 | 643 | 20.65 | 12.76 | 1.28 | 1.28 | 29 | -18 | 670 | 7.2 | 6.27 |  | 87.08 | 2022-01-27
2020-02-14 | 4689 | Dacar | SAE | J240 | No | Auto | 27-85 | FV | RC | 730707-1 | 39-6070 | 677 | 20.65 | 12.82 | 1.27 | 1.27 | 30 |  | 137 | 123.3 | 145 |  | 105.84 | 2022-01-27
2020-02-17 | 4688 | Dacar | INEN | 1499 | Si | Auto | 27-85 | FV | CCA | 730707-1 | 39-6070 | 660 | 20.84 | 12.76 | 1.27 | 1.28 | 29 | -18 | 670 | 7.2 | 6.79 |  | 94.31 | 2022-01-27
2020-02-14 | 4688 | Dacar | SAE | J240 | No | Auto | 27-85 | FV | RC | 730707-1 | 39-6070 | 690 | 20.84 | 12.82 | 1.27 | 1.27 | 30 |  | 137 | 123.3 | 160 |  | 116.79 | 2022-01-27
2020-02-17 | 4687 | Dacar | SAE | J240 | No | Auto | N200-235 | FV | RC | 644597-1 | 13-5070 | 1425 | 53.12 | 12.88 | 1.28 |  | 29 |  | 515 | 463.5 | 450 |  | 87.38 | 2022-01-27
2020-02-14 | 4687 | Dacar | SAE | J240 | No | Auto | N200-235 | FV | RC | 644597-1 | 13-5070 | 1393 | 53.12 | 12.74 | 1.26 | 1.26 | 29 |  | 515 | 463.5 | 421 |  | 81.75 | 2022-01-27
2020-02-17 | 4686 | Dacar | SAE | J240 | No | Auto | N200-235 | FV | RC | 644597-1 | 13-5070 | 1430 | 53.09 | 12.89 | 1.28 |  | 29 |  | 515 | 463.5 | 440 |  | 85.44 | 2022-01-27
2020-02-14 | 4686 | Dacar | SAE | J240 | No | Auto | N200-235 | FV | RC | 644597-1 | 13-5070 | 1404 | 53.09 | 12.76 | 1.26 | 1.26 | 29 |  | 515 | 463.5 | 422 |  | 81.94 | 2022-01-27
2020-02-18 | 4685 | Kaiser | INEN | 1499 | Si | Auto | 30H-105 | PE | CCA | 860609-2 | 13-3070 | 793 | 25.27 | 12.82 | 1.28 | 1.29 | 29 | -18 | 825 | 7.2 | 6.72 |  | 93.33 | 2022-01-27
2020-02-14 | 4685 | Kaiser | SAE | J240 | No | Auto | 30H-105 | PE | RC | 860609-2 | 13-3070 | 791 | 25.27 | 12.75 | 1.26 | 1.26 | 31 |  | 194 | 174.6 | 195 |  | 100.52 | 2022-01-27
2020-02-18 | 4684 | Kaiser | INEN | 1499 | Si | Auto | 30H-105 | PE | CCA | 860609-2 | 13-3070 | 775 | 25.1 | 12.85 | 1.28 | 1.29 | 29 | -18 | 825 | 7.2 | 6.83 |  | 94.86 | 2022-01-27
2020-02-14 | 4684 | Kaiser | SAE | J240 | No | Auto | 30H-105 | PE | RC | 860609-2 | 13-3070 | 807 | 25.1 | 12.73 | 1.26 | 1.26 | 31 |  | 194 | 174.6 | 199 |  | 102.58 | 2022-01-27
2020-02-14 | 4683 | Dacar | SAE | J240 | No | Auto | 88-100 | FV | RC | 934899-2 | 10-4070 | 786 | 23.39 | 12.77 | 1.26 | 1.26 | 30 |  | 170 | 153 | 172 |  | 101.18 | 2022-01-27
2020-02-14 | 4682 | Dacar | SAE | J240 | No | Auto | 88-100 | FV | RC | 934899-2 | 10-4070 | 787 | 23.42 | 12.76 | 1.27 | 1.27 | 30 |  | 170 | 153 | 175 |  | 102.94 | 2022-01-27
2020-02-12 | 4681 | Dacar | SAE | J240 | No | Auto | 48-77 | FV | RC | 724898-1 | 25-3070 | 677 | 18.61 | 12.85 |  |  |  |  | 130 | 117 | 132 |  | 101.54 | 2022-01-27
2020-02-12 | 4680 | Dacar | SAE | J240 | No | Auto | 48-77 | FV | RC | 724898-1 | 25-3070 | 671 | 18.67 | 12.85 |  |  |  |  | 130 | 117 | 132 |  | 101.54 | 2022-01-27
2020-02-12 | 4679 | Dacar | SAE | J240 | No | Auto | 24-MDP-875 | FV | RC | 642197-2 | 6-3070 | 683 | 19.82 | 12.79 |  |  |  |  | 140 | 126 | 120 |  | 85.71 | 2022-01-27
2020-02-12 | 4678 | Dacar | SAE | J240 | No | Auto | 24-MDP-875 | FV | RC | 642197-2 | 6-3070 | 694 | 20.22 | 12.79 |  |  |  |  | 140 | 126 | 117 |  | 83.57 | 2022-01-27
2020-02-12 | 4677 | Export. | SAE | J240 | No | Auto | N40-57 | PE | RC | 560506-1 | 210-5060 | 564 | 12.74 | 12.74 |  |  |  |  | 87 | 78.3 | 75 |  | 86.21 | 2022-01-27
2020-02-12 | 4676 | Export. | SAE | J240 | No | Auto | N40-57 | PE | RC | 560506-1 | 210-5060 | 538 | 12.59 | 12.75 |  |  |  |  | 87 | 78.3 | 80 |  | 91.95 | 2022-01-27
2020-02-07 | 4675 | Dacar | INEN | 1499 | Si | Auto | 27-75 | FV | CCA | 630306-2 | 37-5060 | 551 | 19.19 | 12.78 | 1.26 | 1.26 | 30 | -18 | 565 | 7.2 | 6.66 |  | 92.5 | 2022-01-27
2020-02-07 | 4674 | Dacar | INEN | 1499 | Si | Auto | 27-75 | FV | RC | 630306-2 | 37-5060 | 556 | 19.28 | 12.7 | 1.26 | 1.26 | 30 | 28 | 110 | 99 | 118 |  | 107.27 | 2022-01-27
2020-02-07 | 4673 | Dacar | INEN | 1499 | Si | Auto | 27-75 | FV | CAP | 630306-2 | 37-5060 | 550 | 19.15 | 12.79 | 1.26 | 1.26 | 31 | 28 | 75 | 67.5 | 75.45 |  | 100.6 | 2022-01-27
2020-02-07 | 4672 | Dacar | INEN | 1499 | Si | Auto | 66-68 | FV | CCA | 620407-1 | 15-5060 | 590 | 16.22 | 12.73 | 1.26 | 1.26 | 30 | -18 | 550 | 7.2 | 6.19 |  | 85.97 | 2022-01-27
2020-02-07 | 4671 | Dacar | INEN | 1499 | Si | Auto | 66-68 | FV | RC | 620407-1 | 15-5060 | 602 | 16.26 | 12.73 | 1.26 | 1.26 | 29 | 27.5 | 104 | 93.6 | 94 |  | 90.38 | 2022-01-27
2020-02-07 | 4670 | Dacar | INEN | 1499 | Si | Auto | 66-68 | FV | CAP | 620407-1 | 15-5060 | 598 | 16.33 | 12.73 | 1.26 | 1.26 | 29 | 27 | 68 | 61.2 | 62.97 |  | 92.6 | 2022-01-27
2020-02-07 | 4669 | Dacar | INEN | 1499 | Si | Auto | 34-80 | FV | CCA | 740307-2 | 16-4060 | 706 | 17.53 | 12.85 | 1.27 | 1.27 | 30 | -18 | 670 | 7.2 | 6.75 |  | 93.75 | 2022-01-27
2020-02-07 | 4668 | Dacar | INEN | 1499 | Si | Auto | 34-80 | FV | RC | 740307-2 | 16-4060 | 717 | 17.44 | 12.82 | 1.27 | 1.27 | 30 | 28 | 123 | 110.7 | 133 |  | 108.13 | 2022-01-27
2020-02-07 | 4667 | Dacar | INEN | 1499 | Si | Auto | 34-80 | FV | CAP | 740307-2 | 16-4060 | 711 | 17.46 | 12.83 | 1.27 | 1.27 | 30 | 28 | 80 | 72 | 73 |  | 91.25 | 2022-01-27
2020-02-07 | 4666 | Dacar | SAE | J240 | No | Auto | 94-90 | PE | RC | 841399-1 | 47-6139 | 873 | 20.7 | 13.1 |  |  |  |  | 152 | 136.8 | 175 |  | 115.13 | 2022-01-27
2020-02-06 | 4666 | Dacar | SAE | J240 | No | Auto | 94-90 | PE | RC | 841399-1 | 47-6139 | 787 | 20.7 | 12.43 |  |  |  |  | 152 | 136.8 | 126 |  | 82.89 | 2022-01-27
2020-02-07 | 4665 | Dacar | SAE | J240 | No | Auto | 94-90 | PE | RC | 841399-1 | 47-6139 | 886 | 21.09 | 13.24 |  |  |  |  | 152 | 136.8 | 183 |  | 120.39 | 2022-01-27
2020-02-06 | 4665 | Dacar | SAE | J240 | No | Auto | 94-90 | PE | RC | 841399-1 | 47-6139 | 785 | 21.09 | 12.4 |  |  |  |  | 152 | 136.8 | 125 |  | 82.24 | 2022-01-27
2020-02-06 | 4664 | Dacar | INEN | 1499 | Si | Auto | 42-60 | FV | CCA | 640506-2 | 7-7050 | 534 | 14.65 | 12.95 | 1.27 | 1.28 | 30 | -18 | 500 | 7.2 | 7.04 |  | 97.78 | 2022-01-27
2020-02-08 | 4663 | Dacar | INEN | 1499 | Si | Auto | 42-60 | FV | CCA | 640506-2 | 7-7050 | 505 | 14.54 | 12.89 | 1.28 | 1.28 | 30 | -18 | 500 | 7.2 | 7.04 |  | 97.78 | 2022-01-27
2020-02-06 | 4663 | Dacar | INEN | 1499 | Si | Auto | 42-60 | FV | RC | 640506-2 | 7-7050 | 533 | 14.41 | 12.98 | 1.27 | 1.28 | 30 | 29 | 92 | 82.8 | 91 |  | 98.91 | 2022-01-27
2020-02-06 | 4662 | Dacar | INEN | 1499 | Si | Auto | 42-60 | FV | CAP | 640506-2 | 7-7050 | 524 | 14.54 | 12.97 | 1.27 | 1.28 | 30 | 29 | 60 | 54 | 61.41 |  | 102.35 | 2022-01-27
2020-02-06 | 4661 | Dacar | INEN | 1499 | Si | Auto | 42-55 | FV | CCA | 530506-2 | 8-7050 | 412 | 13.73 | 12.91 | 1.27 | 1.28 | 30 | -18 | 460 | 7.2 | 6.23 |  | 86.53 | 2022-01-27
2020-02-08 | 4660 | Dacar | INEN | 1499 | Si | Auto | 42-55 | FV | CCA | 530506-2 | 4-5050 | 462 | 13.71 | 12.88 | 1.28 | 1.28 | 30 | -18 | 460 | 7.2 | 6.23 |  | 86.53 | 2022-01-27
2020-02-06 | 4660 | Dacar | INEN | 1499 | Si | Auto | 42-55 | FV | RC | 530506-2 | 8-7050 | 418 | 13.71 | 12.91 | 1.27 | 1.28 | 30 | 29 | 86 | 77.4 | 83 |  | 96.51 | 2022-01-27
2020-02-08 | 4659 | Dacar | INEN | 1499 | Si | Auto | 42-55 | FV | RC | 530506-2 | 8-7050 | 459 | 13.76 | 12.85 | 1.28 | 1.28 | 29 | 27 | 86 | 77.4 | 53.13 |  | 61.78 | 2022-01-27
2020-02-06 | 4659 | Dacar | INEN | 1499 | Si | Auto | 42-55 | FV | CAP | 530506-2 | 8-7050 | 437 | 13.77 | 12.91 | 1.27 | 1.28 | 30 | 27.9 | 55 | 49.5 | 53.13 |  | 96.6 | 2022-01-27
2020-02-06 | 4658 | Dacar | INEN | 1499 | Si | Auto | 42-40 | FV | CCA | 440504-2 | 207-3060 | 349 | 12.14 | 13.03 | 1.27 | 1.28 | 30 | -18 | 350 | 7.2 | 6.75 |  | 93.75 | 2022-01-27
2020-02-08 | 4657 | Dacar | INEN | 1499 | Si | Auto | 42-40 | FV | CCA | 440504-2 | 207-3060 | 405 | 11.99 | 12.92 | 1.27 | 1.27 | 30 | -18 | 350 | 7.2 | 83 |  | 1152.78 | 2022-01-27
2020-02-06 | 4657 | Dacar | INEN | 1499 | Si | Auto | 42-40 | FV | RC | 440504-2 | 207-3060 | 342 | 11.95 | 13.06 | 1.27 | 1.28 | 30 | 27.9 | 60 | 54 | 54 |  | 90 | 2022-01-27
2020-02-06 | 4656 | Dacar | INEN | 1499 | Si | Auto | 42-40 | FV | CAP | 440504-2 | 207-3060 | 349 | 12.12 | 13.01 | 1.27 | 1.28 | 30.1 | 28 | 40 | 36 | 44.64 |  | 111.6 | 2022-01-27
2020-02-06 | 4655 | Kaiser | SAE | J240 | No | Auto | 42-60 | PE | RC | 640506-1 | 8-7050 | 638 | 14.56 | 12.8 | 1.27 | 1.28 | 30 | 28 | 92 | 82.8 | 93 |  | 101.09 | 2022-01-27
2020-02-06 | 4654 | Kaiser | SAE | J240 | No | Auto | 42-60 | PE | RC | 640506-1 | 8-7050 | 646 | 14.61 | 12.8 | 1.27 | 1.28 | 30 | 28 | 92 | 82.8 | 109 |  | 118.48 | 2022-01-27
2020-02-06 | 4653 | Export. | SAE | J240 | No | Golf | GC2-8/170 | FV | RC | 670407-1 | 26-4050 |  | 28.37 | 8.48 | 1.27 |  | 29 |  | 358 | 322.2 | 112 | RC A 56 AMP / NOMINAL 115 MIN | 31.28 | 2022-01-27
2020-02-06 | 4653 | Export. | SAE | J240 | No | Golf | GC2-8/170 | FV | RC | 670407-1 | 26-4050 |  | 28.37 | 8.48 | 1.27 |  | 29 |  | 358 | 322.2 | 107 | RC A 56 AMP / NOMINAL 115 MIN | 29.89 | 2022-01-27
2020-02-06 | 4653 | Export. | SAE | J240 | No | Golf | GC2-8/170 | FV | RC | 670407-1 | 26-4050 |  | 28.37 | 8.48 | 1.27 |  | 29 |  | 358 | 322.2 | 98 | RC A 56 AMP / NOMINAL 115 MIN | 27.37 | 2022-01-27
2020-02-06 | 4653 | Export. | SAE | J240 | No | Golf | GC2-8/170 | FV | RC | 670407-1 | 26-4050 |  | 28.37 | 8.48 | 1.27 |  | 29 |  | 358 | 322.2 | 89 | RC A 56 AMP / NOMINAL 115 MIN | 24.86 | 2022-01-27
2020-02-06 | 4653 | Export. | SAE | J240 | No | Golf | GC2-8/170 | FV | RC | 670407-1 | 26-4050 |  | 28.37 | 8.48 | 1.27 |  | 29 |  | 358 | 322.2 | 80 | RC A 56 AMP / NOMINAL 115 MIN | 22.35 | 2022-01-27
2020-02-06 | 4652 | Export. | SAE | J240 | No | Golf | GC2-8/170 | FV | RC | 670407-1 | 26-4050 |  | 28.07 | 8.54 | 1.27 |  | 29 |  | 358 | 322.2 | 275 |  | 76.82 | 2022-01-27
2020-02-06 | 4652 | Export. | SAE | J240 | No | Golf | GC2-8/170 | FV | RC | 670407-1 | 26-4050 |  | 28.07 | 8.54 | 1.27 |  | 29 |  | 358 | 322.2 | 277 |  | 77.37 | 2022-01-27
2020-02-06 | 4652 | Export. | SAE | J240 | No | Golf | GC2-8/170 | FV | RC | 670407-1 | 26-4050 |  | 28.07 | 8.54 | 1.27 |  | 29 |  | 358 | 322.2 | 275 |  | 76.82 | 2022-01-27
2020-02-06 | 4652 | Export. | SAE | J240 | No | Golf | GC2-8/170 | FV | RC | 670407-1 | 26-4050 |  | 28.07 | 8.54 | 1.27 |  | 29 |  | 358 | 322.2 | 271 |  | 75.7 | 2022-01-27
2020-02-06 | 4652 | Export. | SAE | J240 | No | Golf | GC2-8/170 | FV | RC | 670407-1 | 26-4050 |  | 28.07 | 8.54 | 1.27 |  | 29 |  | 358 | 322.2 | 263 |  | 73.46 | 2022-01-27
2020-02-06 | 4651 | Export. | SAE | J240 | No | Golf | GC2-6/210 | FV | RC | 740508-1 | 2-2060 |  | 26.58 | 6.38 | 1.27 |  | 29 |  | 517 | 465.3 | 99 | RC A 75 AMP / NOMINAL 105 min | 19.15 | 2022-01-27
2020-02-06 | 4651 | Export. | SAE | J240 | No | Golf | GC2-6/210 | FV | RC | 740508-1 | 2-2060 |  | 26.58 | 6.38 | 1.27 |  | 29 |  | 517 | 465.3 | 98 | RC A 75 AMP / NOMINAL 105 min | 18.96 | 2022-01-27
2020-02-06 | 4651 | Export. | SAE | J240 | No | Golf | GC2-6/210 | FV | RC | 740508-1 | 2-2060 |  | 26.58 | 6.38 | 1.27 |  | 29 |  | 517 | 465.3 | 98 | RC A 75 AMP / NOMINAL 105 min | 18.96 | 2022-01-27
2020-02-06 | 4651 | Export. | SAE | J240 | No | Golf | GC2-6/210 | FV | RC | 740508-1 | 2-2060 |  | 26.58 | 6.38 | 1.27 |  | 29 |  | 517 | 465.3 | 95 | RC A 75 AMP / NOMINAL 105 min | 18.38 | 2022-01-27
2020-02-06 | 4651 | Export. | SAE | J240 | No | Golf | GC2-6/210 | FV | RC | 740508-1 | 2-2060 |  | 26.58 | 6.38 | 1.27 |  | 29 |  | 517 | 465.3 | 88 | RC A 75 AMP / NOMINAL 105 min | 17.02 | 2022-01-27
2020-02-06 | 4650 | Export. | SAE | J240 | No | Golf | GC2-6/210 | FV | RC | 740508-1 | 2-2060 |  | 26.53 | 6.38 | 1.27 |  | 29 |  | 517 | 465.3 | 414 |  | 80.08 | 2022-01-27
2020-02-06 | 4650 | Export. | SAE | J240 | No | Golf | GC2-6/210 | FV | RC | 740508-1 | 2-2060 |  | 26.53 | 6.38 | 1.27 |  | 29 |  | 517 | 465.3 | 414 |  | 80.08 | 2022-01-27
2020-02-06 | 4650 | Export. | SAE | J240 | No | Golf | GC2-6/210 | FV | RC | 740508-1 | 2-2060 |  | 26.53 | 6.38 | 1.27 |  | 29 |  | 517 | 465.3 | 414 |  | 80.08 | 2022-01-27
2020-02-06 | 4650 | Export. | SAE | J240 | No | Golf | GC2-6/210 | FV | RC | 740508-1 | 2-2060 |  | 26.53 | 6.38 | 1.27 |  | 29 |  | 517 | 465.3 | 415 |  | 80.27 | 2022-01-27
2020-02-06 | 4650 | Export. | SAE | J240 | No | Golf | GC2-6/210 | FV | RC | 740508-1 | 2-2060 |  | 26.53 | 6.38 | 1.27 |  | 29 |  | 517 | 465.3 | 400 |  | 77.37 | 2022-01-27
2020-02-06 | 4649 | Export. | SAE | J240 | No | Golf | GC2-6/225 | FV | RC | 850509-2 | 15-6050 |  | 28.4 | 6.38 | 1.26 |  | 29 |  | 549 | 494.1 | 115 | RC A 75 AMP / NOMINAL 115 min | 20.95 | 2022-01-27
2020-02-06 | 4649 | Export. | SAE | J240 | No | Golf | GC2-6/225 | FV | RC | 850509-2 | 15-6050 |  | 28.4 | 6.38 | 1.26 |  | 29 |  | 549 | 494.1 | 115 | RC A 75 AMP / NOMINAL 115 min | 20.95 | 2022-01-27
2020-02-06 | 4649 | Export. | SAE | J240 | No | Golf | GC2-6/225 | FV | RC | 850509-2 | 15-6050 |  | 28.4 | 6.38 | 1.26 |  | 29 |  | 549 | 494.1 | 115 | RC A 75 AMP / NOMINAL 115 min | 20.95 | 2022-01-27
2020-02-06 | 4649 | Export. | SAE | J240 | No | Golf | GC2-6/225 | FV | RC | 850509-2 | 15-6050 |  | 28.4 | 6.38 | 1.26 |  | 29 |  | 549 | 494.1 | 111 | RC A 75 AMP / NOMINAL 115 min | 20.22 | 2022-01-27
2020-02-06 | 4649 | Export. | SAE | J240 | No | Golf | GC2-6/225 | FV | RC | 850509-2 | 15-6050 |  | 28.4 | 6.38 | 1.26 |  | 29 |  | 549 | 494.1 | 101 | RC A 75 AMP / NOMINAL 115 min | 18.4 | 2022-01-27
2020-02-06 | 4648 | Export. | SAE | J240 | No | Golf | GC2-6/225 | FV | RC | 850509-2 | 15-6050 |  | 28.09 | 6.37 | 1.27 |  | 29 |  | 549 | 494.1 | 487 |  | 88.71 | 2022-01-27
2020-02-06 | 4648 | Export. | SAE | J240 | No | Golf | GC2-6/225 | FV | RC | 850509-2 | 15-6050 |  | 28.09 | 6.37 | 1.27 |  | 29 |  | 549 | 494.1 | 488 |  | 88.89 | 2022-01-27
2020-02-06 | 4648 | Export. | SAE | J240 | No | Golf | GC2-6/225 | FV | RC | 850509-2 | 15-6050 |  | 28.09 | 6.37 | 1.27 |  | 29 |  | 549 | 494.1 | 484 |  | 88.16 | 2022-01-27
2020-02-06 | 4648 | Export. | SAE | J240 | No | Golf | GC2-6/225 | FV | RC | 850509-2 | 15-6050 |  | 28.09 | 6.37 | 1.27 |  | 29 |  | 549 | 494.1 | 471 |  | 85.79 | 2022-01-27
2020-02-06 | 4648 | Export. | SAE | J240 | No | Golf | GC2-6/225 | FV | RC | 850509-2 | 15-6050 |  | 28.09 | 6.37 | 1.27 |  | 29 |  | 549 | 494.1 | 428 |  | 77.96 | 2022-01-27
2020-01-31 | 4647 | Dacar | INEN | 1499 | Si | Golf | GC2-8/170 | FV | RC | 670407-1 | 20-4050 |  | 28.31 | 8.48 | 1.26 | 1.27 | 29 | 28 | 358 | 322.2 | 73 | RC A 75 AMP | 20.39 | 2022-01-27
2020-01-31 | 4646 | Kaiser | SAE | J240 | No | Auto | 27-85 | PE | RC | 730507-2 | 15-6050 | 751 | 21.27 | 12.79 | 1.27 |  | 29 |  | 137 | 123.3 | 157 |  | 114.6 | 2022-01-27
2020-01-31 | 4645 | Kaiser | SAE | J240 | No | Auto | 27-85 | PE | RC | 730507-2 | 15-6050 | 737 | 21.24 | 12.82 | 1.27 |  | 29 |  | 137 | 123.3 | 156 |  | 113.87 | 2022-01-27
2020-01-30 | 4644 | Kaiser | SAE | J240 | No | Auto | 42-55 | PE | RC | 530506-2 | 4-5050 | 610 | 13.64 | 12.85 | 1.27 |  | 29 |  | 86 | 77.4 | 63 |  | 73.26 | 2022-01-27
2020-01-30 | 4643 | Kaiser | SAE | J240 | No | Auto | 42-55 | PE | RC | 530506-2 | 4-5050 | 588 | 13.63 | 12.79 | 1.27 |  | 29 |  | 86 | 77.4 | 73 |  | 84.88 | 2022-01-27
2020-01-30 | 4642 | Dacar | INEN | 1499 | Si | Golf | GC2-8/170 | FV | RC | 670407-1 | 26-4050 |  | 28.35 | 8.48 | 1.26 | 1.27 | 30 | 29 | 358 | 322.2 | 279 |  | 77.93 | 2022-01-27
2020-01-30 | 4641 | Dacar | INEN | 1499 | Si | Golf | GC2-8/170 | FV | RC | 670407-1 | 26-4050 |  | 28.25 | 8.48 | 1.26 | 1.27 | 30 | 29 | 358 | 322.2 | 275 |  | 76.82 | 2022-01-27
2020-01-30 | 4640 | Dacar | INEN | 1499 | Si | Golf | GC2-8/170 | FV | RC | 670407-1 | 26-4050 |  | 28.35 | 8.51 | 1.26 | 1.27 | 30 | 29 | 358 | 322.2 | 260 |  | 72.63 | 2022-01-27
2020-01-30 | 4639 | Dacar | INEN | 1499 | Si | Golf | GC2-8/170 | FV | RC | 670407-1 | 26-4050 |  | 28.46 | 8.48 | 1.26 | 1.27 | 30 | 29 | 358 | 322.2 | 73 | RC A 75 AMP | 20.39 | 2022-01-27
2020-01-30 | 4638 | Dacar | INEN | 1499 | Si | Golf | GC2-8/170 | FV | RC | 670407-1 | 26-4050 |  | 28.15 | 8.48 | 1.26 | 1.27 | 30 | 29 | 358 | 322.2 | 72 | RC A 75 AMP | 20.11 | 2022-01-27
2020-01-30 | 4637 | Dacar | INEN | 1499 | Si | Golf | GC2-8/170 | FV | RC | 670407-1 | 26-4050 |  | 28.37 | 8.48 | 1.26 | 1.27 | 30 | 29 | 358 | 322.2 | 73 | RC A 75 AMP | 20.39 | 2022-01-27
2020-01-30 | 4636 | Dacar | INEN | 1499 | Si | Golf | GC2-8/170 | FV | CAP | 670407-1 | 26-4050 |  | 28.37 | 8.5 | 1.26 | 1.27 | 30 | 28 | 170 | 153 | 156.26 |  | 91.92 | 2022-01-27
2020-01-30 | 4635 | Dacar | INEN | 1499 | Si | Golf | GC2-8/170 | FV | CAP | 670407-1 | 26-4050 |  | 28.08 | 8.51 | 1.26 | 1.27 | 30 | 29 | 170 | 153 | 152.69 |  | 89.82 | 2022-01-27
2020-01-30 | 4634 | Dacar | INEN | 1499 | Si | Golf | GC2-8/170 | FV | CAP | 670407-1 | 26-4050 |  | 28.55 | 8.48 | 1.26 | 1.27 | 30 | 29 | 170 | 153 | 155.64 |  | 91.55 | 2022-01-27
2020-01-29 | 4633 | Kaiser | SAE | J240 | No | Auto | 24-85 | PE | RC | 620507-2 | 17-3050 | 671 | 18.95 | 12.79 | 1.27 |  | 30 |  | 137 | 123.3 | 135 |  | 98.54 | 2022-01-27
2020-01-29 | 4632 | Kaiser | SAE | J240 | No | Auto | 24-85 | PE | RC | 620507-2 | 17-3050 | 681 | 19.07 | 12.79 | 1.27 |  | 29 |  | 137 | 123.3 | 138 |  | 100.73 | 2022-01-27
2020-01-29 | 4631 | Dacar | SAE | J240 | No | Auto | 66-75 | FV | RC | 743696-1 | 8-3050 | 714 | 17.04 | 12.79 | 1.27 |  | 30 |  | 111 | 99.9 | 112 |  | 100.9 | 2022-01-27
2020-01-29 | 4630 | Dacar | SAE | J240 | No | Auto | 66-75 | FV | RC | 743696-1 | 8-3050 | 668 | 16.97 | 12.76 | 1.27 |  | 30 |  | 111 | 99.9 | 110 |  | 99.1 | 2022-01-27
2020-01-25 | 4629 | Export. | INEN | 1499 | Si | Golf | GC2-6/225 | FV | RC | 850409-2 | 13-7040 |  | 28.12 | 6.38 | 1.26 | 1.28 | 32 | 29 | 549 | 494.1 | 110 | RC A 75 AMP/ NOMINAL 115 MIN | 20.04 | 2022-01-27
2020-01-25 | 4628 | Export. | INEN | 1499 | Si | Golf | GC2-6/225 | FV | RC | 850409-2 | 13-7040 |  | 27.85 | 6.38 | 1.26 | 1.28 | 32 | 29 | 549 | 494.1 | 110 | RC A 75 AMP/ NOMINAL 115 MIN | 20.04 | 2022-01-27
2020-01-25 | 4627 | Export. | INEN | 1499 | Si | Golf | GC2-6/225 | FV | RC | 850409-2 | 13-7040 |  | 28.14 | 6.38 | 1.26 | 1.28 | 31 | 28.9 | 549 | 494.1 | 106 | RC A 75 AMP/ NOMINAL 115 MIN | 19.31 | 2022-01-27
2020-01-25 | 4626 | Export. | INEN | 1499 | Si | Golf | GC2-6/225 | FV | CAP | 850409-2 | 13-7040 |  | 28.14 | 6.38 | 1.26 | 1.27 | 31 | 29 | 225 | 202.5 | 204.59 |  | 90.93 | 2022-01-27
2020-01-25 | 4625 | Export. | INEN | 1499 | Si | Golf | GC2-6/225 | FV | CAP | 850409-2 | 13-7040 |  | 28.1 | 6.38 | 1.26 | 1.27 | 32 | 29 | 225 | 202.5 | 202.5 |  | 90 | 2022-01-27
2020-01-25 | 4624 | Export. | INEN | 1499 | Si | Golf | GC2-6/225 | FV | CAP | 850409-2 | 13-7040 |  | 27.78 | 6.39 | 1.26 | 1.27 | 32 | 29 | 225 | 202.5 | 209.28 |  | 93.01 | 2022-01-27
2020-01-24 | 4623 | Export. | SAE | J240 | No | Auto | 42-60 | FV | RC | 630406-1 | 5-6040 | 591 | 14.13 | 12.89 | 1.28 |  | 30 |  | 92 | 82.8 | 93 |  | 101.09 | 2022-01-27
2020-01-24 | 4622 | Export. | SAE | J240 | No | Auto | 42-60 | FV | RC | 630406-1 | 5-6040 | 584 | 14.17 | 12.91 | 1.28 |  | 30 |  | 92 | 82.8 | 100 |  | 108.7 | 2022-01-27
2020-01-24 | 4621 | Export. | SAE | J240 | No | Auto | 47-65 | PE | RC | 623897-1 | 6-5040 | 691 | 16.69 | 12.85 | 1.28 |  | 28 |  | 105 | 94.5 | 115 |  | 109.52 | 2022-01-27
2020-01-24 | 4620 | Export. | SAE | J240 | No | Auto | 47-65 | PE | RC | 623897-1 | 6-5040 | 636 | 16.65 | 12.85 | 1.28 |  | 28 |  | 105 | 94.5 | 119 |  | 113.33 | 2022-01-27
2020-01-24 | 4619 | Export. | INEN | 1499 | Si | Golf | GC2-6/210 | FV | CAP | 730208-2 | 17-5040 |  | 26.74 | 6.38 | 1.26 | 1.27 | 30 | 30.2 | 210 | 189 | 199.87 |  | 95.18 | 2022-01-27
2020-01-24 | 4618 | Export. | INEN | 1499 | Si | Golf | GC2-6/210 | FV | CAP | 730208-2 | 17-5040 |  | 26.7 | 6.38 | 1.26 | 1.27 | 30 | 30.2 | 210 | 189 | 204.94 |  | 97.59 | 2022-01-27
2020-01-24 | 4617 | Export. | INEN | 1499 | Si | Golf | GC2-6/210 | FV | RC | 730208-2 | 17-5040 |  | 26.45 | 6.38 | 1.26 | 1.27 | 30 | 30.2 | 517 | 465.3 | 96 | RC A 75 AMP/ NOMINAL 105 MIN | 18.57 | 2022-01-27
2020-01-24 | 4616 | Export. | INEN | 1499 | Si | Golf | GC2-6/210 | FV | RC | 730208-2 | 17-5040 |  | 26.55 | 6.38 | 1.26 | 1.27 | 30 | 31 | 517 | 465.3 | 96 | RC A 75 AMP/ NOMINAL 105 MIN | 18.57 | 2022-01-27
2020-01-23 | 4615 | Export. | SAE | J240 | No | Auto | 42-40 | FV | RC | 430404-1 | 214-4040 | 417 | 11.96 | 12.73 | 1.26 |  | 30 |  | 60 | 54 | 53 |  | 88.33 | 2022-01-27
2020-01-23 | 4614 | Export. | SAE | J240 | No | Auto | 42-40 | FV | RC | 430404-1 | 214-4040 | 417 | 11.96 | 12.73 | 1.26 |  | 30 |  | 60 | 54 | 55 |  | 91.67 | 2022-01-27
2020-01-23 | 4613 | Export. | SAE | J240 | No | Auto | GC2-6/210 | FV | RC | 730208-1 | 17-4050 |  | 26.56 | 6.38 | 1.27 |  | 30 |  | 517 | 465.3 | 356 |  | 68.86 | 2022-01-27
2020-01-23 | 4612 | Export. | SAE | J240 | No | Auto | GC2-6/210 | FV | RC | 730208-1 | 17-5040 |  | 26.57 | 6.4 | 1.27 |  | 29 |  | 517 | 465.3 | 355 |  | 68.67 | 2022-01-27
2020-01-23 | 4611 | Export. | SAE | J240 | No | Auto | 88-100 | PE | RC | 920409-2 | 14-4040 | 825 | 23.23 | 12.76 |  |  |  |  | 170 | 153 | 172 |  | 101.18 | 2022-01-27
2020-01-23 | 4610 | Export. | SAE | J240 | No | Auto | 88-100 | PE | RC | 920409-2 | 14-4040 | 845 | 23.36 | 12.78 |  |  |  |  | 170 | 153 | 175 |  | 102.94 | 2022-01-27
2020-01-23 | 4609 | Kaiser | SAE | J240 | No | Auto | 66-68 | PE | RC | 620407-1 | 42-4040 | 673 | 16.58 | 12.76 | 1.27 |  | 28 |  | 104 | 93.6 | 101 |  | 97.12 | 2022-01-27
2020-01-23 | 4608 | Kaiser | SAE | J240 | No | Auto | 66-68 | PE | RC | 620407-1 | 42-4040 | 641 | 16.51 | 12.76 | 1.27 |  | 28 |  | 104 | 93.6 | 104 |  | 100 | 2022-01-27
2020-01-23 | 4607 | Dacar | SAE | J240 | No | Auto | 31T-115 | PE | RC | 920300-1 | 14-2040 | 917 | 26.8 | 12.82 |  |  |  |  | 200 | 180 | 224 |  | 112 | 2022-01-27
2020-01-23 | 4606 | Dacar | SAE | J240 | No | Auto | 31T-115 | PE | RC | 920300-1 | 14-2040 | 924 | 26.83 | 12.82 |  |  |  |  | 200 | 180 | 227 |  | 113.5 | 2022-01-27
2020-01-23 | 4605 | Kaiser | SAE | J240 | No | Auto | 34-85 | PE | RC | 725298-2 | 19-3040 | 772 | 18.25 | 12.82 | 1.27 |  | 30 |  | 137 | 123.3 | 138 |  | 100.73 | 2022-01-27
2020-01-23 | 4604 | Kaiser | SAE | J240 | No | Auto | 34-85 | PE | RC | 725298-2 | 19-3040 | 789 | 18.5 | 12.81 | 1.27 |  | 30 |  | 137 | 123.3 | 137 |  | 100 | 2022-01-27
2020-01-22 | 4603 | Export. | SAE | J240 | No | Auto | 25-70 | PE | RC | 520406-2 | 39-3040 | 615 | 16.56 | 12.79 | 1.27 |  | 28 |  | 110 | 99 | 120 |  | 109.09 | 2022-01-27
2020-01-22 | 4602 | Export. | SAE | J240 | No | Auto | 25-70 | PE | RC | 520406-2 | 39-3040 | 610 | 16.65 | 12.79 | 1.27 |  | 28 |  | 110 | 99 | 120 |  | 109.09 | 2022-01-27
2020-01-22 | 4601 | Dacar | SAE | J240 | No | Auto | 34-70 | FV | RC | 540306-2 | 24-6030 | 507 | 15.8 | 12.7 | 1.26 |  | 29 |  | 101 | 90.9 | 83 |  | 82.18 | 2022-01-27
2020-01-22 | 4600 | Dacar | SAE | J240 | No | Auto | 34-70 | FV | RC | 540306-2 | 24-6030 | 492 | 15.75 | 12.7 | 1.26 |  | 29 |  | 101 | 90.9 | 86 |  | 85.15 | 2022-01-27
2020-01-22 | 4599 | Export. | SAE | J240 | No | Auto | 24-85 | PE | RC | 640307-2 | 3-2040 | 648 | 18.75 | 12.79 |  |  |  |  | 137 | 123.3 | 135 |  | 98.54 | 2022-01-27
2020-01-22 | 4598 | Export. | SAE | J240 | No | Auto | 24-85 | PE | RC | 640307-2 | 3-2040 | 646 | 18.75 | 12.79 |  |  |  |  | 137 | 123.3 | 138 |  | 100.73 | 2022-01-27
2020-01-21 | 4597 | Export. | SAE | J240 | No | Auto | 31T-105 | PE | RC | 820309-2 | 15-2040 | 850 | 25.68 | 12.79 |  |  |  |  | 194 | 174.6 | 199 |  | 102.58 | 2022-01-27
2020-01-21 | 4596 | Export. | SAE | J240 | No | Auto | 31T-105 | PE | RC | 820309-2 | 15-2040 | 824 | 25.48 | 12.79 |  |  |  |  | 194 | 174.6 | 197 |  | 101.55 | 2022-01-27
2020-01-21 | 4595 | Dacar | SAE | J240 | No | Estacionaria | 31-DC-100 | FV | RC | 820309-2 | 15-2040 | 943 | 29.41 | 12.91 |  |  |  |  | 200 | 180 | 216 |  | 108 | 2022-01-27
2020-01-21 | 4594 | Dacar | SAE | J240 | No | Estacionaria | 31-DC-100 | FV | RC | 820309-2 | 15-2040 | 944 | 29.85 | 12.91 |  |  |  |  | 200 | 180 | 214 |  | 107 | 2022-01-27
2020-01-17 | 4593 | Dacar | SAE | J240 | No | Auto | 34-80 | FV | RC | 730307-1 | 12-6030 | 731 | 17.7 | 12.88 | 1.27 |  | 30 |  | 123 | 110.7 | 131 |  | 106.5 | 2022-01-27
2020-01-17 | 4592 | Dacar | SAE | J240 | No | Auto | 34-80 | FV | RC | 730307-1 | 12-6030 | 714 | 17.41 | 12.91 | 1.27 |  | 31 |  | 123 | 110.7 | 135 |  | 109.76 | 2022-01-27
2020-01-17 | 4591 | Export. | INEN | 1499 | Si | Golf | GC2-6/210 | FV | RC | 740208-1 | 6-5030 |  | 26.48 | 6.38 | 1.27 |  | 30 |  | 517 | 465.3 | 95 | RC A 75 AMP/ NOMINAL 105 MIN | 18.38 | 2022-01-27
2020-01-17 | 4590 | Export. | INEN | 1499 | Si | Golf | GC2-6/210 | FV | CAP | 740208-1 | 6-5030 |  | 26.61 | 6.38 | 1.27 |  | 30 |  | 210 | 189 | 204.41 |  | 97.34 | 2022-01-27
2020-01-21 | 4589 | Dacar | SAE | J240 | No | Estacionaria | 31-MDP-1125 | FV | RC | 830309-2 | 3-4030 | 910 | 28.45 | 12.85 |  |  |  |  | 200 | 180 | 194 |  | 97 | 2022-01-27
2020-01-16 | 4589 | Dacar | SAE | J240 | No | Estacionaria | 31-MDP-1125 | FV | RC | 830309-2 | 3-4030 | 886 | 28.45 | 12.82 |  |  |  |  | 200 | 180 | 179 |  | 89.5 | 2022-01-27
2020-01-21 | 4588 | Dacar | SAE | J240 | No | Estacionaria | 31-MDP-1125 | FV | RC | 830309-2 | 3-4030 | 871 | 29.72 | 12.82 |  |  |  |  | 200 | 180 | 183 |  | 91.5 | 2022-01-27
2020-01-16 | 4588 | Dacar | SAE | J240 | No | Estacionaria | 31-MDP-1125 | FV | RC | 830309-2 | 3-4030 | 900 | 29.72 | 12.79 |  |  |  |  | 200 | 180 | 162 |  | 81 | 2022-01-27
2020-01-16 | 4587 | Dacar | SAE | J240 | No | Auto | 42-60 | FV | RC | 620206-2 | 5-4030 | 583 | 14.34 | 12.76 | 1.26 |  |  |  | 92 | 82.8 | 81 |  | 88.04 | 2022-01-27
2020-01-16 | 4586 | Dacar | SAE | J240 | No | Auto | 42-60 | FV | RC | 620206-2 | 5-4030 | 580 | 14.1 | 12.76 | 1.26 |  | 31 |  | 92 | 82.8 | 84 |  | 91.3 | 2022-01-27
2020-01-16 | 4585 | Export. | SAE | J240 | No | Auto | 27-MDP-1000 | FV | RC | 732498-2 | 211-2349 | 709 | 22.91 | 12.94 |  |  | 31 |  | 159 | 143.1 | 169 |  | 106.29 | 2022-01-27
2020-01-14 | 4585 | Export. | SAE | J240 | No | Auto | 27-MDP-1000 | FV | RC | 732498-2 | 211-2349 | 704 | 22.91 | 12.46 |  |  |  |  | 159 | 143.1 | 112 |  | 70.44 | 2022-01-27
2020-01-16 | 4584 | Export. | SAE | J240 | No | Auto | 24-MDP-875 | FV | RC | 662399-1 | 42-1249 | 643 | 20.19 | 13.06 |  |  |  |  | 140 | 126 | 140 |  | 100 | 2022-01-27
2020-01-14 | 4584 | Export. | SAE | J240 | No | Auto | 24-MDP-875 | FV | RC | 662399-1 | 42-1249 | 614 | 20.19 | 12.58 |  |  |  |  | 140 | 126 | 117 |  | 83.57 | 2022-01-27
2020-01-14 | 4583 | Export. | SAE | J240 | No | Auto | 27-100 | PE | RC | 825199-1 | 15-2030 | 887 | 22.88 | 12.79 | 1.27 |  | 29 |  | 173 | 155.7 | 185 |  | 106.94 | 2022-01-27
2020-01-14 | 4582 | Export. | SAE | J240 | No | Auto | 27-100 | PE | RC | 825199-1 | 15-2030 | 883 | 22.93 | 12.79 | 1.27 |  | 30 |  | 173 | 155.7 | 183 |  | 105.78 | 2022-01-27
2020-01-14 | 4581 | Export. | SAE | J240 | No | Auto | 34-85 | PE | RC | 755098-1 | 39-2030 | 752 | 17.62 | 12.85 | 1.27 |  | 30 |  | 137 | 123.3 | 142 |  | 103.65 | 2022-01-27
2020-01-14 | 4580 | Export. | SAE | J240 | No | Auto | 34-85 | PE | RC | 755098-1 | 39-2030 | 778 | 17.93 | 12.85 | 1.27 |  | 29 |  | 137 | 123.3 | 146 |  | 106.57 | 2022-01-27
2020-01-14 | 4579 | Export. | SAE | J240 | No | Auto | 42-40 | PE | RC | 420204-1 | 11-6020 | 414 | 11.98 | 12.75 | 1.26 |  | 30 |  | 60 | 54 | 60 |  | 100 | 2022-01-27
2020-01-14 | 4578 | Export. | SAE | J240 | No | Auto | 42-40 | PE | RC | 420204-1 | 11-6020 | 415 | 11.99 | 0.13 | 1.26 |  | 30 |  | 60 | 54 | 63 |  | 105 | 2022-01-27
2020-01-10 | 4577 | Export. | SAE | J240 | No | Auto | 31T-85 | PE | RC | 685197-2 | 18-7020 | 546 | 22.32 | 12.79 | 1.27 |  | 30 |  | 139 | 125.1 | 136 |  | 97.84 | 2022-01-27
2020-01-10 | 4576 | Export. | SAE | J240 | No | Auto | 31T-85 | PE | RC | 685197-2 | 18-7020 | 643 | 22.62 | 12.78 | 1.27 |  | 30 |  | 139 | 125.1 | 128 |  | 92.09 | 2022-01-27
2020-01-10 | 4575 | Export. | SAE | J240 | No | Auto | 25-70 | PE | RC | 520206-2 | 10-6020 | 599 | 16.39 | 12.82 | 1.27 |  | 30 |  | 110 | 99 | 122 |  | 110.91 | 2022-01-27
2020-01-10 | 4574 | Export. | SAE | J240 | No | Auto | 25-70 | PE | RC | 520206-2 | 10-6020 | 601 | 16.34 | 12.82 | 1.27 |  | 30 |  | 110 | 99 | 126 |  | 114.55 | 2022-01-27
2020-01-10 | 4573 | Export. | SAE | J240 | No | Auto | 78-85 | PE | RC | 740208-2 | 16-6020 | 739 | 18.41 | 12.79 | 1.26 |  | 30 |  | 137 | 123.3 | 127 |  | 92.7 | 2022-01-27
2020-01-10 | 4572 | Export. | SAE | J240 | No | Auto | 78-85 | PE | RC | 740208-2 | 16-6020 | 783 | 18.5 | 12.79 | 1.26 |  | 30 |  | 137 | 123.3 | 131 |  | 95.62 | 2022-01-27
2020-01-10 | 4571 | Export. | SAE | J240 | No | Auto | 78-85 | PE | RC | 740208-2 | 16-6020 | 759 | 18.61 | 12.81 | 1.26 |  | 30 |  | 137 | 123.3 | 133 |  | 97.08 | 2022-01-27
2020-01-10 | 4570 | Export. | SAE | J240 | No | Auto | 78-85 | PE | RC | 740208-2 | 16-6020 | 759 | 18.62 | 12.81 | 1.26 |  | 30 |  | 137 | 123.3 | 131 |  | 95.62 | 2022-01-27
2017-10-31 | 2440 | Dacar | SAE | J240 | Si | Estacionaria | 31-DC-100 | FV | CICLOS | [8 empty] | 75 | N/D | 2996 | 1712 | CCA -18 A 635 amp | 57.14 | 2022-01-27
2017-10-19 | 2420 | Dacar | SAE | J240 | Si | Auto | 31T-85 | PE | CICLOS | [8 empty] | 75 | N/D | 2996 | 4280 | CCA -18 A 645 amp | 142.86 | 2022-01-27
2018-02-19 | 2569 | Dacar | SAE | J240 | Si | Auto | 34-85 | PE | CICLOS | [8 empty] | 75 | N/D | 2996 | 2140 | CCA -18 A 665 amp | 71.43 | 2022-01-27
2018-02-19 | 2574 | Dacar | SAE | J240 | Si | Auto | 34-85 | FV | CICLOS | [8 empty] | 75 | N/D | 2996 | 2996 | CCA -18 A 665 amp | 100 | 2022-01-27
2018-07-27 | 2922 | Dacar | SAE | J240 | Si | Auto | 42-65 | FV | CICLOS | [8 empty] | 75 | N/D | 2996 | 3424 | CCA -18 A 505 amp | 114.29 | 2022-01-27
2018-06-22 | 2818 | Dacar | SAE | J240 | Si | Auto | 34-80 | FV | CICLOS | [8 empty] | 75 | N/D | 2996 | 4708 | CCA -18 A 615 amp | 157.14 | 2022-01-27
2018-03-05 | 2613 | Dacar | SAE | J240 | Si | Auto | 42-60 | FV | CICLOS | [8 empty] | 75 | N/D | 2996 | 4280 | CCA -18 A 460 amp | 142.86 | 2022-01-27
2017-10-23 | 2426 | Dacar | SAE | J240 | Si | Auto | 34-80 | FV | CICLOS | [8 empty] | 75 | N/D | 2996 | 6420 | CCA -18 A 665 amp | 214.29 | 2022-01-27
2018-07-03 | 2871 | Dacar | SAE | J240 | Si | Auto | 42-60 | FV | CICLOS | [8 empty] | 75 | N/D | 2996 | 4864 | CCA -18 A 460 amp | 162.35 | 2022-01-27
2017-10-02 | 2375 | Dacar | SAE | J240 | Si | Auto | 65-100 | FV | CICLOS | 852679-1 | 23-7267-2 | 787 | 20.56 | 12.68 | 1.26 | 1.28 | 28 | 75 | N/D | 2996 | 428 | CCA -18 A 755 amp | 14.29 | 2022-01-27
2017-10-02 | 2374 | Dacar | SAE | J240 | Si | Auto | 65-100 | FV | CICLOS | 852679-1 | 23-7267-2 | 802 | 20.4 | 12.63 | 1.26 | 1.28 | 28 | 75 | N/D | 2996 | 1284 | CCA -18 A 755 amp | 42.86 | 2022-01-27
2018-05-28 | 2790 | Export. | SAE | J240 | Si | Auto | 65-90 | PE | CICLOS | [8 empty] | 75 | N/D | 2996 | 4280 | CCA -18 A 665 amp | 142.86 | 2022-01-27
2018-10-04 | 3077 | Export. | SAE | J240 | Si | Auto | 24-55 | PE | CICLOS | [8 empty] | 75 | N/D | 2996 | 1712 | CCA -18 A 465 amp | 57.14 | 2022-01-27
2017-10-30 | 2448 | Dacar | SAE | J240 | Si | Auto | 65-100 | FV | CICLOS | [8 empty] | 75 | N/D | 2996 | 5050 | CCA -18 A 755 amp | 168.56 | 2022-01-27
2019-01-23 | 3440 | Dacar | SAE | J240 | Si | Auto | NS40-50 | FV | CICLOS | 550395-1 | 10-3049 | 557 | 11.21 | 12.74 | 1.27 | 1.28 | 28 | 75 | N/D | 2996 | 3852 | CCA -18 A 380 amp | 128.57 | 2022-01-27
2019-12-04 | 4566 | Export. | SAE | J240 | No | Auto | N100-107 | PE | RC | 824999-2 | 30-4499 | 826 | 26.28 | 12.78 | 1.26 |  | 30 |  | 200 | 180 | 207 |  | 103.5 | 2022-01-27
2019-12-04 | 4565 | Export. | SAE | J240 | No | Auto | N100-107 | PE | RC | 824999-2 | 30-4499 | 814 | 26.05 | 12.78 | 1.26 |  | 30 |  | 200 | 180 | 202 |  | 101 | 2022-01-27
2019-12-04 | 4564 | Export. | SAE | J240 | No | Auto | 34-85 | PE | RC | 754698-1 | 10-3499 | 806 | 18.29 | 13.06 | 1.28 |  | 29.3 |  | 137 | 123.3 | 153 |  | 111.68 | 2022-01-27
2019-12-04 | 4563 | Export. | SAE | J240 | No | Auto | 34-85 | PE | RC | 754698-1 | 10-3499 | 773 | 18.18 | 13.03 | 1.28 |  | 29.2 |  | 137 | 123.3 | 144 |  | 105.11 | 2022-01-27
2019-12-04 | 4562 | Export. | SAE | J240 | No | Auto | 24-65 | PE | RC | 523695-2 | 14-3499 | 565 | 16.87 | 12.79 | 1.27 |  | 29 |  | 103 | 92.7 | 117 |  | 113.59 | 2022-01-27
2019-12-04 | 4561 | Export. | SAE | J240 | No | Auto | 24-65 | PE | RC | 523695-2 | 14-3499 | 564 | 16.67 | 12.79 | 1.26 |  | 29 |  | 103 | 92.7 | 115 |  | 111.65 | 2022-01-27
2019-12-01 | 4557 | Export. | SAE | J240 | No | Auto | 42-40 | PE | RC | 444894-2 | 25-4489 | 452 | 11.92 | 12.79 | 1.27 |  | 29 |  | 60 | 54 | 66 |  | 110 | 2022-01-27
2019-12-01 | 4556 | Export. | SAE | J240 | No | Auto | 42-40 | PE | RC | 444894-2 | 25-4489 | 456 | 11.94 | 12.79 | 1.27 |  | 29 |  | 60 | 54 | 66 |  | 110 | 2022-01-27
2019-12-01 | 4555 | Export. | SAE | J240 | No | Auto | 42-47 | PE | RC | 464895-1 | 28-1499 | 442 | 12.7 | 12.82 | 1.27 |  | 28.2 |  | 68 | 61.2 | 72 |  | 105.88 | 2022-01-27
2019-12-01 | 4554 | Export. | SAE | J240 | No | Auto | 42-47 | PE | RC | 464895-1 | 28-1499 | 400 | 12.55 | 12.85 | 1.27 |  | 28 |  | 68 | 61.2 | 76 |  | 111.76 | 2022-01-27
2019-11-26 | 4526 | Dacar | INEN | 1499 | Si | Auto | 78-85 | FV | CCA | 733998-2 | 48-6399 | 751 | 19.03 | 12.7 | 1.26 | 1.28 | 28 | -18.1 | 720 | 7.2 | 7.24 |  | 100.56 | 2022-01-27
2019-11-26 | 4525 | Dacar | INEN | 1499 | Si | Auto | 78-85 | FV | CCA | 733998-2 | 48-6399 | 734 | 19.03 | 12.73 | 1.26 | 1.29 | 28 | -18 | 720 | 7.2 | 7.31 |  | 101.53 | 2022-01-27
2019-11-29 | 4553 | Dacar | SAE | J2801 | Si | Auto | 42-40 | FV | CICLOS | 434594-11 | 9-4469 | 393 | 12.15 | 12.67 | 1.25 | 1.27 | 28 | 75 | N/D | 2996 |  |  | 0 | 2022-01-27
2019-11-29 | 4552 | Dacar | SAE | J240 | Si | Auto | 42-40 | FV | CICLOS | 434594-11 | 9-4469 | 394 | 12.16 | 12.66 | 1.25 | 1.27 | 28 | 75 | N/D | 2996 |  |  | 0 | 2022-01-27
2019-11-29 | 4551 | Kaiser | SAE | J240 | No | Auto | 42-60 | PE | RC | 644896-2 | 30-6489 | 674 | 14.41 | 12.85 | 1.27 |  | 30 | 30 | 92 | 82.8 | 104 |  | 113.04 | 2022-01-27
2019-11-29 | 4550 | Kaiser | SAE | J240 | No | Auto | 42-60 | PE | RC | 644896-2 | 30-6489 | 663 | 14.3 | 12.85 | 1.27 |  | 30 | 30 | 92 | 82.8 | 102 |  | 110.87 | 2022-01-27
2019-11-29 | 4549 | Kaiser | INEN | 1499 | Si | Auto | 42-55 | PE | CCA | 544896-1 | 9-6489 | 591 | 13.73 | 12.81 | 1.26 | 1.28 | 31 | -18 | 460 | 7.2 | 7.53 |  | 104.58 | 2022-01-27
2019-11-29 | 4548 | Kaiser | INEN | 1499 | Si | Auto | 42-55 | PE | RC | 544896-1 | 9-6489 | 587 | 13.65 | 12.82 | 1.26 | 1.27 | 31.2 | 27.9 | 86 | 77.4 | 91 |  | 105.81 | 2022-01-27
2019-11-29 | 4547 | Kaiser | INEN | 1499 | Si | Auto | 42-55 | PE | CAP | 544896-1 | 9-6489 | 582 | 13.72 | 12.79 | 1.26 | 1.27 | 31 | 28 | 55 | 49.5 | 60.17 |  | 109.4 | 2022-01-27
2019-11-28 | 4546 | Kaiser | INEN | 1499 | Si | Auto | NS40-50 | PE | CCA | 544895-1 | 14-5489 | 491 | 11.07 | 12.85 | 1.27 | 1.28 | 32 | -16 | 415 | 7.2 | 8.36 |  | 116.11 | 2022-01-27
2019-11-28 | 4545 | Kaiser | INEN | 1499 | Si | Auto | NS40-50 | PE | RC | 544895-1 | 14-5489 | 486 | 11.13 | 12.84 | 1.27 | 1.28 | 32 | 30 | 73 | 65.7 | 70 |  | 95.89 | 2022-01-27
2019-11-28 | 4544 | Kaiser | INEN | 1499 | Si | Auto | NS40-50 | PE | CAP | 544895-1 | 14-5489 | 520 | 11.05 | 12.8 | 1.26 | 1.28 | 32 | 30 | 50 | 45 | 44.73 |  | 89.46 | 2022-01-27
2019-11-28 | 4543 | Export. | INEN | 1499 | Si | Auto | 66-68 | PE | CCA | 634897-1 | 4-4489 | 708 | 15.97 | 12.75 | 1.26 | 1.27 | 31.2 | -18.1 | 550 | 7.2 | 7.35 |  | 102.08 | 2022-01-27
2019-11-28 | 4542 | Export. | INEN | 1499 | Si | Auto | 66-68 | PE | RC | 634897-1 | 4-4489 | 708 | 16 | 12.79 | 1.26 | 1.27 | 31.2 | 29.2 | 104 | 93.6 | 111 |  | 106.73 | 2022-01-27
2019-11-28 | 4541 | Export. | INEN | 1499 | Si | Auto | 66-68 | PE | CAP | 634897-1 | 4-4489 | 717 | 16 | 12.73 | 1.26 | 1.28 | 31 | 29 | 68 | 61.2 | 63.89 |  | 93.95 | 2022-01-27
2019-11-27 | 4540 | Dacar | INEN | 1499 | Si | Auto | 65-90 | FV | CCA | 774798-2 | 8-3489 | 698 | 19.01 | 12.85 | 1.27 | 1.28 | 29.1 | -18.1 | 720 | 7.2 | 4.93 |  | 68.47 | 2022-01-27
2019-11-27 | 4539 | Dacar | INEN | 1499 | Si | Auto | 65-90 | FV | RC | 774798-2 | 8-3489 | 705 | 19.07 | 12.82 | 1.27 | 1.28 | 29.2 | 29.8 | 152 | 136.8 | 140 |  | 92.11 | 2022-01-27
2019-11-27 | 4538 | Dacar | INEN | 1499 | Si | Auto | 65-90 | FV | CAP | 774798-2 | 8-3489 | 713 | 19.19 | 12.82 | 1.27 | 1.28 | 30 | 29.8 | 90 | 81 | 83.39 |  | 92.65 | 2022-01-27
2019-11-27 | 4537 | Dacar | SAE | J240 | No | Auto | N150-150 | FV | RC | 174692-1 | 7-3489 | 1002 | 38.86 | 12.85 | 1.27 |  | 30.4 | 30.4 | 305 | 274.5 | 310 |  | 101.64 | 2022-01-27
2019-11-27 | 4536 | Dacar | SAE | J240 | No | Auto | N150-150 | FV | RC | 174692-1 | 7-3489 | 1055 | 39.49 | 12.85 | 1.27 |  | 30 | 30 | 305 | 274.5 | 312 |  | 102.3 | 2022-01-27
2019-11-27 | 4535 | Export. | SAE | J240 | No | Auto | GC2-6/210 | FV | RC | 724898-2 | 23-4489 |  | 26.19 | 6.4 | 1.26 |  | 32 | 32 | 517 | 465.3 | 367 |  | 70.99 | 2022-01-27
2019-11-27 | 4534 | Export. | SAE | J240 | No | Auto | GC2-6/210 | FV | RC | 724898-2 | 23-4489 |  | 26.07 | 6.4 | 1.27 |  | 31.1 | 31.1 | 517 | 465.3 | 383 |  | 74.08 | 2022-01-27
2019-11-27 | 4533 | Dacar | SAE | J240 | No | Auto | 34-85 | FV | RC | 754798-1 | 15-2489 | 718 | 17.81 | 12.87 | 1.28 |  | 30.2 | 30.2 | 137 | 123.3 | 120 |  | 87.59 | 2022-01-27
2019-11-27 | 4532 | Dacar | SAE | J240 | No | Auto | 34-85 | FV | CCA | 754798-1 | 15-2489 | 720 | 17.83 | 12.9 | 1.28 |  | 30.1 | 30.1 | 720 | 7.2 | 6.68 | 668 | 92.78 | 2022-01-27
2019-11-27 | 4531 | Kaiser | INEN | 1499 | Si | Auto | 48-77 | PE | CCA | 724898-1 | 40-3489 | 741 | 18.92 | 12.8 | 1.27 | 1.28 | 31 | -18 | 670 | 7.2 | 7.67 |  | 106.53 | 2022-01-27
2019-11-27 | 4530 | Kaiser | INEN | 1499 | Si | Auto | 48-77 | PE | RC | 724898-1 | 40-3489 | 752 | 19.09 | 12.82 | 1.27 | 1.28 | 30.6 | 29.3 | 130 | 117 | 147 |  | 113.08 | 2022-01-27
2019-11-27 | 4529 | Kaiser | INEN | 1499 | Si | Auto | 48-77 | PE | CAP | 724898-1 | 40-3489 | 753 | 18.98 | 12.85 | 1.27 | 1.28 | 30.3 | 29 | 77 | 69.3 | 83.66 |  | 108.65 | 2022-01-27
2019-11-26 | 4528 | Dacar | INEN | 1499 | Si | Auto | 78-85 | FV | CCA | 733998-2 | 48-6399 | 555 | 18.56 | 12.69 | 1.25 | 1.28 | 28 | -18 | 720 | 7.2 | 0 | Grupos 2, 3 y 4 invertidos | 0 | 2022-01-27
2019-11-26 | 4527 | Dacar | INEN | 1499 | Si | Auto | 78-85 | FV | CCA | 733998-2 | 48-6399 | 708 | 18.91 | 12.73 | 1.26 | 1.29 | 27.9 | -18 | 720 | 7.2 | 7.06 |  | 98.06 | 2022-01-27
2019-11-26 | 4526 | Dacar | INEN | 1499 | Si | Auto | 78-85 | FV | CAP | 733998-2 | 48-6399 | 751 | 19.03 | 12.7 | 1.26 | 1.28 | 28 | 28.7 | 85 | 76.5 | 81.94 |  | 96.4 | 2022-01-27
2019-11-26 | 4525 | Dacar | INEN | 1499 | Si | Auto | 78-85 | FV | CAP | 733998-2 | 48-6399 | 734 | 19.03 | 12.73 | 1.26 | 1.29 | 28 | 29 | 85 | 76.5 | 85 |  | 100 | 2022-01-27
2019-11-25 | 4524 | Dacar | INEN | 1499 | Si | Auto | 34-80 | FV | CCA | 754797-2 | 47-2489 | 705 | 17.41 | 12.82 | 1.27 | 1.28 | 31 | -17.6 | 670 | 7.2 | 6.77 |  | 94.03 | 2022-01-27
2019-11-25 | 4523 | Dacar | INEN | 1499 | Si | Auto | 34-80 | FV | RC | 754797-2 | 47-2489 | 713 | 17.41 | 12.77 | 1.27 | 1.28 | 31 | 28.1 | 123 | 110.7 | 124 |  | 100.81 | 2022-01-27
2019-11-25 | 4522 | Dacar | INEN | 1499 | Si | Auto | 34-80 | FV | CAP | 754797-2 | 47-2489 | 702 | 17.23 | 12.86 | 1.27 | 1.28 | 31 | 28.2 | 80 | 72 | 73.64 |  | 92.05 | 2022-01-27
2019-11-25 | 4521 | Kaiser | INEN | 1499 | Si | Auto | 34-85 | PE | CCA | 754798-2 | 1-2489 | 780 | 18.11 | 12.85 | 1.28 | 1.28 | 31.3 | -18 | 720 | 7.2 | 6.89 | 689 | 95.69 | 2022-01-27
2019-11-25 | 4520 | Kaiser | INEN | 1499 | Si | Auto | 34-85 | PE | RC | 754798-2 | 1-2489 | 797 | 17.97 | 12.85 | 1.28 | 1.29 | 31.2 | 29.1 | 137 | 123.3 | 124 |  | 90.51 | 2022-01-27
2019-11-25 | 4519 | Kaiser | INEN | 1499 | Si | Auto | 34-85 | PE | CAP | 754798-2 | 1-2489 | 777 | 18.13 | 12.85 | 1.28 | 1.28 | 31 | 29.4 | 85 | 76.5 | 80.96 |  | 95.25 | 2022-01-27
2019-11-25 | 4518 | Dacar | INEN | 1499 | Si | Auto | 34-70 | FV | CCA | 554796-2 | 45-1488 | 522 | 15.51 | 12.77 | 1.26 | 1.27 | 31.1 | -17.8 | 515 | 7.2 | 6.75 |  | 93.75 | 2022-01-27
2019-11-25 | 4517 | Dacar | INEN | 1499 | Si | Auto | 34-70 | FV | RC | 554796-2 | 45-1488 | 521 | 15.6 | 12.79 | 1.27 | 1.27 | 30 | 29.1 | 101 | 90.9 | 96 |  | 95.05 | 2022-01-27
2019-11-25 | 4516 | Dacar | INEN | 1499 | Si | Auto | 34-70 | FV | CAP | 554796-2 | 45-1488 | 520 | 15.47 | 12.76 | 1.26 | 1.27 | 30 | 29 | 70 | 63 | 62.58 |  | 89.4 | 2022-01-27
2019-11-23 | 4515 | Export. | SAE | J240 | No | Auto | GC2-6/210 | FV | RC | 734798-2 | 22-7479 |  | 26.42 | 6.37 | 1.27 |  | 30 | 30 | 517 | 465.3 | 342 |  | 66.15 | 2022-01-27
2019-11-23 | 4514 | Export. | SAE | J240 | No | Auto | GC2-6/210 | FV | RC | 734798-2 | 22-7479 |  | 26.17 | 6.37 | 1.27 |  | 30 | 30 | 517 | 465.3 | 388 |  | 75.05 | 2022-01-27
2019-11-22 | 4513 | Kaiser | SAE | J240 | No | Auto | 34-85 | PE | CCA | 754798-2 | 13-6479 | 788 | 18.02 | 12.89 | 1.28 |  | 32 | 32 | 720 | 7.2 | 7 | 700 | 97.22 | 2022-01-27
2019-11-22 | 4512 | Kaiser | SAE | J240 | No | Auto | 34-85 | PE | CCA | 754798-2 | 13-6479 | 800 | 18.02 | 12.88 | 1.28 |  | 32 | 32 | 720 | 7.2 | 6.95 | 695 | 96.53 | 2022-01-27
2019-11-22 | 4511 | Dacar | SAE | J240 | No | Auto | U1-25 | FV | RC | 332594-2 | 18-3479 | 252 | 7.57 | 12.85 | 1.27 |  | 28.4 | 28.4 | 38 | 34.2 | 24 |  | 63.16 | 2022-01-27
2019-11-22 | 4510 | Dacar | SAE | J240 | No | Auto | U1-25 | FV | RC | 332594-2 | 18-3479 | 282 | 7.58 | 12.79 | 1.28 |  | 28.2 | 28.2 | 38 | 34.2 | 26 |  | 68.42 | 2022-01-27
2019-11-22 | 4509 | Dacar | INEN | 1499 | Si | Auto | U1-25 | FV | CCA | 332594-2 | 18-3479 | 301 | 7.57 | 12.82 | 1.28 | 1.28 | 27.9 | -18 | 210 | 7.2 | 7.3 |  | 101.39 | 2022-01-27
2019-11-22 | 4508 | Dacar | INEN | 1499 | Si | Auto | U1-25 | FV | CCA | 332594-2 | 18-3479 | 273 | 7.53 | 12.79 | 1.27 | 1.28 | 28.2 | -18 | 210 | 7.2 | 8.13 |  | 112.92 | 2022-01-27
2019-11-22 | 4507 | Dacar | INEN | 1499 | Si | Auto | U1-25 | FV | RC | 332594-2 | 18-3479 | 282 | 7.63 | 12.82 | 1.28 | 1.28 | 29.7 | 26.7 | 38 | 34.2 | 25 |  | 65.79 | 2022-01-27
2019-11-22 | 4506 | Dacar | INEN | 1499 | Si | Auto | U1-25 | FV | RC | 332594-2 | 18-3479 | 284 | 7.6 | 12.85 | 1.27 | 1.28 | 28.2 | 26.7 | 38 | 34.2 | 26 |  | 68.42 | 2022-01-27
2019-09-16 | 4236 | Dacar | SAE | J240 | Si | Auto | N40-57 | FV | CICLOS | 543696-2 | 7-1379 | 535 | 12.73 | 12.81 | 1.28 | 1.29 | 28 | 75 | N/D | 2996 | 3780 |  | 126.17 | 2022-01-27
2019-11-15 | 4450 | MR (-) | INEN | 1499 | Si | Auto | 42-40 | FV | CCA | 434594-24 | 9-6459 | 425 | 12.13 | 12.73 | 1.27 | 1.28 | 28 | -18 | 350 | 7.2 | 7.37 | CC+ CONTROL / CC- MR SIN KRAFTPLEX | 102.36 | 2022-01-27
2019-11-15 | 4449 | MR (-) | INEN | 1499 | Si | Auto | 42-40 | FV | CCA | 434594-24 | 9-6459 | 412 | 11.94 | 12.71 | 1.27 | 1.29 | 28 | -18 | 350 | 7.2 | 7.06 | CC+ CONTROL / CC- MR SIN KRAFTPLEX | 98.06 | 2022-01-27
2019-11-15 | 4448 | MR (-) | INEN | 1499 | Si | Auto | 42-40 | FV | CCA | 434594-21 | 17-6459 | 422 | 12 | 12.73 | 1.27 | 1.28 | 28 | -18 | 350 | 7.2 | 6.85 | CC+ PBAC100 SIN PERBORATO / CC- MR SIN KRAFTPLEX | 95.14 | 2022-01-27
2019-11-15 | 4447 | MR (-) | INEN | 1499 | Si | Auto | 42-40 | FV | CCA | 434594-21 | 17-6459 | 420 | 12.01 | 12.73 | 1.27 | 1.29 | 28 | -18 | 350 | 7.2 | 7.5 | CC+ PBAC100 SIN PERBORATO / CC- MR SIN KRAFTPLEX | 104.17 | 2022-01-27
2019-11-15 | 4446 | Dacar | INEN | 1499 | Si | Auto | 42-40 | FV | CCA | 434594-22 | 15-5459 | 407 | 12.12 | 12.82 | 1.28 | 1.28 | 28 | -18 | 350 | 7.2 | 7.57 | CC+ PBAC100 SIN PERBORATO / CC- CONTROL | 105.14 | 2022-01-27
2019-11-15 | 4445 | Dacar | INEN | 1499 | Si | Auto | 42-40 | FV | CCA | 434594-22 | 15-5459 | 405 | 12.12 | 12.79 | 1.28 | 1.28 | 28 | -18 | 350 | 7.2 | 7.5 | CC+ PBAC100 SIN PERBORATO / CC- CONTROL | 104.17 | 2022-01-27
2019-11-15 | 4444 | Dacar | INEN | 1499 | Si | Auto | 42-40 | FV | CCA | 434594-1 | 208-5459 | 363 | 11.96 | 13.09 | 1.27 | 1.28 | 28 | -18 | 350 | 7.2 | 7.25 | CC+/- CONTROL | 100.69 | 2022-01-27
2019-11-15 | 4443 | Dacar | INEN | 1499 | Si | Auto | 42-40 | FV | CCA | 434594-1 | 208-5459 | 379 | 12.02 | 12.7 | 1.27 | 1.28 | 28 | -18 | 350 | 7.2 | 7.16 | CC+/- CONTROL | 99.44 | 2022-01-27
2019-11-20 | 4505 | Export. | SAE | J240 | No | Auto | 31T-85 | PE | RC | 644697-2 | 1-3479 | 625 | 22.58 | 12.72 | 1.27 |  | 31 | 31 | 139 | 125.1 | 145 |  | 104.32 | 2022-01-27
2019-11-20 | 4504 | Export. | SAE | J240 | No | Auto | 31T-85 | PE | RC | 644697-2 | 1-3479 | 623 | 22.55 | 12.76 | 1.27 |  | 31 | 31 | 139 | 125.1 | 152 |  | 109.35 | 2022-01-27
2019-11-20 | 4503 | Export. | SAE | J240 | No | Auto | 34-85 | PE | CAP | 764698-1 | 41-2479 | 776 | 18.24 | 12.82 | 1.27 |  | 30 | 30 | 85 | 76.5 | 79 |  | 92.94 | 2022-01-27
2019-11-20 | 4502 | Export. | SAE | J240 | No | Auto | 34-85 | PE | CAP | 764698-1 | 41-2479 | 764 | 18.3 | 12.81 | 1.27 |  | 30 | 30 | 85 | 76.5 | 134 |  | 157.65 | 2022-01-27
2019-11-20 | 4501 | Export. | INEN | 1499 | Si | Auto | 27-75 | PE | CCA | 644696-1 | 5-3479 | 601 | 19.61 | 12.85 | 1.28 | 1.29 | 29 | -18 | 565 | 7.2 | 6.96 |  | 96.67 | 2022-01-27
2019-11-20 | 4500 | Export. | INEN | 1499 | Si | Auto | 27-75 | PE | RC | 644696-1 | 5-3479 | 609 | 19.67 | 12.85 | 1.27 | 1.28 | 29.2 | 27.5 | 110 | 99 | 142 |  | 129.09 | 2022-01-27
2019-11-20 | 4499 | Export. | INEN | 1499 | Si | Auto | 27-75 | PE | CAP | 644696-1 | 5-3479 | 590 | 19.63 | 12.85 | 1.28 | 1.28 | 29.2 | 27.5 | 75 | 67.5 | 77.07 |  | 102.76 | 2022-01-27
2019-11-19 | 4498 | Dacar | INEN | 1499 | Si | Auto | U1-25 | FV | CCA | 332594-2 | 18-3479 | 303 | 7.56 | 12.64 | 1.25 | 1.28 | 29.2 | -18.1 | 210 | 7.2 | 4.64 |  | 64.44 | 2022-01-27
2019-11-19 | 4497 | Dacar | INEN | 1499 | Si | Auto | U1-25 | FV | RC | 332594-2 | 18-3479 | 303 | 7.58 | 12.67 | 1.24 | 1.28 | 29.1 | 27 | 38 | 34.2 | 25 |  | 65.79 | 2022-01-27
2019-11-19 | 4496 | Dacar | INEN | 1499 | Si | Auto | U1-25 | FV | CAP | 332594-2 | 18-3479 | 311 | 7.57 | 12.67 | 1.49 | 1.28 | 29 | 27 | 27 | 24.3 | 25.44 |  | 94.21 | 2022-01-27
2019-11-18 | 4495 | Dacar | INEN | 1499 | Si | Auto | 24-80 | FV | CCA | 664696-1 | 46-1479 | 584 | 18.15 | 12.73 | 1.26 | 1.27 | 29 | -17.7 | 640 | 7.2 | 7.26 |  | 100.83 | 2022-01-27
2019-11-18 | 4494 | Dacar | INEN | 1499 | Si | Auto | 24-80 | FV | RC | 664696-1 | 46-1479 | 566 | 17.96 | 12.73 | 1.26 | 1.27 | 29.1 | 26.9 | 130 | 117 | 124 |  | 95.38 | 2022-01-27
2019-11-18 | 4493 | Dacar | INEN | 1499 | Si | Auto | 24-80 | FV | CAP | 664696-1 | 46-1479 | 573 | 17.88 | 12.73 | 1.26 | 1.27 | 29 | 27 | 80 | 72 | 73.24 |  | 91.55 | 2022-01-27
2019-11-18 | 4492 | Dacar | SAE | J240 | No | Auto | 48-77 | FV | RC | 752498-2 | 46-1479 | 713 | 18.88 | 12.79 | 1.27 |  | 28.7 | 28.7 | 130 | 117 | 128 |  | 98.46 | 2022-01-27
2019-11-18 | 4491 | Dacar | SAE | J240 | No | Auto | 48-77 | FV | RC | 752498-2 | 46-1479 | 789 | 18.82 | 12.59 | 1.25 |  | 28.5 | 28.5 | 130 | 117 | 110 |  | 84.62 | 2022-01-27
2019-11-18 | 4490 | Export. | SAE | J240 | No | Auto | 24-50 | PE | RC | 464694-1 | 2-7469 | 386 | 15.24 | 12.79 | 1.27 |  | 28.2 | 28.2 | 78 | 70.2 | 86 |  | 110.26 | 2022-01-27
2019-11-18 | 4489 | Export. | SAE | J240 | No | Auto | 24-50 | PE | RC | 464694-1 | 2-7469 | 381 | 15.08 | 12.79 | 1.27 |  | 28.1 | 28.1 | 78 | 70.2 | 88 |  | 112.82 | 2022-01-27
2019-11-18 | 4488 | Dacar | INEN | 1499 | Si | Auto | 27-85 | FV | CCA | 744197-2 | 212-1479 | 671 | 20.86 | 12.76 | 1.26 | 1.27 | 28.1 | -17.4 | 670 | 7.2 | 6.55 |  | 90.97 | 2022-01-27
2019-11-18 | 4487 | Dacar | INEN | 1499 | Si | Auto | 27-85 | FV | RC | 744197-2 | 212-1479 | 679 | 21.18 | 12.76 | 1.26 | 1.27 | 28.1 | 27.2 | 137 | 123.3 | 149 |  | 108.76 | 2022-01-27
2019-11-18 | 4486 | Dacar | INEN | 1499 | Si | Auto | 27-85 | FV | CAP | 744197-2 | 212-1479 | 684 | 20.68 | 12.79 | 1.26 | 1.27 | 28 | 27.1 | 85 | 76.5 | 85.98 |  | 101.15 | 2022-01-27
2019-11-16 | 4485 | Export. | SAE | J240 | No | Auto | 31T-105 | PE | RC | 845699-1 | 6-7469 | 874 | 25.25 | 12.82 | 1.28 |  | 29.1 | 29.1 | 194 | 174.6 | 191 |  | 98.45 | 2022-01-27
2019-11-16 | 4484 | Export. | SAE | J240 | No | Auto | 31T-105 | PE | RC | 845699-1 | 6-7469 | 883 | 25.16 | 12.83 | 1.28 |  | 29 | 29 | 194 | 174.6 | 199 |  | 102.58 | 2022-01-27
2019-11-15 | 4483 | Export. | SAE | J240 | No | Auto | 27-85 | PE | RC | 734697-2 | 5-5469 | 711 | 21.07 | 12.82 | 1.28 |  | 28 | 28 | 137 | 123.3 | 158 |  | 115.33 | 2022-01-27
2019-11-15 | 4482 | Export. | SAE | J240 | No | Auto | 27-85 | PE | RC | 734697-2 | 5-5469 | 722 | 21.09 | 12.79 | 1.27 |  | 28 | 28 | 137 | 123.3 | 162 |  | 118.25 | 2022-01-27
2019-11-15 | 4481 | Export. | SAE | J240 | No | Auto | 31T-85 | PE | RC | 644697-2 | 33-6469 | 626 | 22.49 | 12.81 | 1.27 |  | 28 | 28 | 139 | 125.1 | 147 |  | 105.76 | 2022-01-27
2019-11-15 | 4480 | Export. | SAE | J240 | No | Auto | 31T-85 | PE | RC | 644697-2 | 33-6469 | 643 | 22.66 | 12.82 | 1.27 |  | 29 | 29 | 139 | 125.1 | 166 |  | 119.42 | 2022-01-27
2019-11-14 | 4479 | MR (-) | INEN | 1499 | Si | Auto | 42-40 | FV | CCA | 434594-14 | 9-4469 | 395 | 12.05 | 12.76 | 1.26 | 1.27 | 29 | -18 | 350 | 7.2 | 7.41 | CC+ CONTROL / CC- MR SIN KRAFTPLEX | 102.92 | 2022-01-27
2019-11-14 | 4478 | Dacar | INEN | 1499 | Si | Auto | 42-40 | FV | CCA | 434594-12 | 9-4469 | 402 | 12.14 | 12.75 | 1.26 | 1.27 | 30 | -18 | 350 | 7.2 | 7.4 | CC+ PBAC100 SIN PERBORATO / CC- CONTROL | 102.78 | 2022-01-27
2019-11-14 | 4477 | Dacar | INEN | 1499 | Si | Auto | 42-40 | FV | CCA | 434594-13 | 9-4469 | 394 | 12.07 | 12.76 | 1.26 | 1.27 | 30 | -18 | 350 | 7.2 | 7.22 | CC+/- CONTROL | 100.28 | 2022-01-27
2019-11-14 | 4476 | MR (-) | INEN | 1499 | Si | Auto | 42-40 | FV | CCA | 434594-11 | 9-4469 | 398 | 12.12 | 12.73 | 1.26 | 1.27 | 30 | -18 | 350 | 7.2 | 7.48 | CC+ PBAC100 SIN PERBORATO / CC- MR SIN KRAFTPLEX | 103.89 | 2022-01-27
2019-11-14 | 4475 | Dacar | SAE | J240 | No | Auto | 31-DC-100 | FV | RC | 868089-1 | 42-4469 | 939 | 29.71 | 12.85 | 1.28 |  | 30 | 30 | 200 | 180 | 168 |  | 84 | 2022-01-27
2019-11-14 | 4474 | Dacar | SAE | J240 | No | Auto | 31-DC-100 | FV | RC | 868089-1 | 42-4469 | 944 | 29.96 | 12.85 | 1.28 |  | 30 | 30 | 200 | 180 | 169 |  | 84.5 | 2022-01-27
2019-11-14 | 4473 | Dacar | SAE | J240 | No | Auto | NS40-45 | PE | RC | 424695-2 | 25-4469 | 432 | 10.54 | 12.78 | 1.27 |  | 29 | 29 | 67 | 60.3 | 53 |  | 79.1 | 2022-01-27
2019-11-14 | 4472 | Dacar | SAE | J240 | No | Auto | NS40-45 | PE | RC | 424695-2 | 25-4469 | 431 | 10.48 | 12.78 | 1.27 |  | 29 | 29 | 67 | 60.3 | 56 |  | 83.58 | 2022-01-27
2019-11-14 | 4471 | Dacar | SAE | J240 | No | Auto | N40-55 | PE | RC | 534696-1 | 5-4469 | 507 | 12.67 | 12.82 | 1.27 |  | 28 | 28 |  |  | 76 |  |  | 2022-01-27
2019-11-14 | 4470 | Dacar | SAE | J240 | No | Auto | N40-55 | PE | RC | 534696-1 | 5-4469 | 516 | 12.72 | 12.82 | 1.27 |  | 28 | 28 |  |  | 78 |  |  | 2022-01-27
2019-11-14 | 4469 | MR (-) | INEN | 1499 | Si | Auto | 42-40 | FV | RC | 434594-14 | 9-4469 | 400 | 12.04 | 12.76 | 1.26 | 1.28 | 27.1 | 27.5 | 60 | 54 | 57 | CC+ CONTROL / CC- MR SIN KRAFTPLEX | 95 | 2022-01-27
2019-11-14 | 4468 | Dacar | INEN | 1499 | Si | Auto | 42-40 | FV | RC | 434594-12 | 9-4469 | 400 | 12.11 | 12.76 | 1.26 | 1.28 | 27.2 | 27.7 | 60 | 54 | 57 | CC+ PBAC100 SIN PERBORATO / CC- CONTROL | 95 | 2022-01-27
2019-11-14 | 4467 | Dacar | INEN | 1499 | Si | Auto | 42-40 | FV | RC | 434594-13 | 9-4469 | 394 | 12.06 | 12.78 | 1.27 | 1.28 | 27.3 | 28.2 | 60 | 54 | 55 | CC+/- CONTROL | 91.67 | 2022-01-27
2019-11-14 | 4466 | MR (-) | INEN | 1499 | Si | Auto | 42-40 | FV | RC | 434594-11 | 9-4469 | 398 | 12.12 | 12.76 | 1.26 | 1.28 | 27.3 | 28.4 | 60 | 54 | 60 | CC+ PBAC100 SIN PERBORATO / CC- MR SIN KRAFTPLEX | 100 | 2022-01-27
2019-11-13 | 4465 | MR (-) | INEN | 1499 | Si | Auto | 42-40 | FV | CAP | 434594-14 | 9-4469 | 407 | 12.05 | 12.82 | 1.27 | 1.28 | 29.3 | 27.8 | 40 | 36 | 42.86 | CC+ CONTROL / CC- MR SIN KRAFTPLEX | 107.15 | 2022-01-27
2019-11-13 | 4464 | Dacar | INEN | 1499 | Si | Auto | 42-40 | FV | CAP | 434594-12 | 9-4469 | 408 | 12.14 | 12.78 | 1.26 | 1.28 | 29.3 | 27.9 | 40 | 36 | 44.24 | CC+ PBAC100 SIN PERBORATO / CC- CONTROL | 110.6 | 2022-01-27
2019-11-13 | 4463 | Dacar | INEN | 1499 | Si | Auto | 42-40 | FV | CAP | 434594-13 | 9-4469 | 410 | 12.07 | 12.79 | 1.26 | 1.27 | 29.3 | 28 | 40 | 36 | 42.8 | CC+/- CONTROL | 107 | 2022-01-27
2019-11-13 | 4462 | MR (-) | INEN | 1499 | Si | Auto | 42-40 | FV | CAP | 434594-11 | 9-4469 | 412 | 12.12 | 12.78 | 1.26 | 1.27 | 29 | 27.8 | 40 | 36 | 44.72 | CC+ PBAC100 SIN PERBORATO / CC- MR SIN KRAFTPLEX | 111.8 | 2022-01-27
2019-11-13 | 4461 | Kaiser | INEN | 1499 | Si | Auto | 42-55 | PE | CCA | 524296-1 | 16-3469 | 527 | 13.73 | 12.81 | 1.27 | 1.28 | 28 | -18 | 460 | 7.2 | 7.33 |  | 101.81 | 2022-01-27
2019-11-13 | 4460 | Kaiser | INEN | 1499 | Si | Auto | 42-55 | PE | RC | 524296-1 | 16-3469 | 500 | 13.73 | 12.84 | 1.27 | 1.29 | 27 | 27.1 | 86 | 77.4 | 92 |  | 106.98 | 2022-01-27
2019-11-13 | 4459 | Kaiser | INEN | 1499 | Si | Auto | 42-55 | PE | CAP | 524296-1 | 16-3469 | 504 | 13.67 | 12.83 | 1.27 | 1.28 | 27 | 27 | 55 | 49.5 | 54.78 |  | 99.6 | 2022-01-27
2019-11-11 | 4458 | Dacar | INEN | 1499 | Si | Auto | N40-45 | FV | CCA | 464495-1 | 26-2469 | 425 | 11.71 | 12.79 | 1.26 | 1.27 | 29 | -18 | 370 | 7.2 | 7.05 |  | 97.92 | 2022-01-27
2019-11-11 | 4457 | Dacar | INEN | 1499 | Si | Auto | N40-45 | FV | RC | 464495-1 | 26-2469 | 438 | 11.77 | 12.79 | 1.26 | 1.27 | 29.2 | 28.4 | 67 | 60.3 | 70 |  | 104.48 | 2022-01-27
2019-11-11 | 4456 | Dacar | INEN | 1499 | Si | Auto | N40-45 | FV | CAP | 464495-1 | 26-2469 | 432 | 11.68 | 12.79 | 1.26 | 1.27 | 29.1 | 28.2 | 45 | 40.5 | 47.45 |  | 105.45 | 2022-01-27
2019-11-11 | 4450 | MR (-) | SAE | J240 | No | Auto | 42-40 | FV | RC | 434594-24 | 9-6459 | 423 | 12.13 | 12.81 | 1.27 |  | 30 | 30 | 60 | 54 | 55 | CC+ CONTROL / CC- MR SIN KRAFTPLEX | 91.67 | 2022-01-27
2019-11-11 | 4449 | MR (-) | SAE | J240 | No | Auto | 42-40 | FV | RC | 434594-24 | 9-6459 | 413 | 11.94 | 12.8 | 1.27 |  | 30 | 30 | 60 | 54 | 52 | CC+ CONTROL / CC- MR SIN KRAFTPLEX | 86.67 | 2022-01-27
2019-11-11 | 4448 | MR (-) | SAE | J240 | No | Auto | 42-40 | FV | RC | 434594-21 | 17-6459 | 421 | 12 | 12.85 | 1.27 |  | 30 | 30 | 60 | 54 | 56 | CC+ PBAC100 SIN PERBORATO / CC- MR SIN KRAFTPLEX | 93.33 | 2022-01-27
2019-11-11 | 4447 | MR (-) | SAE | J240 | No | Auto | 42-40 | FV | RC | 434594-21 | 17-6459 | 416 | 12.01 | 12.89 | 1.27 |  | 30 | 30 | 60 | 54 | 59 | CC+ PBAC100 SIN PERBORATO / CC- MR SIN KRAFTPLEX | 98.33 | 2022-01-27
2019-11-11 | 4446 | Dacar | SAE | J240 | No | Auto | 42-40 | FV | RC | 434594-22 | 15-5459 | 409 | 12.12 | 12.99 | 1.28 |  | 30 | 30 | 60 | 54 | 58 | CC+ PBAC100 SIN PERBORATO / CC- CONTROL | 96.67 | 2022-01-27
2019-11-11 | 4445 | Dacar | SAE | J240 | No | Auto | 42-40 | FV | RC | 434594-22 | 15-5459 | 406 | 12.12 | 13.03 | 1.28 |  | 30 | 30 | 60 | 54 | 59 | CC+ PBAC100 SIN PERBORATO / CC- CONTROL | 98.33 | 2022-01-27
2019-11-11 | 4444 | Dacar | SAE | J240 | No | Auto | 42-40 | FV | RC | 434594-1 | 208-5459 | 412 | 11.96 | 13.06 | 1.27 |  | 30 | 30 | 60 | 54 | 56 | CC+/- CONTROL | 93.33 | 2022-01-27
2019-11-11 | 4443 | Dacar | SAE | J240 | No | Auto | 42-40 | FV | RC | 434594-1 | 208-5459 | 416 | 12.02 | 13.06 | 1.26 |  | 30 | 30 | 60 | 54 | 58 | CC+/- CONTROL | 96.67 | 2022-01-27
2019-11-10 | 4450 | MR (-) | SAE | J240 | No | Auto | 42-40 | FV | RC | 434594-24 | 9-6459 | 425 | 12.13 | 12.73 | 1.27 |  | 28 | 28 | 60 | 54 | 56 | CC+ CONTROL / CC- MR SIN KRAFTPLEX | 93.33 | 2022-01-27
2019-11-10 | 4449 | MR (-) | SAE | J240 | No | Auto | 42-40 | FV | RC | 434594-24 | 9-6459 | 412 | 11.94 | 12.71 | 1.27 |  | 28 | 28 | 60 | 54 | 53 | CC+ CONTROL / CC- MR SIN KRAFTPLEX | 88.33 | 2022-01-27
2019-11-10 | 4448 | MR (-) | SAE | J240 | No | Auto | 42-40 | FV | RC | 434594-21 | 17-6459 | 422 | 12 | 12.73 | 1.27 |  | 28 | 28 | 60 | 54 | 57 | CC+ PBAC100 SIN PERBORATO / CC- MR SIN KRAFTPLEX | 95 | 2022-01-27
2019-11-10 | 4447 | MR (-) | SAE | J240 | No | Auto | 42-40 | FV | RC | 434594-21 | 17-6459 | 420 | 12.01 | 12.73 | 1.27 |  | 28 | 28 | 60 | 54 | 60 | CC+ PBAC100 SIN PERBORATO / CC- MR SIN KRAFTPLEX | 100 | 2022-01-27
2019-11-10 | 4446 | Dacar | SAE | J240 | No | Auto | 42-40 | FV | RC | 434594-22 | 15-5459 | 407 | 12.12 | 12.82 | 1.28 |  | 28 | 28 | 60 | 54 | 58 | CC+ PBAC100 SIN PERBORATO / CC- CONTROL | 96.67 | 2022-01-27
2019-11-10 | 4445 | Dacar | SAE | J240 | No | Auto | 42-40 | FV | RC | 434594-22 | 15-5459 | 405 | 12.12 | 12.79 | 1.28 |  | 28 | 28 | 60 | 54 | 60 | CC+ PBAC100 SIN PERBORATO / CC- CONTROL | 100 | 2022-01-27
2019-11-10 | 4444 | Dacar | SAE | J240 | No | Auto | 42-40 | FV | RC | 434594-1 | 208-5459 | 363 | 11.96 | 13.09 | 1.27 |  | 28 | 28 | 60 | 54 | 55 | CC+/- CONTROL | 91.67 | 2022-01-27
2019-11-10 | 4443 | Dacar | SAE | J240 | No | Auto | 42-40 | FV | RC | 434594-1 | 208-5459 | 379 | 12.02 | 12.7 | 1.27 |  | 28 | 28 | 60 | 54 | 59 | CC+/- CONTROL | 98.33 | 2022-01-27
2019-11-09 | 4455 | Export. | INEN | 1499 | Si | Auto | 25-70 | PE | CCA | 554596-1 | 35-6459 | 597 | 16.32 | 12.76 | 1.27 | 1.28 | 30.6 | -18 | 520 | 7.2 | 7.33 |  | 101.81 | 2022-01-27
2019-11-09 | 4454 | Export. | INEN | 1499 | Si | Auto | 25-70 | PE | RC | 554596-1 | 35-6459 | 607 | 16.3 | 12.83 | 1.27 | 1.28 | 30.1 | 28 | 110 | 99 | 118 |  | 107.27 | 2022-01-27
2019-11-09 | 4453 | Export. | INEN | 1499 | Si | Auto | 25-70 | PE | CAP | 554596-1 | 35-6459 | 582 | 16.04 | 12.76 | 1.27 | 1.28 | 30.6 | 27.5 | 70 | 63 | 63.18 |  | 90.25 | 2022-01-27
2019-11-08 | 4452 | Export. | SAE | J240 | No | Auto | GC2-6/210 | FV | RC | 724598-2 | 4-5459 |  | 26 | 6.38 | 1.27 |  | 30 | 30 | 517 | 465.3 | 379 |  | 73.31 | 2022-01-27
2019-11-08 | 4451 | Export. | SAE | J240 | No | Auto | GC2-6/210 | FV | RC | 724598-2 | 4-5459 |  | 26.5 | 6.38 | 1.27 |  | 30 | 30 | 517 | 465.3 | 391 |  | 75.63 | 2022-01-27
2019-11-08 | 4450 | MR (-) | SAE | J240 | No | Auto | 42-40 | FV | RC | 434594-24 | 9-6459 | 449 | 12.13 | 12.79 | 1.26 |  | 31 | 31 | 60 | 54 | 53 | CC+ CONTROL / CC- MR SIN KRAFTPLEX | 88.33 | 2022-01-27
2019-11-08 | 4449 | MR (-) | SAE | J240 | No | Auto | 42-40 | FV | RC | 434594-24 | 9-6459 | 439 | 11.94 | 12.78 | 1.26 |  | 31 | 31 | 60 | 54 | 51 | CC+ CONTROL / CC- MR SIN KRAFTPLEX | 85 | 2022-01-27
2019-11-08 | 4448 | MR (-) | SAE | J240 | No | Auto | 42-40 | FV | RC | 434594-21 | 17-6459 | 421 | 12 | 12.75 | 1.26 |  | 30 | 30 | 60 | 54 | 51 | CC+ PBAC100 SIN PERBORATO / CC- MR SIN KRAFTPLEX | 85 | 2022-01-27
2019-11-08 | 4447 | MR (-) | SAE | J240 | No | Auto | 42-40 | FV | RC | 434594-21 | 17-6459 | 431 | 12.01 | 12.74 | 1.26 |  | 31 | 31 | 60 | 54 | 51 | CC+ PBAC100 SIN PERBORATO / CC- MR SIN KRAFTPLEX | 85 | 2022-01-27
2019-11-08 | 4446 | Dacar | SAE | J240 | No | Auto | 42-40 | FV | RC | 434594-22 | 15-5459 | 415 | 12.12 | 12.82 | 1.27 |  | 30 | 30 | 60 | 54 | 53 | CC+ PBAC100 SIN PERBORATO / CC- CONTROL | 88.33 | 2022-01-27
2019-11-08 | 4445 | Dacar | SAE | J240 | No | Auto | 42-40 | FV | RC | 434594-22 | 15-5459 | 411 | 12.12 | 12.82 | 1.27 |  | 30 | 30 | 60 | 54 | 56 | CC+ PBAC100 SIN PERBORATO / CC- CONTROL | 93.33 | 2022-01-27
2019-11-08 | 4444 | Dacar | SAE | J240 | No | Auto | 42-40 | FV | RC | 434594-1 | 208-5459 | 408 | 11.96 | 12.73 | 1.26 |  | 29 | 29 | 60 | 54 | 50 | CC+/- CONTROL | 83.33 | 2022-01-27
2019-11-08 | 4443 | Dacar | SAE | J240 | No | Auto | 42-40 | FV | RC | 434594-1 | 208-5459 | 415 | 12.02 | 12.73 | 1.26 |  | 29 | 29 | 60 | 54 | 52 | CC+/- CONTROL | 86.67 | 2022-01-27
2019-11-08 | 4442 | Export. | INEN | 1499 | Si | Auto | 42-40 | PE | CCA | 434594-2 | 208-5459 | 438 | 11.95 | 12.76 | 1.26 | 1.27 | 28 | -18 | 350 | 7.2 | 7.72 | CC+/- CONTROL | 107.22 | 2022-01-27
2019-11-08 | 4441 | Export. | INEN | 1499 | Si | Auto | 42-40 | PE | RC | 434594-2 | 208-5459 | 439 | 12.01 | 12.76 | 1.26 | 1.27 | 28 | 27.6 | 60 | 54 | 62 | CC+/- CONTROL | 103.33 | 2022-01-27
2019-11-08 | 4440 | Export. | INEN | 1499 | Si | Auto | 42-40 | PE | CAP | 434594-2 | 208-5459 | 432 | 12.02 | 12.76 | 1.26 | 1.27 | 28 | 27.6 | 40 | 36 | 44.36 | CC+/- CONTROL | 110.9 | 2022-01-27
2019-11-06 | 4427 | Dacar | SAE | J240 | No | Auto | 34-80 | FV | RC | 754497-1 | 4-3459 | 629 | 17.22 | 13.51 | 1.34 |  | 32 | 32 | 123 | 110.7 | 77 |  | 62.6 | 2022-01-27
2019-11-06 | 4426 | Dacar | SAE | J240 | No | Auto | 34-80 | FV | RC | 754497-1 | 4-3459 | 648 | 17.24 | 13.39 | 1.33 |  | 32 | 32 | 123 | 110.7 | 112 |  | 91.06 | 2022-01-27
2019-11-06 | 4439 | Dacar | INEN | 1499 | Si | Auto | 34-80 | FV | CCA | 754497-1 | 2-3459 | 704 | 17.53 | 12.85 | 1.28 | 1.28 | 30 |  | 670 | 7.2 | 6.98 |  | 96.94 | 2022-01-27
2019-11-06 | 4438 | Dacar | INEN | 1499 | Si | Auto | 34-80 | FV | RC | 754497-1 | 2-3459 | 702 | 17.2 | 12.85 | 1.28 | 1.28 | 30.1 | -18.1 | 123 | 110.7 | 132 |  | 107.32 | 2022-01-27
2019-11-06 | 4437 | Dacar | INEN | 1499 | Si | Auto | 34-80 | FV | CAP | 754497-1 | 2-3459 | 701 | 17.37 | 12.85 | 1.28 | 1.28 | 30 | 28.6 | 80 | 72 | 74.64 |  | 93.3 | 2022-01-27
2019-11-06 | 4436 | Export. | SAE | J240 | No | Auto | 88-100 | PE | RC | 974299-1 | 36-3459 | 826 | 23.41 | 12.82 | 1.28 |  | 30 | 30 | 170 | 153 | 192 |  | 112.94 | 2022-01-27
2019-11-06 | 4435 | Export. | SAE | J240 | No | Auto | 88-100 | PE | RC | 974299-1 | 36-3459 | 853 | 23.56 | 12.82 | 1.28 |  | 30 | 30 | 170 | 153 | 194 |  | 114.12 | 2022-01-27
2019-11-06 | 4434 | Export. | SAE | J240 | No | Auto | N40-55 | PE | RC | 564496-1 | 6-3459 | 537 | 12.82 | 12.82 | 1.27 |  | 29.1 | 29.1 |  |  | 83 |  |  | 2022-01-27
2019-11-06 | 4433 | Export. | SAE | J240 | No | Auto | N40-55 | PE | RC | 564496-1 | 6-3459 | 545 | 12.87 | 12.82 | 1.27 |  | 29 | 29 |  |  | 84 |  |  | 2022-01-27
2019-11-05 | 4432 | Dacar | INEN | 1499 | Si | Auto | 24-80 | FV | CCA | 654496-2 | 8-2459 | 579 | 18.46 | 13.12 | 1.27 | 1.28 | 27.1 | -18 | 640 | 7.2 | 7.29 | 620 CCA | 101.25 | 2022-01-27
2019-11-05 | 4431 | Dacar | INEN | 1499 | Si | Auto | 24-80 | FV | RC | 654496-2 | 8-2459 | 574 | 18.48 | 13.12 | 1.28 | 1.28 | 27 | 28.1 | 130 | 117 | 142 |  | 109.23 | 2022-01-27
2019-11-05 | 4430 | Dacar | INEN | 1499 | Si | Auto | 24-80 | FV | CAP | 654496-2 | 8-2459 | 571 | 18.57 | 13.14 | 1.28 | 1.28 | 27 | 28 | 80 | 72 | 80.72 |  | 100.9 | 2022-01-27
2019-11-05 | 4429 | Dacar | SAE | J240 | No | Auto | 34-70 | FV | RC | 554496-1 | 5-2459 | 497 | 15.22 | 12.79 | 1.26 |  | 27.9 | 27.9 | 101 | 90.9 | 89 |  | 88.12 | 2022-01-27
2019-11-05 | 4428 | Dacar | SAE | J240 | No | Auto | 34-70 | FV | RC | 554496-1 | 5-2459 | 512 | 15.55 | 12.79 | 1.26 |  | 30 | 30 | 101 | 90.9 | 88 |  | 87.13 | 2022-01-27
2019-11-05 | 4427 | Dacar | SAE | J240 | No | Auto | 34-80 | FV | RC | 754497-1 | 4-3459 | 586 | 17.12 | 13.18 | 1.28 |  | 32 | 32 | 123 | 110.7 | 46 |  | 37.4 | 2022-01-27
2019-11-05 | 4426 | Dacar | SAE | J240 | No | Auto | 34-80 | FV | RC | 754497-1 | 4-3459 | 626 | 17.24 | 13.39 | 1.28 |  | 32 | 32 | 123 | 110.7 | 93 |  | 75.61 | 2022-01-27
2019-11-03 | 4425 | Dacar | INEN | 1499 | Si | Auto | 42-60 | FV | CCA | 634296-2 | 17-1459 | 561 | 13.98 | 12.76 | 1.27 | 1.28 | 29 | -19 | 500 | 7.2 | 6.31 |  | 87.64 | 2022-01-27
2019-11-03 | 4424 | Dacar | INEN | 1499 | Si | Auto | 42-60 | FV | RC | 634296-2 | 17-1459 | 574 | 14.12 | 12.79 | 1.27 | 1.28 | 29.2 | 27.7 | 92 | 82.8 | 87 |  | 94.57 | 2022-01-27
2019-11-03 | 4423 | Dacar | INEN | 1499 | Si | Auto | 42-60 | FV | CAP | 634296-2 | 17-1459 | 551 | 13.96 | 12.77 | 1.27 | 1.28 | 29.2 | 27.6 | 60 | 54 | 57.09 |  | 95.15 | 2022-01-27
2019-11-02 | 4422 | Export. | SAE | J240 | No | Auto | 31T-105 | PE | RC | 844499-2 | 7-7449 | 848 | 25.56 | 12.85 | 1.28 |  | 30.5 | 30.5 | 194 | 174.6 | 227 |  | 117.01 | 2022-01-27
2019-11-02 | 4421 | Export. | SAE | J240 | No | Auto | 31T-105 | PE | RC | 844499-2 | 7-7449 | 873 | 25.44 | 12.85 | 1.28 |  | 30.2 | 30.2 | 194 | 174.6 | 213 |  | 109.79 | 2022-01-27
2019-11-02 | 4420 | Dacar | INEN | 1499 | Si | Auto | 34-70 | FV | CCA | 553796-1 | 3-7449 | 478 | 15.4 | 12.79 | 1.26 | 1.27 | 31.7 | -18.4 | 515 | 7.2 | 5.66 | 475 CCA | 78.61 | 2022-01-27
2019-11-02 | 4419 | Dacar | INEN | 1499 | Si | Auto | 34-70 | FV | RC | 553796-1 | 3-7449 | 479 | 15.38 | 12.78 | 1.26 | 1.27 | 31.2 | 28.1 | 101 | 90.9 | 96 |  | 95.05 | 2022-01-27
2019-11-02 | 4418 | Dacar | INEN | 1499 | Si | Auto | 34-70 | FV | CAP | 553796-1 | 3-7449 | 491 | 15.44 | 12.76 | 1.26 | 1.27 | 30.6 | 27.4 | 70 | 63 | 61.64 |  | 88.05 | 2022-01-27
2017-08-01 | 2122 | Kaiser | SAE | J240 | Si | Auto | 34-85 | PE | CICLOS | 763078-1 | 21-2307-2 | 819 | 17.84 | 12.85 | 1.28 | 1.29 | 29 | 75 | N/D | 2996 | 2568 |  | 85.71 | 2022-01-27
2017-07-04 | 1951 | Export. | SAE | J240 | Si | Auto | 65-100 | PE | CICLOS | 852679-1 | 10-7267-2 | 946 | 20.27 | 12.82 | 1.27 | 1.28 | 29 | 75 | N/D | 2996 | 2140 | CCA -18 A 755 amp | 71.43 | 2022-01-27
2017-05-25 | 1815 | Dacar | SAE | J240 | Si | Auto | 24-85 | FV | CICLOS | 622177-1 | 35-4217-2 | 676 | 18.95 | 12.87 | 1.28 | 1.29 | 29 | 75 | N/D | 2996 | 3424 | CCA -18 A 645 amp | 114.29 | 2022-01-27
2017-05-13 | 1768 | Dacar | SAE | J240 | Si | Auto | 34-85 | FV | CICLOS | 741978-1 | 46-7197-1 | 785 | 18.15 | 12.85 | 1.28 | 1.29 | 28 | 75 | N/D | 2996 | 3852 | CCA -18 A 665 amp | 128.57 | 2022-01-27
2017-04-15 | 1634 | Kaiser | SAE | J240 | Si | Auto | 42-60 | PE | CICLOS | 671476-2 | 41-6157-1 | 663 | 14.45 | 12.88 | 1.29 | 1.29 | 28 | 75 | N/D | 2996 | 1284 |  | 42.86 | 2022-01-27
2017-05-05 | 1717 | Dacar | SAE | J240 | Si | Auto | 42-60 | FV | CICLOS | 641876-3 | 28-6187-2 | 627 | 14.4 | 12.92 | 1.29 | 1.29 | 29 | 75 | N/D | 2996 | 3424 | CCA -18 A 460 amp | 114.29 | 2022-01-27
2013-10-10 | 336 | Dacar | SAE | J240 | Si | Auto | 42-60 | FV | CICLOS | 664036-1 | 2-5413 |  | 14.17 | 12.78 | 1.26 | 1.28 | 28 | 75 | N/D | 2996 | 2996 |  | 100 | 2022-01-27
2013-01-17 | 196 | Dacar | SAE | J240 | Si | Auto | 42-60 | FV | CICLOS | 644426-2 |  |  | 14.18 | 12.7 | 1.26 | 1.29 | 28 | 45 | N/D | 2996 | 5136 |  | 171.43 | 2022-01-27
2013-01-17 | 195 | Dacar | SAE | J240 | Si | Auto | 42-60 | FV | CICLOS | 620336-2 |  |  | 14.08 | 12.72 | 1.26 | 1.29 | 28 | 45 | N/D | 2996 | 6420 |  | 214.29 | 2022-01-27
2013-01-17 | 194 | Dacar | SAE | J240 | Si | Auto | 42-60 | FV | CICLOS | 620336-2 |  |  | 14.12 | 12.72 | 1.25 | 1.28 | 28 | 45 | N/D | 2996 | 2568 |  | 85.71 | 2022-01-27
2017-02-17 | 1359 | Dacar | SAE | J240 | Si | Auto | NS40-50 | FV | CICLOS | 520675-1 | 215-5077-2 | 485 | 11.5 | 12.85 | 1.28 | 1.28 | 30 | 75 | N/D | 2996 | 2996 | CCA -18 A 380 amp | 100 | 2022-01-27
2017-02-20 | 1361 | Dacar | SAE | J240 | Si | Auto | 42-55 | FV | CICLOS | 530676-2 | 47-2087-2 | 530 | 13.5 | 12.85 | 1.28 | 1.28 | 29 | 75 | N/D | 2996 | 2568 | CCA -18 A 420 amp | 85.71 | 2022-01-27
2017-02-17 | 1353 | Dacar | SAE | J240 | Si | Auto | 42-55 | FV | CICLOS | 530676-2 | 213-5077-2 | 521 | 13.5 | 12.88 | 1.28 | 1.29 | 29 | 75 | N/D | 2996 | 4280 | CCA -18 A 420 amp | 142.86 | 2022-01-27
2017-08-25 | 2258 | Dacar | SAE | J240 | Si | Auto | 27-85 | FV | CICLOS | 743477-2 | 14-5347-1 | 731 | 21.1 | 12.71 | 1.27 | 1.28 | 28 | 75 | N/D | 2996 | 7704 | CCA -18 A 695 amp | 257.14 | 2022-01-27
2013-07-17 | 295 | Dacar | SAE | J240 | Si | Auto | 42-60 | FV | CICLOS | 661236-2 | 2-3293 |  | 14.49 | 12.75 | 1.25 | 1.27 | 28 | 70 | N/D | 2996 | 2996 |  | 100 | 2022-01-27
2013-07-17 | 294 | Dacar | SAE | J240 | Si | Auto | 42-60 | FV | CICLOS | 661236-2 | 2-3293 |  | 14.65 | 12.75 | 1.25 | 1.27 | 28 | 70 | N/D | 2996 | 3424 |  | 114.29 | 2022-01-27
2013-07-17 | 293 | Dacar | SAE | J240 | Si | Auto | 42-60 | FV | CICLOS | 661236-2 | 2-3293 |  | 14.91 | 12.83 | 1.25 | 1.27 | 28 | 70 | N/D | 2996 | 3852 |  | 128.57 | 2022-01-27
2013-07-17 | 292 | Dacar | SAE | J240 | Si | Auto | 42-60 | FV | CICLOS | 661236-2 | 2-3293 |  | 14.47 | 12.82 | 1.25 | 1.27 | 28 | 70 | N/D | 2996 | 3852 |  | 128.57 | 2022-01-27
2013-10-04 | 357 | Dacar | SAE | J240 | Si | Estacionaria | 31-DC-100 | FV | CICLOS | 754438-1 | 2-2453 |  | 24.7 | 12.69 | 1.25 | 1.27 | 28 | 75 | N/D | 2996 | 4708 |  | 157.14 | 2022-01-27
2013-10-04 | 356 | Dacar | SAE | J240 | Si | Estacionaria | 31-DC-100 | FV | CICLOS | 754438-1 | 2-2453 |  | 24.7 | 12.69 | 1.25 | 1.27 | 28 | 75 | N/D | 2996 | 4280 |  | 142.86 | 2022-01-27
2013-10-10 | 337 | Dacar | SAE | J240 | Si | Auto | 42-60 | FV | CICLOS | 664036-1 | 2-5413 |  | 14.27 | 12.78 | 1.26 | 1.28 | 28 | 75 | N/D | 2996 | 2996 |  | 100 | 2022-01-27
2019-10-31 | 4417 | Dacar | INEN | 1499 | Si | Auto | 42-40 | FV | CCA | 444394-1 | 5-4449 | 445 | 12.26 | 12.76 | 1.26 | 1.28 | 27.5 | -18.4 | 350 | 7.2 | 7.41 |  | 102.92 | 2022-01-27
2019-10-31 | 4416 | Dacar | INEN | 1499 | Si | Auto | 42-40 | FV | RC | 444394-1 | 5-4449 | 413 | 12.37 | 12.79 | 1.26 | 1.27 | 27.5 | 27.7 | 60 | 54 | 56 |  | 93.33 | 2022-01-27
2019-10-31 | 4415 | Dacar | INEN | 1499 | Si | Auto | 42-40 | FV | CAP | 444394-1 | 5-4449 | 419 | 11.93 | 12.79 | 1.27 | 1.27 | 27.7 | 27.5 | 40 | 36 | 42.3 |  | 105.75 | 2022-01-27
2019-10-30 | 4400 | Dacar | SAE | J240 | No | Auto | N100-130 | FV | RC | 974290-1 | 22-6439 | 803 | 26.98 | 13.21 | 1.27 |  | 32 | 32 | 235 | 211.5 | 217 |  | 92.34 | 2022-01-27
2019-10-30 | 4399 | Dacar | SAE | J240 | No | Auto | N100-130 | FV | RC | 974290-1 | 22-6439 | 778 | 26.83 | 13.31 | 1.27 |  | 32 | 32 | 235 | 211.5 | 212 |  | 90.21 | 2022-01-27
2019-10-30 | 4414 | Export. | SAE | J240 | No | Auto | 31A-85 | PE | RC | 624497-2 | 22-4449 | 650 | 23.15 | 12.81 | 1.27 |  | 30.2 | 30.2 | 139 | 125.1 | 160 |  | 115.11 | 2022-01-27
2019-10-30 | 4413 | Export. | SAE | J240 | No | Auto | 31A-85 | PE | RC | 624497-2 | 22-4449 | 650 | 23.05 | 12.81 | 1.27 |  | 30.2 | 30.2 | 139 | 125.1 | 162 |  | 116.55 | 2022-01-27
2019-10-29 | 4412 | Export. | INEN | 1499 | Si | Auto | N100-130 | PE | CCA | 954090-2 | 24-4429 | 894 | 27.17 | 12.76 | 1.27 | 1.28 | 30.9 | -18.1 | 925 | 7.2 | 6.78 |  | 94.17 | 2022-01-27
2019-10-29 | 4411 | Export. | INEN | 1499 | Si | Auto | N100-130 | PE | RC | 954090-2 | 24-4429 | 891 | 27.05 | 12.72 | 1.26 | 1.28 | 31 | 31 | 235 | 211.5 | 245 |  | 104.26 | 2022-01-27
2019-10-29 | 4410 | Export. | INEN | 1499 | Si | Auto | N100-130 | PE | CAP | 954090-2 | 24-4429 | 903 | 27.09 | 12.76 | 1.27 | 1.28 | 31.1 | 30 | 130 | 117 | 124.48 |  | 95.75 | 2022-01-27
2019-10-29 | 4409 | Kaiser | SAE | J240 | No | Auto | N150-165 | PE | RC | 254393-1 | 10-3449 | 1151 | 41.01 | 12.81 | 1.27 |  | 30.5 | 30.5 | 345 | 310.5 | 304 |  | 88.12 | 2022-01-27
2019-10-29 | 4408 | Kaiser | SAE | J240 | No | Auto | N150-165 | PE | RC | 254393-1 | 10-3449 | 1169 | 41.03 | 12.82 | 1.27 |  | 30.5 | 30.5 | 345 | 310.5 | 339 |  | 98.26 | 2022-01-27
2019-10-29 | 4407 | Dacar | INEN | 1499 | Si | Auto | 34-80 | FV | CCA | 764197-1 | 19-3429 | 627 | 17.56 | 12.86 | 1.28 | 1.28 | 26.2 | -17.8 | 670 | 7.2 | 7.1 |  | 98.61 | 2022-01-27
2019-10-29 | 4406 | Dacar | INEN | 1499 | Si | Auto | 34-80 | FV | RC | 764197-1 | 19-3429 | 637 | 17.62 | 12.85 | 1.28 | 1.29 | 26 | 27.2 | 123 | 110.7 | 135 |  | 109.76 | 2022-01-27
2019-10-29 | 4405 | Dacar | INEN | 1499 | Si | Auto | 34-80 | FV | CAP | 764197-1 | 19-3429 | 648 | 17.72 | 12.8 | 1.28 | 1.29 | 26.5 | 27.2 | 80 | 72 | 76.8 |  | 96 | 2022-01-27
2019-10-28 | 4400 | Dacar | SAE | J240 | No | Auto | N100-130 | FV | RC | 974190-1 | 22-6439 | 772 | 26.98 | 12.94 | 1.29 |  | 27 | 27 | 235 | 211.5 | 214 |  | 91.06 | 2022-01-27
2019-10-28 | 4399 | Dacar | SAE | J240 | No | Auto | N100-130 | FV | RC | 974190-1 | 22-6439 | 787 | 26.83 | 12.91 | 1.29 |  | 27.2 | 27.2 | 235 | 211.5 | 210 |  | 89.36 | 2022-01-27
2019-10-28 | 4404 | Kaiser | SAE | J240 | No | Auto | 42-55 | PE | RC | 544396-1 | 25-7439 | 512 | 13.73 | 12.78 | 1.27 |  | 28.2 | 28.2 | 86 | 77.4 | 81 |  | 94.19 | 2022-01-27
2019-10-28 | 4403 | Kaiser | SAE | J240 | No | Auto | 42-55 | PE | RC | 544396-1 | 25-7439 | 524 | 13.94 | 12.77 | 1.27 |  | 28 | 28 | 86 | 77.4 | 84 |  | 97.67 | 2022-01-27
2019-10-28 | 4402 | Kaiser | SAE | J240 | No | Auto | 25-70 | PE | RC | 554396-2 | 15-2449 | 631 | 16.57 | 12.82 | 1.27 |  | 28 | 28 | 110 | 99 | 115 |  | 104.55 | 2022-01-27
2019-10-28 | 4401 | Kaiser | SAE | J240 | No | Auto | 25-70 | PE | RC | 554396-2 | 15-2449 | 627 | 16.32 | 12.82 | 1.28 |  | 27.2 | 27.2 | 110 | 99 | 116 |  | 105.45 | 2022-01-27
2019-10-25 | 4400 | Dacar | SAE | J240 | No | Auto | N100-130 | FV | RC | 974190-2 | 22-6439 | 828 | 26.98 | 12.8 | 1.27 |  | 29.6 | 29.6 | 235 | 211.5 | 199 |  | 84.68 | 2022-01-27
2019-10-25 | 4399 | Dacar | SAE | J240 | No | Auto | N100-130 | FV | RC | 974190-2 | 22-6439 | 821 | 26.83 | 12.79 | 1.27 |  | 29.6 | 29.6 | 235 | 211.5 | 179 |  | 76.17 | 2022-01-27
2019-10-25 | 4398 | Kaiser | SAE | J240 | No | Auto | 66-68 | PE | RC | 634297-2 | 29-6439 | 655 | 15.98 | 12.79 | 1.27 |  | 29.5 | 29.5 | 104 | 93.6 | 103 |  | 99.04 | 2022-01-27
2019-10-25 | 4397 | Kaiser | SAE | J240 | No | Auto | 66-68 | PE | RC | 634297-2 | 29-6439 | 647 | 15.97 | 12.79 | 1.27 |  | 31.7 | 31.7 | 104 | 93.6 | 106 |  | 101.92 | 2022-01-27
2019-10-25 | 4396 | Dacar | INEN | 1499 | Si | Auto | 42-60 | FV | CCA | 634296-3 | 6-5439 | 613 | 14.01 | 12.85 | 1.28 | 1.28 | 27 | -17.8 | 500 | 7.2 | 7.06 |  | 98.06 | 2022-01-27
2019-10-25 | 4395 | Dacar | INEN | 1499 | Si | Auto | 42-60 | FV | RC | 634296-2 | 6-5439 | 579 | 14.2 | 12.79 | 1.27 | 1.29 | 26.6 | 27 | 92 | 82.8 | 91 |  | 98.91 | 2022-01-27
2019-10-25 | 4394 | Dacar | INEN | 1499 | Si | Auto | 42-60 | FV | CAP | 634296-1 | 6-5439 | 596 | 13.99 | 12.79 | 1.27 | 1.29 | 26.6 | 26.9 | 60 | 54 | 59.16 |  | 98.6 | 2022-01-27
2019-10-25 | 4393 | Kaiser | INEN | 1499 | Si | Auto | 30H-105 | PE | CCA | 874299-1 | 13-5439 | 830 | 29.09 | 12.82 | 1.27 | 1.29 | 26.5 | -18.2 | 825 | 7.2 | 6.71 |  | 93.19 | 2022-01-27
2019-10-25 | 4392 | Kaiser | INEN | 1499 | Si | Auto | 30H-105 | PE | RC | 874299-1 | 13-5439 | 849 | 25.01 | 12.81 | 1.27 | 1.28 | 26.6 | 27.1 | 194 | 174.6 | 201 |  | 103.61 | 2022-01-27
2019-10-25 | 4391 | Kaiser | INEN | 1499 | Si | Auto | 30H-105 | PE | CAP | 874299-1 | 13-5439 | 791 | 25.15 | 12.79 | 1.27 | 1.28 | 26.6 | 27.1 | 105 | 94.5 | 90.56 |  | 86.25 | 2022-01-27
2017-02-15 | 1342 | Dacar | SAE | J240 | Si | Auto | 34-80 | FV | CICLOS | 760577-1 | 44-4077-1 | 713 | 17.5 | 12.85 | 1.28 | 1.28 | 27 | 75 | N/D | 2996 | 5564 | CCA -18 A 615 amp | 185.71 | 2022-01-27
2017-02-15 | 1337 | Dacar | SAE | J240 | Si | Auto | 34-80 | FV | CICLOS | 760577-1 | 208-4077-1 | 727 | 17.5 | 12.88 | 1.28 | 1.29 | 27 | 75 | N/D | 2996 | 5564 | CCA -18 A 615 amp | 185.71 | 2022-01-27
2017-02-14 | 1326 | Dacar | SAE | J240 | Si | Auto | 24-85 | FV | CICLOS | 640577-1 | 18-2077-2 | 662 | 18.5 | 12.85 | 1.28 | 1.28 | 27 | 75 | N/D | 2996 | 3852 | CCA -18 A 600 amp | 128.57 | 2022-01-27
2016-12-09 | 1025 | Dacar | SAE | J240 | Si | Auto | 24-85 | FV | CICLOS | 644667-2 | 4496-1 | 630 | 18.9 | 12.8 | 1.28 | 1.28 | 26 | 75 | N/D | 2996 | 4280 | CCA -18 A 600 amp | 142.86 | 2022-01-27
2019-08-03 | 4107 | Control | SAE | J240 | Si | Auto | 42-60 | FV | CICLOS | 652596-1 | 35-2279 | 581 | 14.17 | 12.75 | 1.28 | 1.29 | 25.8 | 75 | N/D | 2996 | 3766 |  | 125.7 | 2022-01-27
2019-08-03 | 4106 | MR (-) | SAE | J240 | Si | Auto | 42-60 | FV | CICLOS | 652596-1 | 35-2279 | 566 | 14.02 | 12.7 | 1.27 | 1.28 | 25.9 | 75 | N/D | 2996 | 3350 |  | 111.82 | 2022-01-27
2019-08-02 | 4103 | MR (-) | SAE | J240 | Si | Auto | 42-60 | PE | CICLOS | 652596-1 | 35-2272 | 633 | 13.98 | 12.72 | 1.28 | 1.28 | 27.5 | 75 | N/D | 2996 | 1284 |  | 42.86 | 2022-01-27
2019-08-02 | 4101 | Control | SAE | J240 | Si | Auto | 42-60 | PE | CICLOS | 652596-1 | 35-2279 | 616 | 13.67 | 12.75 | 1.28 | 1.29 | 27.3 | 75 | N/D | 2996 | 2568 |  | 85.71 | 2022-01-27
2019-06-25 | 3927 | Dacar | SAE | J240 | Si | Auto | 27-85 | FV | CICLOS | 722497-1 | 19-3269 | 725 | 21.19 | 12.7 | 1.26 | 1.28 | 28.7 | 75 | N/D | 2996 | 3852 |  | 128.57 | 2022-01-27
2019-05-06 | 3770 | Dacar | SAE | J240 | Si | Auto | 42-60 | FV | CICLOS | 671896-2 | 7-2199 | 651 | 14.47 | 12.82 | 1.28 | 1.28 | 28 | 75 | N/D | 2996 | 3852 |  | 128.57 | 2022-01-27
2019-04-11 | 3691 | Dacar | SAE | J240 | Si | Auto | 34-80 | FV | CICLOS | 731597-2 | 212-5159 | 760 | 17.15 | 12.85 | 1.29 | 1.27 | 28 | 75 | N/D | 2996 | 5564 |  | 185.71 | 2022-01-27
2019-03-27 | 3646 | Kaiser | SAE | J240 | Si | Auto | 42-60 | PE | CICLOS | 631396-1 | 16-4139 | 685 | 14.31 | 12.79 | 1.27 | 1.29 | 28 | 75 | N/D | 2996 | 1712 |  | 57.14 | 2022-01-27
2019-01-16 | 3402 | Dacar | SAE | J240 | Si | Auto | 31T-115 | PE | CICLOS | 910390-1 | 17-4039 | 981 | 26.14 | 12.79 | 1.28 | 1.29 | 28 | 75 | N/D | 2996 | 4280 |  | 142.86 | 2022-01-27
2019-04-19 | 3704 | Export. | SAE | J240 | Si | Auto | 48-77 | PE | CICLOS | 721598-1 | 208-4169 | 819 | 18.39 | 12.77 | 1.28 | 1.29 | 28 | 75 | N/D | 2996 | 2996 |  | 100 | 2022-01-27
2019-04-25 | 3727 | Export. | SAE | J240 | Si | Auto | 24-55 | PE | CICLOS | 471695-1 | 1-5179 | 523 | 15.61 | 12.76 | 1.27 | 1.28 | 28 | 75 | N/D | 2996 | 2996 |  | 100 | 2022-01-27
2019-01-25 | 3421 | Dacar | SAE | J240 | Si | Auto | 24-80 | FV | CICLOS | 670396-1 | 43-2049 | 630 | 17.92 | 12.74 | 1.27 | 1.29 | 28 | 75 | N/D | 2996 | 5992 |  | 200 | 2022-01-27
2019-10-23 | 4390 | Export. | SAE | J240 | No | Golf | GC2-6/210 | FV | RC | 724398-2 | 29-3439 |  | 26.26 | 6.41 | 1.28 |  | 30 | 28 | 517 | 465.3 | 344 |  | 66.54 | 2022-01-27
2019-10-23 | 4389 | Export. | SAE | J240 | No | Golf | GC2-6/210 | FV | RC | 724398-2 | 29-3439 |  | 26.32 | 6.41 | 1.28 |  | 29.2 | 27.8 | 517 | 465.3 | 350 |  | 67.7 | 2022-01-27
2019-10-23 | 4388 | Export. | SAE | J240 | No | Auto | 48-77 | PE | RC | 744298-2 | 20-3439 | 824 | 19.23 | 12.85 | 1.28 |  | 30 | 30 | 130 | 117 | 152 | Sellada | 116.92 | 2022-01-27
2019-10-23 | 4387 | Export. | SAE | J240 | No | Auto | 48-77 | PE | RC | 744298-2 | 20-3439 | 811 | 19.17 | 12.85 | 1.28 |  | 30 | 30 | 130 | 117 | 152 | Sellada | 116.92 | 2022-01-27
2019-10-23 | 4386 | Export. | SAE | J240 | No | Auto | 65-90 | PE | RC | 744198-1 | 31-4439 | 801 | 19.55 | 12.82 | 1.28 |  | 30.3 | 30.3 | 152 | 136.8 | 140 | Sellada | 92.11 | 2022-01-27
2019-10-23 | 4385 | Export. | SAE | J240 | No | Auto | 65-90 | PE | RC | 744198-1 | 31-4439 | 792 | 19.55 | 12.82 | 1.28 |  | 30.2 | 30.2 | 152 | 136.8 | 144 | Sellada | 94.74 | 2022-01-27
2019-10-22 | 4384 | Export. | SAE | J240 | No | Auto | 27-75 | PE | RC | 634196-1 | 40-3439 | 613 | 19.69 | 12.76 | 1.28 |  | 31.6 | 31.6 | 110 | 99 | 149 | Sellada | 135.45 | 2022-01-27
2019-10-22 | 4383 | Export. | SAE | J240 | No | Auto | 27-75 | PE | RC | 634196-1 | 40-3439 | 615 | 19.73 | 12.76 | 1.28 |  | 31.5 | 31.5 | 110 | 99 | 150 | Sellada | 136.36 | 2022-01-27
2019-10-22 | 4382 | Dacar | SAE | J240 | No | Auto | 27-100 | FV | RC | 844199-2 | 41-3439 | 837 | 23.17 | 12.82 | 1.28 |  | 31.5 | 31.5 | 173 | 155.7 | 164 | Sellada | 94.8 | 2022-01-27
2019-10-22 | 4381 | Dacar | SAE | J240 | No | Auto | 27-100 | FV | RC | 844199-2 | 41-3439 | 835 | 23.11 | 12.79 | 1.28 |  | 30.2 | 30.2 | 173 | 155.7 | 157 | Sellada | 90.75 | 2022-01-27
2019-10-21 | 4380 | Dacar | SAE | J240 | No | Auto | 34-85 | FV | RC | 764198-2 | 13-2439 | 721 | 18.26 | 12.91 | 1.29 |  | 30 | 30 | 137 | 123.3 | 134 | Sellada | 97.81 | 2022-01-27
2019-10-21 | 4379 | Dacar | SAE | J240 | No | Auto | 34-85 | FV | CCA | 764198-2 | 13-2439 | 710 | 18.15 | 12.91 | 1.29 |  | 31.2 | 31.2 | 720 | 7.2 | 6.5 | 650 | 90.28 | 2022-01-27
2019-10-21 | 4378 | Dacar | INEN | 1499 | Si | Auto | 42-60 | FV | CCA | 634296-2 | 216-2439 | 552 | 14.02 | 12.77 | 1.27 | 1.28 | 30 | -16.3 | 500 | 7.2 | 6.68 |  | 92.78 | 2022-01-27
2019-10-21 | 4377 | Dacar | INEN | 1499 | Si | Auto | 42-60 | FV | RC | 634296-2 | 216-2439 | 527 | 13.85 | 12.76 | 1.27 | 1.29 | 30.3 | 26.8 | 92 | 82.8 | 74 |  | 80.43 | 2022-01-27
2019-10-21 | 4376 | Dacar | INEN | 1499 | Si | Auto | 42-60 | FV | CAP | 634296-2 | 216-2439 | 540 | 13.89 | 12.76 | 1.27 | 1.28 | 30.2 | 26.5 | 60 | 54 | 55.68 |  | 92.8 | 2022-01-27
2019-10-21 | 4375 | Dacar | INEN | 1499 | Si | Auto | 42-40 | FV | CCA | 454294-1 | 32-2439 | 408 | 11.99 | 12.79 | 1.28 | 1.29 | 31.6 | -18.4 | 350 | 7.2 | 7.36 |  | 102.22 | 2022-01-27
2019-10-21 | 4374 | Dacar | INEN | 1499 | Si | Auto | 42-40 | FV | RC | 454294-1 | 32-2439 | 423 | 11.94 | 12.79 | 1.28 | 1.28 | 31.5 | 27 | 60 | 54 | 58 |  | 96.67 | 2022-01-27
2019-10-21 | 4373 | Dacar | INEN | 1499 | Si | Auto | 42-40 | FV | CAP | 454294-1 | 32-2439 | 427 | 11.84 | 12.78 | 1.28 | 1.28 | 31.5 | 27.2 | 40 | 36 | 42.2 |  | 105.5 | 2022-01-27
2019-10-21 | 4372 | Dacar | INEN | 1499 | Si | Auto | 27-75 | FV | CCA | 644196-2 | 9-7431 | 581 | 19.57 | 12.79 | 1.28 | 1.28 | 30.2 | -18.4 | 565 | 7.2 | 7.25 |  | 100.69 | 2022-01-27
2019-10-21 | 4371 | Dacar | INEN | 1499 | Si | Auto | 27-75 | FV | RC | 644196-2 | 9-7430 | 577 | 19.55 | 12.79 | 1.28 | 1.28 | 30 | 27 | 110 | 99 | 149 |  | 135.45 | 2022-01-27
2019-10-21 | 4370 | Dacar | INEN | 1499 | Si | Auto | 27-75 | FV | CAP | 644196-2 | 9-7429 | 577 | 19.54 | 12.79 | 1.28 | 1.29 | 31.2 | 27 | 75 | 67.5 | 80.74 |  | 107.65 | 2022-01-27
2019-10-17 | 4355 | Dacar | INEN | 1499 | Si | Auto | 42-55 | FV | CCA | 534296-1 | 40-5429 | 453 | 13.72 | 12.82 | 1.28 | 1.29 | 31 | -17.3 | 460 | 7.2 | 5.65 |  | 78.47 | 2022-01-27
2019-10-17 | 4354 | Dacar | INEN | 1499 | Si | Auto | 42-55 | FV | RC | 534296-1 | 40-5429 | 469 | 13.86 | 12.81 | 1.28 | 1.28 | 31.5 | 26.4 | 86 | 77.4 | 80 |  | 93.02 | 2022-01-27
2019-10-17 | 4353 | Dacar | INEN | 1499 | Si | Auto | 42-55 | FV | CAP | 534296-1 | 40-5429 | 455 | 13.46 | 12.79 | 1.28 | 1.29 | 31.5 | 26.5 | 55 | 49.5 | 51.43 |  | 93.5 | 2022-01-27
2019-02-14 | 3519 | Export. | SAE | J240 | Si | Auto | 34-70 | PE | CICLOS | 530796-2 | 44-5079 | 623 | 15.33 | 12.74 | 1.27 | 1.28 | 28 | 75 | N/D | 2996 | 2568 |  | 85.71 | 2022-01-27
2019-10-18 | 4369 | Export. | SAE | J240 | No | Auto | 66-75 | PE | RC | 744298-1 | 27-6429 | 705 | 17.05 | 12.86 | 1.28 |  | 28 | 28 | 111 | 99.9 | 127 | Sellada | 114.41 | 2022-01-27
2019-10-18 | 4368 | Export. | SAE | J240 | No | Auto | 66-75 | PE | RC | 744298-1 | 27-6429 | 694 | 16.86 | 12.85 | 1.28 |  | 28 | 28 | 111 | 99.9 | 130 | Sellada | 117.12 | 2022-01-27
2019-10-17 | 4367 | Export. | SAE | J240 | No | Auto | 42-60 | PE | RC | 624296-2 | 27-5429 | 626 | 14.2 | 12.85 | 1.28 |  | 28 | 28 | 92 | 82.8 | 100 | Sellada | 108.7 | 2022-01-27
2019-10-17 | 4366 | Export. | SAE | J240 | No | Auto | 42-60 | PE | RC | 624296-2 | 27-5429 | 601 | 13.94 | 12.87 | 1.28 |  | 28 | 28 | 92 | 82.8 | 99 | Sellada | 107.61 | 2022-01-27
2019-10-17 | 4365 | Export. | SAE | J240 | No | Auto | 27-75 | PE | RC | 623796-1 | 46-4429 | 596 | 19.42 | 12.76 | 1.27 |  | 28 | 28 | 110 | 99 | 135 | Sellada | 122.73 | 2022-01-27
2019-10-17 | 4364 | Export. | SAE | J240 | No | Auto | 27-75 | PE | RC | 623796-1 | 46-4429 | 608 | 19.52 | 12.78 | 1.27 |  | 28 | 28 | 110 | 99 | 138 | Sellada | 125.45 | 2022-01-27
2019-10-17 | 4363 | Export. | SAE | J240 | No | Auto | 24-50 | PE | RC | 433694-1 | 10-3429 | 435 | 15.45 | 12.79 | 1.28 |  | 28 | 28 | 78 | 70.2 | 95 | Sellada | 121.79 | 2022-01-27
2019-10-17 | 4362 | Export. | SAE | J240 | No | Auto | 24-50 | PE | RC | 433694-1 | 10-3429 | 423 | 15.19 | 12.79 | 1.28 |  | 28 | 28 | 78 | 70.2 | 77 | Sellada | 98.72 | 2022-01-27
2019-10-14 | 4361 | Dacar | SAE | J240 | No | Auto | 47-65 | FV | RC | 633797-2 | 45-1429 | 637 | 16.16 | 12.88 | 1.29 |  | 28 | 28 | 105 | 94.5 | 118 |  | 112.38 | 2022-01-27
2019-10-14 | 4360 | Dacar | SAE | J240 | No | Auto | 47-65 | FV | RC | 633797-2 | 45-1429 | 628 | 16.05 | 12.87 | 1.28 |  | 28 | 28 | 105 | 94.5 | 118 |  | 112.38 | 2022-01-27
2019-10-14 | 4359 | Export. | SAE | J240 | No | Auto | 65-90 | PE | RC | 744198-1 | 33-1429 | 775 | 19.47 | 12.82 | 1.28 |  | 28 | 28 | 152 | 136.8 | 145 |  | 95.39 | 2022-01-27
2019-10-14 | 4358 | Export. | SAE | J240 | No | Auto | 65-90 | PE | RC | 744198-1 | 33-1429 | 769 | 19.36 | 12.82 | 1.28 |  | 28 | 28 | 152 | 136.8 | 144 |  | 94.74 | 2022-01-27
2019-10-14 | 4357 | Kaiser | SAE | J240 | No | Auto | 34-85 | PE | RC | 764198-1 | 3-1429 | 811 | 18.26 | 12.88 | 1.29 |  | 28 | 28 | 137 | 123.3 | 146 |  | 106.57 | 2022-01-27
2019-10-14 | 4356 | Kaiser | SAE | J240 | No | Auto | 34-85 | PE | RC | 764198-1 | 3-1429 | 789 | 18.17 | 12.88 | 1.28 |  | 28 | 28 | 137 | 123.3 | 145 |  | 105.84 | 2022-01-27
2019-10-14 | 4352 | Dacar | INEN | 1499 | Si | Auto | N40-55 | FV | CCA | 524196-1 | 2-1429 | 532 | 12.62 | 12.82 | 1.28 | 1.29 | 30.2 | -18.1 |  | 7.2 | 6.87 |  | 95.42 | 2022-01-27
2019-10-14 | 4351 | Dacar | INEN | 1499 | Si | Auto | N40-55 | FV | RC | 524196-1 | 2-1429 | 534 | 12.78 | 12.82 | 1.28 | 1.29 | 30.2 | 27.2 |  |  | 84 |  |  | 2022-01-27
2019-10-14 | 4350 | Dacar | INEN | 1499 | Si | Auto | N40-55 | FV | CAP | 524196-1 | 2-1429 | 538 | 12.7 | 12.82 | 1.28 | 1.29 | 30 | 27 |  |  | 53.93 |  |  | 2022-01-27
2019-10-12 | 4349 | Dacar | INEN | 1499 | Si | Auto | 24-85 | PE | CCA | 654197-2 | 35-7419 | 702 | 18.88 | 12.79 | 1.28 | 1.28 | 30 | -16.7 | 700 | 7.2 | 7.15 |  | 99.31 | 2022-01-27
2019-10-12 | 4348 | Dacar | INEN | 1499 | Si | Auto | 24-85 | PE | RC | 654197-2 | 35-7419 | 701 | 18.88 | 12.79 | 1.28 | 1.29 | 30.5 | 26.6 | 137 | 123.3 | 151 |  | 110.22 | 2022-01-27
2019-10-12 | 4347 | Dacar | INEN | 1499 | Si | Auto | 24-85 | PE | CAP | 654197-2 | 35-7419 | 725 | 18.85 | 12.78 | 1.28 | 1.29 | 30.2 | 26.5 | 85 | 76.5 | 79.69 |  | 93.75 | 2022-01-27
2019-10-10 | 4342 | Dacar | INEN | 1499 | Si | Auto | N100-107 | PE | CCA | 854099-1 | 14-4419 | 828 | 26.12 | 12.81 | 1.28 | 1.29 | 30 | -19 | 825 | 7.2 | 6.5 |  | 90.28 | 2022-01-27
2019-10-10 | 4341 | Dacar | INEN | 1499 | Si | Auto | N100-107 | PE | RC | 854099-1 | 14-4419 | 826 | 26.13 | 12.8 | 1.28 | 1.28 | 30 | 26.5 | 200 | 180 | 226 |  | 113 | 2022-01-27
2019-10-10 | 4340 | Dacar | INEN | 1499 | Si | Auto | N100-107 | PE | CAP | 854099-1 | 14-4419 | 812 | 26.1 | 12.8 | 1.28 | 1.29 | 30.1 | 26.5 | 107 | 96.3 | 109.68 |  | 102.5 | 2022-01-27
2019-10-10 | 4335 | Dacar | INEN | 1499 | Si | Auto | N120-140 | FV | CCA | 053991-1 | 19-4419 | 1073 | 33.81 | 12.79 | 1.28 | 1.28 | 31.5 | -18.2 | 815 | 7.2 | 7.87 |  | 109.31 | 2022-01-27
2019-10-10 | 4334 | Dacar | INEN | 1499 | Si | Auto | N120-140 | FV | RC | 053991-1 | 19-4419 | 1087 | 34.04 | 12.79 | 1.28 | 1.29 | 30.1 | 27.5 | 270 | 243 | 315 |  | 116.67 | 2022-01-27
2019-10-10 | 4333 | Dacar | INEN | 1499 | Si | Auto | N120-140 | FV | CAP | 053991-1 | 19-4419 | 1081 | 34.25 | 12.76 | 1.27 | 1.28 | 30 | 27 | 140 | 126 | 141.96 |  | 101.4 | 2022-01-27
2019-10-07 | 4322 | Dacar | INEN | 1499 | Si | Auto | 25-70 | PE | CCA | 564095-2 | 214-1419 | 606 | 16.59 | 12.88 | 1.28 | 1.28 | 30.2 | -18.1 | 520 | 7.2 | 7.32 |  | 101.67 | 2022-01-27
2019-10-07 | 4321 | Dacar | INEN | 1499 | Si | Auto | 25-70 | PE | RC | 564095-2 | 214-1419 | 614 | 16.77 | 12.88 | 1.28 | 1.29 | 30 | 26.9 | 110 | 99 | 122 |  | 110.91 | 2022-01-27
2019-10-07 | 4320 | Dacar | INEN | 1499 | Si | Auto | 25-70 | PE | CAP | 564095-2 | 214-1419 | 596 | 16.57 | 12.88 | 1.28 | 1.29 | 30.1 | 27 | 70 | 63 | 70.88 |  | 101.25 | 2022-01-27
2019-10-04 | 4313 | Dacar | INEN | 1499 | Si | Auto | 34-70 | FV | CCA | 543796-1 | 217-5409 | 496 | 15.52 | 12.76 | 1.28 | 1.28 | 29.5 | -18 | 515 | 7.2 | 6.42 |  | 89.17 | 2022-01-27
2019-10-04 | 4312 | Dacar | INEN | 1499 | Si | Auto | 34-70 | FV | RC | 543796-1 | 217-5409 | 523 | 15.64 | 12.79 | 1.28 | 1.29 | 29.2 | 27 | 101 | 90.9 | 106 |  | 104.95 | 2022-01-27
2019-10-04 | 4311 | Dacar | INEN | 1499 | Si | Auto | 34-70 | FV | CAP | 543796-1 | 217-5409 | 517 | 15.59 | 12.78 | 1.28 | 1.29 | 29.2 | 27 | 70 | 63 | 64.58 |  | 92.25 | 2022-01-27
2019-10-04 | 4310 | Dacar | INEN | 1499 | Si | Auto | 34-80 | FV | CCA | 734097-2 | 13-6409 | 728 | 18.22 | 12.82 | 1.28 | 1.29 | 31 | -18.1 | 670 | 7.2 | 7.14 |  | 99.17 | 2022-01-27
2019-10-04 | 4309 | Dacar | INEN | 1499 | Si | Auto | 34-80 | FV | RC | 734097-2 | 13-6409 | 732 | 17.84 | 12.88 | 1.28 | 1.28 | 30.1 | 27.5 | 123 | 110.7 | 141 |  | 114.63 | 2022-01-27
2019-10-04 | 4308 | Dacar | INEN | 1499 | Si | Auto | 34-80 | FV | CAP | 734097-2 | 13-6409 | 725 | 16.69 | 12.88 | 1.28 | 1.28 | 30 | 27.2 | 80 | 72 | 77.12 |  | 96.4 | 2022-01-27
2019-10-02 | 4307 | Dacar | INEN | 1499 | Si | Auto | 42-60 | FV | CCA | 673996-1 | 13-4409 | 599 | 13.95 | 12.82 | 1.28 | 1.28 | 32.3 | -18.1 | 500 | 7.2 | 7.5 |  | 104.17 | 2022-01-27
2019-10-02 | 4306 | Dacar | INEN | 1499 | Si | Auto | 42-60 | FV | RC | 673996-1 | 13-4409 | 631 | 14.18 | 12.82 | 1.28 | 1.28 | 32 | 27.5 | 92 | 82.8 | 94 |  | 102.17 | 2022-01-27
2019-10-02 | 4305 | Dacar | INEN | 1499 | Si | Auto | 42-60 | FV | CAP | 673996-1 | 13-4409 | 626 | 14.25 | 12.82 | 1.26 | 1.28 | 32.5 | 27.3 | 60 | 54 | 59.25 |  | 98.75 | 2022-01-27
2019-09-30 | 4304 | Dacar | INEN | 1499 | Si | Auto | 42-40 | FV | CCA | 463994-1 | 5-2409 | 442 | 11.92 | 12.7 | 1.26 | 1.29 | 32.5 | -18.1 | 350 | 7.2 | 7.51 |  | 104.31 | 2022-01-27
2019-09-30 | 4303 | Dacar | INEN | 1499 | Si | Auto | 42-40 | FV | RC | 463994-1 | 5-2409 | 447 | 12.05 | 12.67 | 1.26 | 1.28 | 32.1 | 27.5 | 60 | 54 | 47 |  | 78.33 | 2022-01-27
2019-09-30 | 4302 | Dacar | INEN | 1499 | Si | Auto | 42-40 | FV | CAP | 463994-1 | 5-2409 | 413 | 11.97 | 12.65 | 1.27 | 1.29 | 32 | 27.3 | 40 | 36 | 3.5 |  | 8.75 | 2022-01-27
2019-09-27 | 4297 | Dacar | INEN | 1499 | Si | Auto | 24-85 | PE | CCA | 653897-1 | 24-5399 | 735 | 18.92 | 12.81 | 1.27 | 1.29 | 29.5 | -18 | 700 | 7.2 | 7.43 |  | 103.19 | 2022-01-27
2019-09-27 | 4296 | Dacar | INEN | 1499 | Si | Auto | 24-85 | PE | RC | 653897-1 | 24-5399 | 690 | 19.1 | 12.81 | 1.27 | 1.28 | 29.3 | 27.3 | 137 | 123.3 | 149 |  | 108.76 | 2022-01-27
2019-09-27 | 4295 | Dacar | INEN | 1499 | Si | Auto | 24-85 | PE | CAP | 653897-1 | 24-5399 | 739 | 19.07 | 12.81 | 1.26 | 1.29 | 29.6 | 26.9 | 85 | 76.5 | 88.83 |  | 104.5 | 2022-01-27
2019-09-27 | 4294 | Dacar | INEN | 1499 | Si | Auto | 30H-105 | PE | CCA | 833899-1 | 47-6399 | 799 | 25.07 | 12.79 | 1.26 | 1.27 | 32.5 | -18 | 825 | 7.2 | 0 |  | 0 | 2022-01-27
2019-09-27 | 4293 | Dacar | INEN | 1499 | Si | Auto | 30H-105 | PE | RC | 833899-1 | 47-6399 | 813 | 25.2 | 12.76 | 1.27 | 1.27 | 32.3 | 27 | 194 | 174.6 | 188 |  | 96.91 | 2022-01-27
2019-09-27 | 4292 | Dacar | INEN | 1499 | Si | Auto | 30H-105 | PE | CAP | 833899-1 | 47-6399 | 796 | 25.23 | 12.76 | 1.28 | 1.28 | 32.2 | 27.2 | 105 | 94.5 | 96.34 |  | 91.75 | 2022-01-27
2019-09-21 | 4289 | Dacar | INEN | 1499 | Si | Marina | 24-MDP-875 | FV | CCA | 642197-2 | 36-6389 | 748 | 20.22 | 12.79 | 1.28 | 1.28 | 28 | -18.4 | 650 | 7.2 | 6.9 |  | 95.83 | 2022-01-27
2019-09-21 | 4288 | Dacar | INEN | 1499 | Si | Marina | 24-MDP-875 | FV | RC | 642197-2 | 36-6389 | 748 | 20.34 | 12.81 | 1.28 | 1.28 | 28.5 | 27 | 140 | 126 | 141 |  | 100.71 | 2022-01-27
2019-09-21 | 4287 | Dacar | INEN | 1499 | Si | Marina | 24-MDP-875 | FV | CAP | 642197-2 | 36-6389 | 783 | 20.12 | 12.79 | 1.28 | 1.29 | 28.2 | 26.7 | 85 | 76.5 | 83 |  | 97.65 | 2022-01-27
2019-09-20 | 4286 | Export. | SAE | J240 | No | Golf | GC2-8/170 | FV | RC | 623797-2 | 47-4389 |  | 27.95 | 8.5 | 1.28 |  | 28 | 28 | 358 | 322.2 | 305 |  | 85.2 | 2022-01-27
2019-09-20 | 4285 | Export. | SAE | J240 | No | Golf | GC2-8/170 | FV | RC | 623797-2 | 47-4389 |  | 27.95 | 8.5 | 1.28 |  | 28 | 28 | 358 | 322.2 | 305 |  | 85.2 | 2022-01-27
2019-09-20 | 4284 | Export. | SAE | J240 | No | Golf | GC2-8/155 | FV | RC | 563896-2 | 208-5389 |  | 26.56 | 8.46 | 1.28 |  | 28 | 28 | 325 | 292.5 | 218 |  | 67.08 | 2022-01-27
2019-09-20 | 4283 | Export. | SAE | J240 | No | Golf | GC2-8/155 | FV | RC | 563896-2 | 208-5389 |  | 26.46 | 8.46 | 1.28 |  | 28 | 28 | 325 | 292.5 | 214 |  | 65.85 | 2022-01-27
2019-09-20 | 4282 | Export. | SAE | J240 | No | Golf | GC2-6/240 | FV | RC | 963799-2 | 30-5389 |  | 29.18 | 6.46 | 1.28 |  | 28 | 28 | 571 | 513.9 | 467 |  | 81.79 | 2022-01-27
2019-09-20 | 4281 | Export. | SAE | J240 | No | Golf | GC2-6/240 | FV | RC | 963799-2 | 30-5389 |  | 29.26 | 6.42 | 1.28 |  | 28 | 28 | 571 | 513.9 | 496 |  | 86.87 | 2022-01-27
2019-09-20 | 4280 | Export. | SAE | J240 | No | Golf | GC2-6/225 | FV | RC | 863799-2 | 210-5389 |  | 28.72 | 6.42 | 1.28 |  | 28 | 28 | 549 | 494.1 | 402 |  | 73.22 | 2022-01-27
2019-09-20 | 4279 | Export. | SAE | J240 | No | Golf | GC2-6/225 | FV | RC | 863799-2 | 210-5389 |  | 28.54 | 6.4 | 1.28 |  | 28 | 28 | 549 | 494.1 | 437 |  | 79.6 | 2022-01-27
2019-09-20 | 4278 | Dacar | INEN | 1499 | Si | Auto | 34-70 | FV | CCA | 543796-1 | 7-6389 | 526 | 15.7 | 12.84 | 1.28 | 1.28 | 31.2 | -17.8 | 515 | 7.2 | 6.5 |  | 90.28 | 2022-01-27
2019-09-20 | 4277 | Dacar | INEN | 1499 | Si | Auto | 34-70 | FV | RC | 543796-1 | 7-6389 | 510 | 15.79 | 12.84 | 1.28 | 1.28 | 31.2 | 27 | 101 | 90.9 | 101 |  | 100 | 2022-01-27
2019-09-20 | 4276 | Dacar | INEN | 1499 | Si | Auto | 34-70 | FV | CAP | 543796-1 | 7-6389 | 498 | 15.67 | 12.81 | 1.28 | 1.29 | 30.8 | 27.2 | 70 | 63 | 64.44 |  | 92.05 | 2022-01-27
2019-09-16 | 4275 | Dacar | INEN | 1499 | Si | Auto | 42-40 | FV | CCA | 453694-2 | 8-2389 | 453 | 11.93 | 12.76 | 1.28 | 1.28 | 30.5 | -18.2 | 350 | 7.2 | 7.61 |  | 105.69 | 2022-01-27
2019-09-16 | 4274 | Dacar | INEN | 1499 | Si | Auto | 42-40 | FV | RC | 453694-2 | 8-2389 | 446 | 11.98 | 12.76 | 1.27 | 1.28 | 30.9 | 27.5 | 60 | 54 | 62 |  | 103.33 | 2022-01-27
2019-09-16 | 4273 | Dacar | INEN | 1499 | Si | Auto | 42-40 | FV | CAP | 453694-2 | 8-2389 | 467 | 11.83 | 12.76 | 1.27 | 1.29 | 30.8 | 27.6 | 40 | 36 | 43.6 |  | 109 | 2022-01-27
2019-09-16 | 4272 | Dacar | INEN | 1499 | Si | Auto | 34-80 | FV | CCA | 743797-1 | 11-2389 | 729 | 17.35 | 12.82 | 1.28 | 1.28 | 30.1 | -18.2 | 670 | 7.2 | 7.14 |  | 99.17 | 2022-01-27
2019-09-16 | 4271 | Dacar | INEN | 1499 | Si | Auto | 34-80 | FV | RC | 743797-1 | 11-2389 | 718 | 17.7 | 12.82 | 1.28 | 1.29 | 30.3 | 27 | 123 | 110.7 | 139 |  | 113.01 | 2022-01-27
2019-09-16 | 4270 | Dacar | INEN | 1499 | Si | Auto | 34-80 | FV | CAP | 743797-1 | 11-2389 | 739 | 17.53 | 12.83 | 1.28 | 1.28 | 30.1 | 26.9 | 80 | 72 | 73.24 |  | 91.55 | 2022-01-27
2019-09-14 | 4269 | Dacar | INEN | 1499 | Si | Auto | 42-60 | FV | CCA | 653696-1 | 1-6379 | 622 | 14.19 | 12.78 | 1.28 | 1.29 | 31.5 | -18.2 | 500 | 7.2 | 7.03 |  | 97.64 | 2022-01-27
2019-09-14 | 4268 | Dacar | INEN | 1499 | Si | Auto | 42-60 | FV | RC | 653696-1 | 1-6379 | 615 | 14.15 | 12.82 | 1.28 | 1.29 | 31.3 | 27 | 92 | 82.8 | 102 |  | 110.87 | 2022-01-27
2019-09-14 | 4267 | Dacar | INEN | 1499 | Si | Auto | 42-60 | FV | CAP | 653696-1 | 1-6379 | 634 | 14.27 | 12.79 | 1.28 | 1.29 | 31.5 | 26.8 | 60 | 54 | 61.68 |  | 102.8 | 2022-01-27
2019-09-14 | 4266 | Export. | SAE | J240 | No | Marina | 27-MDP-1000 | FV | RC | 733698-2 | 4-1379 | 815 | 23.91 | 12.7 | 1.26 |  | 28 | 28 | 159 | 143.1 | 150.5 |  | 94.65 | 2022-01-27
2019-09-14 | 4265 | Export. | SAE | J240 | No | Marina | 27-MDP-1000 | FV | RC | 733698-2 | 4-1379 | 755 | 23.44 | 12.73 | 1.27 |  | 28 | 28 | 159 | 143.1 | 155 |  | 97.48 | 2022-01-27
2019-09-14 | 4264 | Export. | SAE | J240 | No | Marina | 24-MDP-875 | FV | RC | 633697-1 | 2-1379 | 673 | 20.48 | 12.73 | 1.27 |  | 28 | 28 | 140 | 126 | 121 |  | 86.43 | 2022-01-27
2019-09-14 | 4263 | Export. | SAE | J240 | No | Marina | 24-MDP-875 | FV | RC | 633697-1 | 2-1379 | 673 | 20.28 | 12.73 | 1.27 |  | 28 | 28 | 140 | 126 | 124.5 |  | 88.93 | 2022-01-27
2019-09-13 | 4261 | Dacar | INEN | 1499 | Si | Auto | 34-85 | PE | CCA | 743798-1 | 34-6379 | 871 | 18.02 | 12.78 | 1.28 | 1.29 | 32.5 | -17.8 | 720 | 7.2 | 7.03 | 703 | 97.64 | 2022-01-27
2019-09-13 | 4260 | Dacar | INEN | 1499 | Si | Auto | 34-85 | PE | RC | 743798-1 | 34-6379 | 856 | 18.05 | 12.78 | 1.28 | 1.28 | 32.2 | 27.5 | 137 | 123.3 | 159 |  | 116.06 | 2022-01-27
2019-09-13 | 4259 | Dacar | INEN | 1499 | Si | Auto | 34-85 | PE | CAP | 743798-1 | 34-6379 | 870 | 18.29 | 12.77 | 1.28 | 1.28 | 32 | 27.2 | 85 | 76.5 | 81.45 |  | 95.83 | 2022-01-27
2019-09-13 | 4258 | Dacar | INEN | 1499 | Si | Auto | 42-60 | FV | CCA | 653696-1 | 43-5379 | 579 | 13.78 | 12.79 | 1.27 | 1.29 | 28.3 | -18.1 | 500 | 7.2 | 6.6 |  | 91.67 | 2022-01-27
2019-09-13 | 4257 | Dacar | INEN | 1499 | Si | Auto | 42-60 | FV | RC | 653696-1 | 43-5379 | 580 | 13.98 | 12.79 | 1.27 | 1.28 | 28.1 | 26.8 | 92 | 82.8 | 99 |  | 107.61 | 2022-01-27
2019-09-13 | 4256 | Dacar | INEN | 1499 | Si | Auto | 42-60 | FV | CAP | 653696-1 | 43-5379 | 602 | 13.96 | 12.77 | 1.27 | 1.28 | 28.1 | 26.9 | 60 | 54 | 61.59 |  | 102.65 | 2022-01-27
2019-09-12 | 4255 | Dacar | SAE | J240 | No | Estacionaria | 31-DC-100 | FV | RC | 823799-2 | 16-5379 | 1001 | 29.54 | 12.85 | 1.28 |  | 28 | 28 | 200 | 180 | 222 |  | 111 | 2022-01-27
2019-09-12 | 4254 | Dacar | SAE | J240 | No | Estacionaria | 31-DC-100 | FV | RC | 823799-2 | 16-5379 | 957 | 29.56 | 12.84 | 1.28 |  | 28 | 28 | 200 | 180 | 210 |  | 105 | 2022-01-27
2019-09-12 | 4253 | Dacar | INEN | 1499 | Si | Auto | 42-55 | FV | CCA | 563696-1 | 32-5379 | 520 | 13.44 | 12.77 | 1.27 | 1.28 | 31.8 | -18.1 | 460 | 7.2 | 6.69 |  | 92.92 | 2022-01-27
2019-09-12 | 4252 | Dacar | INEN | 1499 | Si | Auto | 42-55 | FV | RC | 563696-1 | 32-5379 | 541 | 13.46 | 12.78 | 1.28 | 1.28 | 31.9 | 27.2 | 86 | 77.4 | 90 |  | 104.65 | 2022-01-27
2019-09-12 | 4251 | Dacar | INEN | 1499 | Si | Auto | 42-55 | FV | CAP | 563696-1 | 32-5379 | 515 | 13.52 | 12.78 | 1.27 | 1.28 | 31.3 | 26.8 | 55 | 49.5 | 56.6 |  | 102.9 | 2022-01-27
2019-09-11 | 4250 | Dacar | INEN | 1499 | Si | Auto | 42-65 | FV | CCA | 663696-1 | 13-4379 | 574 | 13.81 | 12.77 | 1.28 | 1.28 | 31.5 | -18 | 550 | 7.2 | 6.59 |  | 91.53 | 2022-01-27
2019-09-11 | 4249 | Dacar | INEN | 1499 | Si | Auto | 42-65 | FV | RC | 663696-1 | 13-4379 | 583 | 13.82 | 12.77 | 1.28 | 1.28 | 31.8 | 26.6 | 100 | 90 | 102 |  | 102 | 2022-01-27
2019-09-11 | 4248 | Dacar | INEN | 1499 | Si | Auto | 42-65 | FV | CAP | 663696-1 | 13-4379 | 581 | 13.92 | 12.79 | 1.27 | 1.29 | 31.8 | 26.3 | 65 | 58.5 | 60.97 |  | 93.8 | 2022-01-27
2019-09-11 | 4247 | Dacar | INEN | 1499 | Si | Auto | 27-75 | PE | CCA | 623796-1 | 209-4379 | 687 | 19.4 | 12.81 | 1.28 | 1.28 | 32.2 | -18 | 565 | 7.2 | 7.25 |  | 100.69 | 2022-01-27
2019-09-11 | 4246 | Dacar | INEN | 1499 | Si | Auto | 27-75 | PE | RC | 623796-1 | 209-4379 | 678 | 19.3 | 12.82 | 1.28 | 1.27 | 32 | 27.8 | 110 | 99 | 149 |  | 135.45 | 2022-01-27
2019-09-11 | 4245 | Dacar | INEN | 1499 | Si | Auto | 27-75 | PE | CAP | 623796-1 | 209-4379 | 686 | 19.39 | 12.81 | 1.28 | 1.28 | 32.1 | 27.8 | 75 | 67.5 | 80.74 |  | 107.65 | 2022-01-27
2019-09-10 | 4244 | Dacar | INEN | 1499 | Si | Auto | 31T-95 | PE | CCA | 773698-1 | 43-3379 | 737 | 22.95 | 12.78 | 1.28 | 1.28 | 31 | -18.2 | 720 | 7.2 | 6.49 |  | 90.14 | 2022-01-27
2019-09-10 | 4243 | Dacar | INEN | 1499 | Si | Auto | 31T-95 | PE | RC | 773698-1 | 43-3379 | 736 | 23.14 | 12.77 | 1.28 | 1.29 | 31.8 | 30.2 | 168 | 151.2 | 178 |  | 105.95 | 2022-01-27
2019-09-10 | 4242 | Dacar | INEN | 1499 | Si | Auto | 31T-95 | PE | CAP | 773698-1 | 43-3379 | 747 | 23.33 | 12.79 | 1.28 | 1.29 | 32 | 29.8 | 95 | 85.5 | 97.23 |  | 102.35 | 2022-01-27
2019-09-09 | 4241 | Dacar | INEN | 1499 | Si | Auto | 31T-105 | PE | CCA | 863699-2 | 26-2379 | 896 | 24.63 | 12.79 | 1.28 | 1.28 | 31.3 | -18 | 825 | 7.2 | 7.04 |  | 97.78 | 2022-01-27
2019-09-09 | 4240 | Dacar | INEN | 1499 | Si | Auto | 31T-105 | PE | RC | 863699-2 | 26-2379 | 912 | 24.42 | 12.79 | 1.27 | 1.29 | 31 | 30.2 | 194 | 174.6 | 220 |  | 113.4 | 2022-01-27
2019-09-09 | 4239 | Dacar | INEN | 1499 | Si | Auto | 31T-105 | PE | CAP | 863699-2 | 26-2379 | 928 | 24.48 | 12.78 | 1.28 | 1.28 | 31 | 29.8 | 105 | 94.5 | 110.25 |  | 105 | 2022-01-27
2019-09-08 | 4238 | Dacar | INEN | 1499 | Si | Auto | N40-57 | FV | CCA | 543696-2 | 7-1379 | 524 | 12.78 | 12.77 | 1.28 | 1.28 | 31.9 | -18.1 | 460 | 7.2 | 6.45 |  | 89.58 | 2022-01-27
2019-09-08 | 4237 | Dacar | INEN | 1499 | Si | Auto | N40-57 | FV | RC | 543696-2 | 7-1379 | 524 | 12.52 | 12.79 | 1.28 | 1.28 | 31.9 | 30.3 | 87 | 78.3 | 89 |  | 102.3 | 2022-01-27
2019-09-08 | 4236 | Dacar | INEN | 1499 | Si | Auto | N40-57 | FV | CAP | 543696-2 | 7-1379 | 535 | 12.52 | 12.81 | 1.28 | 1.29 | 32.1 | 30 | 57 | 51.3 | 53.67 |  | 94.15 | 2022-01-27
2019-09-08 | 4235 | Dacar | INEN | 1499 | Si | Auto | N40-55 | PE | CCA | 543696-2 | 5-1379 | 620 | 12.97 | 12.8 | 1.28 | 1.29 | 31 | -18.1 |  | 7.2 | 7.42 |  | 103.06 | 2022-01-27
2019-09-08 | 4234 | Dacar | INEN | 1499 | Si | Auto | N40-55 | PE | RC | 543696-2 | 5-1379 | 632 | 12.96 | 12.8 | 1.28 | 1.28 | 30.5 | 30.1 |  |  | 96 |  |  | 2022-01-27
2019-09-08 | 4233 | Dacar | INEN | 1499 | Si | Auto | N40-55 | PE | CAP | 543696-2 | 5-1379 | 595 | 12.87 | 12.77 | 1.28 | 1.28 | 30.2 | 30.2 |  |  | 54.37 |  |  | 2022-01-27
2019-09-07 | 4232 | Dacar | INEN | 1499 | Si | Auto | 42-47 | FV | CCA | 423695-2 | 41-7369 | 452 | 12.33 | 12.73 | 1.27 | 1.28 | 31.3 | -18.4 | 370 | 7.2 | 6.33 |  | 87.92 | 2022-01-27
2019-09-07 | 4231 | Dacar | INEN | 1499 | Si | Auto | 42-47 | FV | RC | 423695-2 | 41-7369 | 451 | 12.31 | 12.72 | 1.27 | 1.28 | 31.2 | 29.5 | 68 | 61.2 | 62 |  | 91.18 | 2022-01-27
2019-09-07 | 4230 | Dacar | INEN | 1499 | Si | Auto | 42-47 | FV | CAP | 423695-2 | 41-7369 | 458 | 12.42 | 12.72 | 1.27 | 1.28 | 31.3 | 29.5 | 47 | 42.3 | 45.94 |  | 97.75 | 2022-01-27
2019-09-06 | 4229 | Dacar | INEN | 1499 | Si | Auto | 66-68 | PE | CCA | 633697-2 | 39-6369 | 704 | 16.05 | 12.83 | 1.28 | 1.29 | 32 | -17.3 | 550 | 7.2 | 7.49 |  | 104.03 | 2022-01-27
2019-09-06 | 4228 | Dacar | INEN | 1499 | Si | Auto | 66-68 | PE | RC | 633697-2 | 39-6369 | 721 | 16.1 | 12.84 | 1.28 | 1.28 | 32 | 27.8 | 104 | 93.6 | 126 |  | 121.15 | 2022-01-27
2019-09-06 | 4227 | Dacar | INEN | 1499 | Si | Auto | 66-68 | PE | CAP | 633697-2 | 39-6369 | 693 | 16.06 | 12.83 | 1.28 | 1.29 | 31.8 | 29.8 | 68 | 61.2 | 67.25 |  | 98.9 | 2022-01-27
2019-09-05 | 4226 | Dacar | INEN | 1499 | Si | Auto | 24-80 | PE | CCA | 633696-1 | 1-6369 | 690 | 18.04 | 12.78 | 1.27 | 1.28 | 32 | -18.2 | 640 | 7.2 | 7.11 |  | 98.75 | 2022-01-27
2019-09-05 | 4225 | Dacar | INEN | 1499 | Si | Auto | 24-80 | PE | RC | 633696-1 | 1-6369 | 674 | 18 | 12.78 | 1.27 | 1.29 | 32 | 26.5 | 130 | 117 | 149 |  | 114.62 | 2022-01-27
2019-09-05 | 4224 | Dacar | INEN | 1499 | Si | Auto | 24-80 | PE | CAP | 633696-1 | 1-6369 | 674 | 18.03 | 12.78 | 1.27 | 1.29 | 32 | 26.5 | 80 | 72 | 81 |  | 101.25 | 2022-01-27
2019-09-05 | 4223 | Dacar | INEN | 1499 | Si | Auto | 24-50 | PE | CCA | 433694-1 | 30-5369 | 455 | 14.95 | 12.77 | 1.27 | 1.29 | 30.7 | -18.6 | 360 | 7.2 | 7.73 |  | 107.36 | 2022-01-27
2019-09-05 | 4222 | Dacar | INEN | 1499 | Si | Auto | 24-50 | PE | RC | 433694-1 | 30-5369 | 455 | 14.92 | 12.77 | 1.27 | 1.29 | 30.8 | 27.6 | 78 | 70.2 | 96 |  | 123.08 | 2022-01-27
2019-09-05 | 4221 | Dacar | INEN | 1499 | Si | Auto | 24-50 | PE | CAP | 433694-1 | 30-5369 | 452 | 14.86 | 12.75 | 1.27 | 1.28 | 30.9 | 26.9 | 50 | 45 | 55.9 |  | 111.8 | 2022-01-27
2019-09-05 | 4220 | Dacar | INEN | 1499 | Si | Auto | 24-65 | PE | CCA | 573695-2 | 18-5369 | 596 | 16.6 | 12.8 | 1.28 | 1.29 | 30 | -18.2 | 525 | 7.2 | 7.64 |  | 106.11 | 2022-01-27
2019-09-05 | 4219 | Dacar | INEN | 1499 | Si | Auto | 24-65 | PE | RC | 573695-2 | 18-5369 | 583 | 16.35 | 12.82 | 1.28 | 1.29 | 29.4 | 27.5 | 103 | 92.7 | 125 |  | 121.36 | 2022-01-27
2019-09-05 | 4218 | Dacar | INEN | 1499 | Si | Auto | 24-65 | PE | CAP | 573695-2 | 18-5369 | 619 | 16.57 | 12.79 | 1.28 | 1.29 | 29 | 27.6 | 65 | 58.5 | 71.11 |  | 109.4 | 2022-01-27
2019-09-05 | 4217 | Dacar | INEN | 1499 | Si | Auto | 47-65 | PE | CCA | 623697-1 | 10-4369 | 615 | 16.12 | 12.82 | 1.28 | 1.28 | 27.8 | -16 | 615 | 7.2 | 7.67 |  | 106.53 | 2022-01-27
2019-09-05 | 4216 | Dacar | INEN | 1499 | Si | Auto | 47-65 | PE | RC | 623697-1 | 10-4369 | 674 | 16.13 | 12.82 | 1.28 | 1.29 | 27.6 | 27 | 105 | 94.5 | 121 |  | 115.24 | 2022-01-27
2019-09-05 | 4215 | Dacar | INEN | 1499 | Si | Auto | 47-65 | PE | CAP | 623697-1 | 10-4369 | 639 | 16.11 | 12.81 | 1.28 | 1.28 | 27.6 | 27.7 | 65 | 58.5 | 70.95 |  | 109.15 | 2022-01-27
2019-09-03 | 4214 | Export. | SAE | J240 | No | Auto | 42-40 | PE | RC | 413694-2 | 3-3369 | 442 | 11.6 | 12.79 | 1.28 |  | 28 | 28 | 60 | 54 | 65 |  | 108.33 | 2022-01-27
2019-09-03 | 4213 | Export. | SAE | J240 | No | Auto | 42-40 | PE | RC | 413694-2 | 3-3369 | 463 | 11.8 | 12.79 | 1.28 |  | 28 | 28 | 60 | 54 | 66 |  | 110 | 2022-01-27
2019-09-02 | 4212 | Kaiser | SAE | J240 | No | Auto | 42-60 | PE | RC | 613696-1 | 17-2369 | 639 | 14.16 | 12.82 | 1.28 |  | 28 | 28 | 92 | 82.8 | 98 |  | 106.52 | 2022-01-27
2019-09-02 | 4211 | Kaiser | SAE | J240 | No | Auto | 42-60 | PE | RC | 613696-1 | 17-2369 | 640 | 14.21 | 12.82 | 1.28 |  | 28 | 28 | 92 | 82.8 | 97 |  | 105.43 | 2022-01-27
2019-09-02 | 4210 | Dacar | INEN | 1499 | Si | Auto | 42-55 | PE | CCA | 513696-1 | 1-2369 | 582 | 13.56 | 12.81 | 1.28 | 1.29 | 31 | -18.8 | 460 | 7.2 | 7.54 |  | 104.72 | 2022-01-27
2019-09-02 | 4209 | Dacar | INEN | 1499 | Si | Auto | 42-55 | PE | RC | 513696-1 | 1-2369 | 582 | 13.55 | 12.82 | 1.28 | 1.28 | 36.1 | 27.9 | 86 | 77.4 | 96 |  | 111.63 | 2022-01-27
2019-09-02 | 4208 | Dacar | INEN | 1499 | Si | Auto | 42-55 | PE | CAP | 513696-1 | 1-2369 | 562 | 13.55 | 12.82 | 1.28 | 1.29 | 32 | 27.9 | 55 | 49.5 | 59.13 |  | 107.5 | 2022-01-27
2019-09-02 | 4201 | Dacar | SAE | J240 | No | Estacionaria | 31-DC-100 | FV | RC | 852699-1 | 36-7359 | 996 | 29.5 | 12.97 | 1.3 |  | 28 | 28 | 200 | 180 | 234 |  | 117 | 2022-01-27
2019-09-02 | 4200 | Dacar | SAE | J240 | No | Estacionaria | 31-DC-100 | FV | RC | 852699-1 | 36-7359 | 990 | 29.28 | 12.99 | 1.3 |  | 28 | 28 | 200 | 180 | 234 |  | 117 | 2022-01-27
2019-09-02 | 4199 | Dacar | INEN | 1499 | Si | Auto | 42-60 | FV | CCA | 673596-2 | 25-2369 | 594 | 14.02 | 12.85 | 1.28 | 1.28 | 30 | -18.2 | 500 | 7.2 | 7.32 |  | 101.67 | 2022-01-27
2019-09-02 | 4198 | Dacar | INEN | 1499 | Si | Auto | 42-60 | FV | RC | 673596-2 | 25-2369 | 588 | 13.9 | 12.84 | 1.28 | 1.28 | 29 | 28.6 | 92 | 82.8 | 94 |  | 102.17 | 2022-01-27
2019-09-02 | 4197 | Dacar | INEN | 1499 | Si | Auto | 42-60 | FV | CAP | 673596-2 | 25-2369 | 584 | 13.96 | 12.82 | 1.28 | 1.28 | 29.7 | 28.8 | 60 | 54 | 57.35 |  | 95.58 | 2022-01-27
2019-08-24 | 4196 | Dacar | INEN | 1499 | Si | Auto | 27-85 | PE | CCA | 753497-2 | 15-7349 | 691 | 20.57 | 12.85 | 1.28 | 1.28 | 29.9 | -17.7 | 670 | 7.2 | 7.09 |  | 98.47 | 2022-01-27
2019-08-24 | 4195 | Dacar | INEN | 1499 | Si | Auto | 27-85 | PE | RC | 753497-2 | 15-7349 | 718 | 20.63 | 12.84 | 1.28 | 1.28 | 30.2 | 26.1 | 137 | 123.3 | 173 |  | 126.28 | 2022-01-27
2019-08-24 | 4194 | Dacar | INEN | 1499 | Si | Auto | 27-85 | PE | CAP | 753497-2 | 15-7349 | 712 | 20.86 | 12.8 | 1.27 | 1.29 | 29.8 | 25.8 | 85 | 76.5 | 89.42 |  | 105.2 | 2022-01-27
2019-08-23 | 4193 | Dacar | INEN | 1499 | Si | Auto | NS40-45 | FV | CCA | 443495-1 | 32-5349 | 368 | 10.09 | 12.82 | 1.27 | 1.28 | 30.8 | -17.7 | 370 | 7.2 | 7.5 |  | 104.17 | 2022-01-27
2019-08-23 | 4192 | Dacar | INEN | 1499 | Si | Auto | NS40-45 | FV | RC | 443495-1 | 32-5349 | 391 | 10.12 | 12.82 | 1.27 | 1.29 | 30.3 | 25.3 | 67 | 60.3 | 59 |  | 88.06 | 2022-01-27
2019-08-23 | 4191 | Dacar | INEN | 1499 | Si | Auto | NS40-45 | FV | CAP | 443495-1 | 32-5349 | 393 | 10.06 | 12.82 | 1.28 | 1.29 | 29.5 | 25.3 | 45 | 40.5 | 40.54 |  | 90.09 | 2022-01-27
2019-08-21 | 4190 | Dacar | INEN | 1499 | Si | Auto | 24-85 | PE | CCA | 633497-2 | 41-4349 | 651 | 18.54 | 12.83 | 1.27 | 1.28 | 32.6 | -18.5 | 700 | 7.2 | 7.12 |  | 98.89 | 2022-01-27
2019-08-21 | 4189 | Dacar | INEN | 1499 | Si | Auto | 24-85 | PE | RC | 633497-2 | 41-4349 | 664 | 18.69 | 12.83 | 1.27 | 1.29 | 32.6 | 26.3 | 137 | 123.3 | 149 |  | 108.76 | 2022-01-27
2019-08-21 | 4188 | Dacar | INEN | 1499 | Si | Auto | 24-85 | PE | CAP | 633497-2 | 41-4349 | 640 | 18.6 | 12.82 | 1.27 | 1.27 | 32.5 | 26.1 | 85 | 76.5 | 78.94 |  | 92.88 | 2022-01-27
2019-08-21 | 4187 | Dacar | INEN | 1499 | Si | Auto | 66-75 | PE | CCA | 732998-2 | 44-2399 | 725 | 16.39 | 12.49 | 1.23 | 1.27 | 27.6 | -18.2 | 640 | 7.2 | 7.21 |  | 100.14 | 2022-01-27
2019-08-21 | 4186 | Dacar | INEN | 1499 | Si | Auto | 66-75 | PE | RC | 732998-2 | 44-2399 | 732 | 16.4 | 12.51 | 1.24 | 1.28 | 27.6 | 27.6 | 111 | 99.9 | 100 |  | 90.09 | 2022-01-27
2019-08-21 | 4185 | Dacar | INEN | 1499 | Si | Auto | 66-75 | PE | CAP | 732998-2 | 44-2399 | 745 | 16.33 | 12.51 | 1.24 | 1.28 | 27.4 | 27.3 | 75 | 67.5 | 60.83 |  | 81.1 | 2022-01-27
2019-08-20 | 4184 | Dacar | INEN | 1499 | Si | Auto | 25-70 | FV | CCA | 553396-2 | 19-7319 | 509 | 15.87 | 12.68 | 1.26 | 1.28 | 30 | -17.7 | 520 | 7.2 | 7.24 |  | 100.56 | 2022-01-27
2019-08-20 | 4183 | Dacar | INEN | 1499 | Si | Auto | 25-70 | FV | RC | 553396-2 | 19-7319 | 513 | 15.86 | 12.66 | 1.26 | 1.29 | 29.1 | 27.6 | 110 | 99 | 111 |  | 100.91 | 2022-01-27
2019-08-20 | 4182 | Dacar | INEN | 1499 | Si | Auto | 25-70 | FV | CAP | 553396-2 | 19-7319 | 512 | 16.01 | 12.7 | 1.26 | 1.28 | 29.1 | 27.2 | 70 | 63 | 66.5 |  | 95 | 2022-01-27
2019-08-20 | 4181 | Dacar | INEN | 1499 | Si | Auto | 4DLT-135 | FV | CCA | 163392-2 | 27-1349 | 1060 | 36.98 | 12.75 | 1.27 | 1.29 | 25.5 | -18.8 |  | 7.2 | 7.55 |  | 104.86 | 2022-01-27
2019-08-20 | 4180 | Dacar | INEN | 1499 | Si | Auto | 4DLT-135 | FV | RC | 163392-2 | 27-1349 | 1054 | 37.16 | 12.74 | 1.27 | 1.29 | 28.5 | 28.5 |  |  | 304 |  |  | 2022-01-27
2019-08-20 | 4179 | Dacar | INEN | 1499 | Si | Auto | 4DLT-135 | FV | CAP | 163392-2 | 27-1349 | 1063 | 37.33 | 12.75 | 1.27 | 1.29 | 28.1 | 28.5 |  |  | 150.5 |  |  | 2022-01-27
2019-08-19 | 4178 | Dacar | INEN | 1499 | Si | Auto | 24-50 | PE | CCA | 442294-2 | 442294-2 | 431 | 14.94 | 12.76 | 1.28 | 1.28 | 30.2 | -17.8 | 360 | 7.2 | 7.52 |  | 104.44 | 2022-01-27
2019-08-19 | 4177 | Dacar | INEN | 1499 | Si | Auto | 24-50 | PE | RC | 442294-2 | 442294-2 | 428 | 14.94 | 12.76 | 1.28 | 1.28 | 30.1 | 28.7 | 78 | 70.2 | 88 |  | 112.82 | 2022-01-27
2019-08-19 | 4176 | Dacar | INEN | 1499 | Si | Auto | 24-50 | PE | CAP | 442294-2 | 442294-2 | 418 | 14.98 | 12.79 | 1.27 | 1.28 | 30.1 | 28.6 | 50 | 45 | 47.43 |  | 94.85 | 2022-01-27
2019-08-19 | 4175 | Dacar | INEN | 1499 | Si | Auto | 34-80 | FV | CCA | 753397-2 | 753397-2 | 645 | 17.44 | 12.76 | 1.27 | 1.29 | 30.6 | -17.6 | 670 | 7.2 | 6.99 |  | 97.08 | 2022-01-27
2019-08-19 | 4174 | Dacar | INEN | 1499 | Si | Auto | 34-80 | FV | RC | 753397-2 | 753397-2 | 645 | 17.54 | 12.75 | 1.27 | 1.28 | 30.5 | 30.5 | 123 | 110.7 | 132 |  | 107.32 | 2022-01-27
2019-08-19 | 4173 | Dacar | INEN | 1499 | Si | Auto | 34-80 | FV | CAP | 753397-2 | 753397-2 | 648 | 17.45 | 12.76 | 1.28 | 1.28 | 30.7 | 30.5 | 80 | 72 | 70.84 |  | 88.55 | 2022-01-27
2019-08-16 | 4172 | Kaiser | SAE | J240 | No | Auto | 34-85 | PE | RC | 753398-1 | 22-6339 | 751 | 18.08 | 12.91 | 1.29 |  | 28 | 28 | 137 | 123.3 | 154 |  | 112.41 | 2022-01-27
2019-08-16 | 4171 | Kaiser | SAE | J240 | No | Auto | 34-85 | PE | RC | 753398-1 | 22-6339 | 756 | 17.99 | 12.91 | 1.29 |  | 28 | 28 | 137 | 123.3 | 143 |  | 104.38 | 2022-01-27
2019-08-16 | 4170 | Dacar | SAE | J240 | No | Moto | DTX7A-BS | AGM | CAP | 1079 |  | 187 | 2.74 | 12.96 |  | 1.28 | 28 | 28 | 7 | 6.3 | 7.42 |  | 105.93 | 2022-01-27
2019-08-16 | 4169 | Dacar | SAE | J240 | No | Moto | DTX7A-BS | AGM | CAP | 2079 |  | 196 | 2.74 | 12.96 |  | 1.29 | 28 | 28 | 7 | 6.3 | 7.3 |  | 104.33 | 2022-01-27
2019-08-16 | 4168 | Dacar | SAE | J240 | No | Moto | DB6.5-BS | AGM | CAP | 2089 | 3269-1 | 94 | 1.82 | 12.99 |  | 1.28 | 28 | 28 | 6.5 | 5.85 | 4.88 |  | 75 | 2022-01-27
2019-08-16 | 4167 | Dacar | SAE | J240 | No | Moto | DB6.5-BS | AGM | CAP | 9089 | 2299-1 | 96 | 1.86 | 13.03 |  | 1.28 | 28 | 28 | 6.5 | 5.85 | 5.05 |  | 77.63 | 2022-01-27
2019-08-16 | 4166 | Dacar | INEN | 1499 | Si | Auto | N40-55 | PE | CCA | 533396-1 | 38-5339 | 529 | 12.47 | 12.82 | 1.28 | 1.27 | 28.2 | -17.7 |  | 7.2 | 7.68 |  | 106.67 | 2022-01-27
2019-08-16 | 4165 | Dacar | INEN | 1499 | Si | Auto | N40-55 | PE | RC | 533396-1 | 38-5339 | 528 | 12.52 | 12.82 | 1.28 | 1.29 | 28.3 | 30.8 |  |  | 87 |  |  | 2022-01-27
2019-08-16 | 4164 | Dacar | INEN | 1499 | Si | Auto | N40-55 | PE | CAP | 533396-1 | 38-5339 | 538 | 12.44 | 12.82 | 1.28 | 1.29 | 28.2 | 29.5 |  |  | 50.79 |  |  | 2022-01-27
2019-08-16 | 4163 | Dacar | INEN | 1499 | Si | Auto | NS40-45 | PE | CCA | 433395-2 | 32-5339 | 432 | 10.43 | 12.82 | 1.28 | 1.29 | 27.1 | -18 | 370 | 7.2 | 8.19 |  | 113.75 | 2022-01-27
2019-08-16 | 4162 | Dacar | INEN | 1499 | Si | Auto | NS40-45 | PE | RC | 433395-2 | 32-5339 | 434 | 10.4 | 12.82 | 1.28 | 1.28 | 27.2 | 29.3 | 67 | 60.3 | 70 |  | 104.48 | 2022-01-27
2019-08-16 | 4161 | Dacar | INEN | 1499 | Si | Auto | NS40-45 | PE | CAP | 433395-2 | 32-5339 | 413 | 10.38 | 12.82 | 1.28 | 1.29 | 27.3 | 29.4 | 45 | 40.5 | 41.84 |  | 92.98 | 2022-01-27
2019-08-15 | 4160 | Dacar | INEN | 1499 | Si | Auto | 36-47 | PE | CCA | 433195-1 | 14-3339 | 441 | 11.48 | 12.7 | 1.27 | 1.28 | 31 | -17.7 | 365 | 7.2 | 7.68 |  | 106.67 | 2022-01-27
2019-08-15 | 4159 | Dacar | INEN | 1499 | Si | Auto | 36-47 | PE | RC | 433195-1 | 14-3339 | 449 | 11.46 | 12.64 | 1.26 | 1.29 | 30.1 | 28.4 | 68 | 61.2 | 69 |  | 101.47 | 2022-01-27
2019-08-15 | 4158 | Dacar | INEN | 1499 | Si | Auto | 36-47 | PE | CAP | 433195-1 | 14-3339 | 433 | 11.42 | 12.64 | 1.26 | 1.29 | 29 | 28 | 47 | 42.3 | 38.92 |  | 82.8 | 2022-01-27
2019-08-15 | 4157 | Dacar | INEN | 1499 | Si | Auto | NS40-50 | PE | CCA | 533395-1 | 9-4339 | 485 | 10.97 | 12.83 | 1.28 | 1.28 | 28 | -17.3 | 415 | 7.2 | 8.21 |  | 114.03 | 2022-01-27
2019-08-15 | 4156 | Dacar | INEN | 1499 | Si | Auto | NS40-50 | PE | RC | 533395-1 | 9-4339 | 479 | 10.95 | 12.82 | 1.28 | 1.28 | 28.5 | 26.8 | 73 | 65.7 | 79 |  | 108.22 | 2022-01-27
2019-08-15 | 4155 | Dacar | INEN | 1499 | Si | Auto | NS40-50 | PE | CAP | 533395-1 | 9-4339 | 482 | 11.24 | 12.83 | 1.28 | 1.29 | 28.1 | 27.1 | 50 | 45 | 46.62 |  | 93.24 | 2022-01-27
2019-08-13 | 4154 | Dacar | INEN | 1499 | Si | Auto | N100-130 | PE | CCA | 963290-1 | 4-2339 | 834 | 26.83 | 12.81 | 1.28 | 1.28 | 25.9 | -17.4 | 925 | 7.2 | 6.72 |  | 93.33 | 2022-01-27
2019-08-13 | 4153 | Dacar | INEN | 1499 | Si | Auto | N100-130 | PE | RC | 963290-1 | 4-2339 | 857 | 27.22 | 12.81 | 1.28 | 1.28 | 26 | 27.9 | 235 | 211.5 | 250 |  | 106.38 | 2022-01-27
2019-08-13 | 4152 | Dacar | INEN | 1499 | Si | Auto | N100-130 | PE | CAP | 963290-1 | 4-2339 | 854 | 27.07 | 12.81 | 1.28 | 1.28 | 26.2 | 28.1 | 130 | 117 | 124.25 |  | 95.58 | 2022-01-27
2019-08-12 | 4151 | Dacar | INEN | 1499 | Si | Auto | 24-65 | FV | CCA | 553295-1 | 38-2339 | 466 | 16.24 | 12.79 | 1.27 | 1.28 | 31.4 | -17.2 | 525 | 7.2 | 5.8 |  | 80.56 | 2022-01-27
2019-08-12 | 4150 | Dacar | INEN | 1499 | Si | Auto | 24-65 | FV | RC | 553295-1 | 38-2339 | 480 | 16.48 | 12.78 | 1.27 | 1.28 | 31.4 | 30.8 | 103 | 92.7 | 117 |  | 113.59 | 2022-01-27
2019-08-12 | 4149 | Dacar | INEN | 1499 | Si | Auto | 24-65 | FV | CAP | 553295-1 | 38-2339 | 471 | 16.33 | 12.79 | 1.27 | 1.28 | 31.6 | 30.8 | 65 | 58.5 | 66.11 |  | 101.7 | 2022-01-27
2019-08-12 | 4148 | Dacar | INEN | 1499 | Si | Auto | 24-80 | FV | CCA | 653296-1 | 37-2339 | 512 | 18.2 | 12.79 | 1.28 | 1.28 | 30.9 | -16.9 | 640 | 7.2 | 2.82 |  | 39.17 | 2022-01-27
2019-08-12 | 4147 | Dacar | INEN | 1499 | Si | Auto | 24-80 | FV | RC | 653296-1 | 37-2339 | 554 | 17.95 | 12.79 | 1.27 | 1.28 | 31 | 30.6 | 130 | 117 | 126 |  | 96.92 | 2022-01-27
2019-08-12 | 4146 | Dacar | INEN | 1499 | Si | Auto | 24-80 | FV | CAP | 653296-1 | 37-2339 | 573 | 17.94 | 12.79 | 1.27 | 1.27 | 31.1 | 30.4 | 80 | 72 | 75.54 |  | 94.43 | 2022-01-27
2019-08-12 | 4145 | Dacar | SAE | J240 | No | Auto | 24-65 | FV | RC | 553295-1 | 35-2339 | 471 | 16.03 | 12.75 | 1.27 |  | 28 | 28 | 103 | 92.7 | 97 |  | 94.17 | 2022-01-27
2019-08-12 | 4144 | Dacar | SAE | J240 | No | Auto | 24-65 | FV | RC | 553295-1 | 35-2339 | 486 | 16.43 | 12.75 | 1.27 |  | 28 | 28 | 103 | 92.7 | 98 |  | 95.15 | 2022-01-27
2019-08-11 | 4143 | Dacar | SAE | J240 | No | Golf | GC2-6/210 | FV | RC | 763298-2 | 207-1339 |  | 26.33 | 6.38 | 1.28 |  | 28 | 28 | 517 | 465.3 | 357 |  | 69.05 | 2022-01-27
2019-08-11 | 4142 | Dacar | SAE | J240 | No | Golf | GC2-6/210 | FV | RC | 763298-2 | 207-1339 |  | 26.44 | 6.38 | 1.28 |  | 28 | 28 | 517 | 465.3 | 354 |  | 68.47 | 2022-01-27
2019-08-11 | 4141 | Export. | SAE | J240 | No | Auto | N100-107 | PE | RC | 863299-1 | 3-1339 | 785 | 25.98 | 12.85 | 1.28 |  | 28 | 28 | 200 | 180 | 232 |  | 116 | 2022-01-27
2019-08-11 | 4140 | Export. | SAE | J240 | No | Auto | N100-107 | PE | RC | 863299-1 | 3-1339 | 789 | 26.09 | 12.85 | 1.28 |  | 28 | 28 | 200 | 180 | 227 |  | 113.5 | 2022-01-27
2019-08-10 | 4139 | Dacar | INEN | 1499 | Si | Auto | 25-70 | PE | CCA | 523296-2 | 20-7329 | 551 | 15.88 | 12.76 | 1.27 | 1.29 | 28.3 | -17.4 | 520 | 7.2 | 6.61 |  | 91.81 | 2022-01-27
2019-08-10 | 4138 | Dacar | INEN | 1499 | Si | Auto | 25-70 | PE | RC | 523296-2 | 20-7329 | 554 | 15.93 | 12.79 | 1.28 | 1.28 | 28.6 | 28.7 | 110 | 99 | 125 |  | 113.64 | 2022-01-27
2019-08-10 | 4137 | Dacar | INEN | 1499 | Si | Auto | 25-70 | PE | CAP | 523296-2 | 20-7329 | 565 | 16.17 | 12.78 | 1.28 | 1.29 | 28.9 | 28.3 | 70 | 63 | 71.68 |  | 102.4 | 2022-01-27
2019-08-10 | 4136 | Dacar | INEN | 1499 | Si | Auto | 42-60 | FV | CCA | 643296-1 | 23-6329 | 533 | 14.26 | 12.74 | 1.28 | 1.28 | 30 | -18 | 500 | 7.2 | 7.27 |  | 100.97 | 2022-01-27
2019-08-10 | 4135 | Dacar | INEN | 1499 | Si | Auto | 42-60 | FV | RC | 643296-1 | 23-6329 | 534 | 14.26 | 12.75 | 1.28 | 1.28 | 29.8 | 28.3 | 92 | 82.8 | 103 |  | 111.96 | 2022-01-27
2019-08-10 | 4134 | Dacar | INEN | 1499 | Si | Auto | 42-60 | FV | CAP | 643296-1 | 23-6329 | 539 | 14.25 | 12.76 | 1.27 | 1.28 | 30 | 28.3 | 60 | 54 | 59.04 |  | 98.4 | 2022-01-27
2019-09-09 | 4133 | Dacar | INEN | 1499 | Si | Auto | 42-40 | FV | CCA | 443294-1 | 36-6329 | 435 | 12.05 | 12.73 | 1.28 | 1.29 | 32 | -16.6 | 350 | 7.2 | 7.55 |  | 104.86 | 2022-01-27
2019-09-09 | 4132 | Dacar | INEN | 1499 | Si | Auto | 42-40 | FV | RC | 443294-1 | 36-6329 | 435 | 11.92 | 12.76 | 1.28 | 1.29 | 31.9 | 27.9 | 60 | 54 | 65 |  | 108.33 | 2022-01-27
2019-09-09 | 4131 | Dacar | INEN | 1499 | Si | Auto | 42-40 | FV | CAP | 443294-1 | 36-6329 | 428 | 11.94 | 12.76 | 1.28 | 1.28 | 31.9 | 27.8 | 40 | 36 | 44.2 |  | 110.5 | 2022-01-27
2019-08-08 | 4130 | Dacar | INEN | 1499 | Si | Auto | N100-130 | FV | CCA | 933290-1 | 21-5329 | 802 | 26.88 | 12.82 | 1.28 | 1.28 | 29 | -17.7 | 925 | 7.2 | 5.9 |  | 81.94 | 2022-01-27
2019-08-08 | 4129 | Dacar | INEN | 1499 | Si | Auto | N100-130 | FV | RC | 933290-1 | 21-5329 | 798 | 27.11 | 12.82 | 1.28 | 1.28 | 29 | 28.6 | 235 | 211.5 | 232 |  | 98.72 | 2022-01-27
2019-08-08 | 4128 | Dacar | INEN | 1499 | Si | Auto | N100-130 | FV | CAP | 933290-1 | 21-5329 | 811 | 27.06 | 12.82 | 1.28 | 1.28 | 29.1 | 28.8 | 130 | 117 | 118.11 |  | 90.85 | 2022-01-27
2019-08-08 | 4127 | Dacar | INEN | 1499 | Si | Auto | 30H-95 | PE | CCA | 743198-2 | 1-5329 | 690 | 22.81 | 12.78 | 1.28 | 1.28 | 30.1 | -17.2 | 720 | 7.2 | 6.76 |  | 93.89 | 2022-01-27
2019-08-08 | 4126 | Dacar | INEN | 1499 | Si | Auto | 30H-95 | PE | RC | 743198-2 | 1-5329 | 699 | 23.09 | 12.78 | 1.28 | 1.28 | 30 | 27 | 168 | 151.2 | 185 |  | 110.12 | 2022-01-27
2019-08-08 | 4125 | Dacar | INEN | 1499 | Si | Auto | 30H-95 | PE | CAP | 743198-2 | 1-5329 | 382 | 23 | 12.76 | 1.28 | 1.28 | 29.2 | 27.2 | 95 | 85.5 | 100.04 |  | 105.3 | 2022-01-27
2019-08-06 | 4124 | Dacar | INEN | 1499 | Si | Auto | 94-90 | PE | CCA | 852699-2 | 11-1309 | 855 | 20.84 | 12.67 | 1.26 | 1.29 | 26.6 | -18 | 820 | 7.2 | 6.77 |  | 94.03 | 2022-01-27
2019-08-06 | 4123 | Dacar | INEN | 1499 | Si | Auto | 94-90 | PE | RC | 852699-2 | 11-1309 | 853 | 20.87 | 12.67 | 1.27 | 1.28 | 26.4 | 25 | 152 | 136.8 | 180 |  | 118.42 | 2022-01-27
2019-08-06 | 4122 | Dacar | INEN | 1499 | Si | Auto | 94-90 | PE | CAP | 852699-2 | 11-1309 | 857 | 20.89 | 12.67 | 1.26 | 1.29 | 26.2 | 25 | 90 | 81 | 94.05 |  | 104.5 | 2022-01-27
2019-08-07 | 4121 | Export. | SAE | J240 | No | Auto | 31T-105 | PE | RC | 823299-1 | 43-4329 | 790 | 24.2 | 12.85 | 1.29 |  | 28 | 28 | 194 | 174.6 | 201 |  | 103.61 | 2022-01-27
2019-08-07 | 4120 | Export. | SAE | J240 | No | Auto | 31T-105 | PE | RC | 823299-1 | 43-4329 | 824 | 24.32 | 12.85 | 1.28 |  | 28 | 28 | 194 | 174.6 | 212 |  | 109.28 | 2022-01-27
2019-08-06 | 4119 | Dacar | INEN | 1499 | Si | Auto | 42-55 | FV | CCA | 562896-2 | 14-3329 | 501 | 13.62 | 12.82 | 1.28 | 1.28 | 27.2 | -17.3 | 460 | 7.2 | 6.68 |  | 92.78 | 2022-01-27
2019-08-06 | 4118 | Dacar | INEN | 1499 | Si | Auto | 42-55 | FV | RC | 562896-2 | 14-3329 | 478 | 13.65 | 12.82 | 1.28 | 1.29 | 27.2 | 26.6 | 86 | 77.4 | 83 |  | 96.51 | 2022-01-27
2019-08-06 | 4117 | Dacar | INEN | 1499 | Si | Auto | 42-55 | FV | CAP | 562896-2 | 14-3329 | 504 | 13.59 | 12.79 | 1.28 | 1.28 | 27.1 | 26.3 | 55 | 49.5 | 51.76 |  | 94.1 | 2022-01-27
2019-08-06 | 4116 | Export. | SAE | J240 | No | Auto | 31T-115 | PE | RC | 973190-2 | 15-2329 | 948 | 26.55 | 12.85 | 1.28 |  | 28 | 28 | 200 | 180 | 231 |  | 115.5 | 2022-01-27
2019-08-06 | 4115 | Export. | SAE | J240 | No | Auto | 31T-115 | PE | RC | 973190-2 | 15-2329 | 962 | 26.5 | 12.85 | 1.28 |  | 28 | 28 | 200 | 180 | 233 |  | 116.5 | 2022-01-27
2019-08-06 | 4114 | Dacar | INEN | 1499 | Si | Auto | 24-85 | PE | CCA | 663197-1 | 39-7319 | 619 | 18.67 | 12.78 | 1.28 | 1.28 | 29.1 | -18 | 700 | 7.2 | 6.27 |  | 87.08 | 2022-01-27
2019-08-06 | 4113 | Dacar | INEN | 1499 | Si | Auto | 24-85 | PE | RC | 663197-1 | 39-7319 | 630 | 18.73 | 12.8 | 1.28 | 1.29 | 28.7 | 27.1 | 137 | 123.3 | 154 |  | 112.41 | 2022-01-27
2019-08-06 | 4112 | Dacar | INEN | 1499 | Si | Auto | 24-85 | PE | CAP | 663197-1 | 39-7319 | 611 | 18.75 | 12.73 | 1.27 | 1.28 | 28.5 | 26.4 | 85 | 76.5 | 80.67 |  | 94.9 | 2022-01-27
2019-08-05 | 4111 | Dacar | INEN | 1499 | Si | Auto | 31T-105 | PE | CCA | 873198-2 | 23-2329 | 788 | 24.5 | 12.79 | 1.27 | 1.29 | 30.7 | -17.7 | 825 | 7.2 | 6.62 |  | 91.94 | 2022-01-27
2019-08-05 | 4110 | Dacar | INEN | 1499 | Si | Auto | 31T-105 | PE | RC | 873198-2 | 23-2329 | 836 | 24.85 | 12.79 | 1.27 | 1.28 | 30.7 | 28.7 | 194 | 174.6 | 195 |  | 100.52 | 2022-01-27
2019-08-05 | 4109 | Dacar | INEN | 1499 | Si | Auto | 31T-105 | PE | CAP | 873198-2 | 23-2329 | 817 | 24.66 | 12.77 | 1.27 | 1.28 | 30.7 | 28 | 105 | 94.5 | 107.84 |  | 102.7 | 2022-01-27
2019-08-03 | 4108 | Control | INEN | 1499 | Si | Auto | 42-60 | FV | CAP | 652596-1 | 35-2274 | 539 | 13.93 | 12.75 | 1.28 | 1.29 | 25.8 | 26.2 | 60 | 54 | 58.95 |  | 98.25 | 2022-01-27
2019-08-03 | 4107 | Control | INEN | 1499 | Si | Auto | 42-60 | FV | CAP | 652596-1 | 35-2279 | 581 | 14.17 | 12.75 | 1.28 | 1.28 | 25.8 | 26.6 | 60 | 54 | 58.32 |  | 97.2 | 2022-01-27
2019-08-03 | 4106 | MR | INEN | 1499 | Si | Auto | 42-60 | FV | CAP | 652596-1 | 35-2279 | 566 | 14.02 | 12.7 | 1.27 | 1.28 | 25.9 | 26.3 | 60 | 54 | 58.05 |  | 96.75 | 2022-01-27
2019-08-02 | 4105 | Export. | SAE | J240 | No | Traccion | 901-6/275 | FV | RC | 672279515 |  |  | 29.17 | 6.34 | 1.27 |  | 28 | 28 | 175 | 157.5 | 113.32 |  | 64.75 | 2022-01-27
2019-08-02 | 4104 | Export. | SAE | J240 | No | Traccion | 901-6/275 | FV | RC | 672279515 |  |  | 29.24 | 6.33 | 1.28 |  | 28 | 28 | 175 | 157.5 | 115.92 |  | 66.24 | 2022-01-27
2019-08-02 | 4103 | MR | INEN | 1499 | Si | Auto | 42-60 | PE | CAP | 652596-1 | 35-2272 | 633 | 13.98 | 12.72 | 1.28 | 1.28 | 27.5 | 26.3 | 60 | 54 | 62.55 |  | 104.25 | 2022-01-27
2019-08-02 | 4102 | Control | INEN | 1499 | Si | Auto | 42-60 | PE | CAP | 652596-1 | 35-2271 | 640 | 14.11 | 12.76 | 1.28 | 1.28 | 27.2 | 26.1 | 60 | 54 | 61.5 |  | 102.5 | 2022-01-27
2019-08-02 | 4101 | Control | INEN | 1499 | Si | Auto | 42-60 | PE | CAP | 652596-1 | 35-2279 | 616 | 13.67 | 12.75 | 1.28 | 1.28 | 27.3 | 26.1 | 60 | 54 | 59.85 |  | 99.75 | 2022-01-27
2019-08-02 | 4100 | Export. | SAE | J240 | No | Golf | GC2-6/210 | FV | RC | 723198-1 | 209-6319 |  | 26.3 | 6.38 | 1.28 |  | 28 | 28 | 517 | 465.3 |  |  | 0 | 2022-01-27
2019-08-02 | 4099 | Export. | SAE | J240 | No | Golf | GC2-6/210 | FV | RC | 723198-1 | 209-6319 |  | 26.26 | 6.38 | 1.28 |  | 28 | 28 | 517 | 465.3 |  |  | 0 | 2022-01-27
2019-07-29 | 4098 | Dacar | SAE | J240 | No | Moto | DB7B-BS | AGM | CAP | 15079 | 5239-1 | 124 | 2.56 | 12.92 |  | 1.28 | 28 | 28 | 7 | 6.3 | 6.13 |  | 87.55 | 2022-01-27
2019-07-29 | 4097 | Dacar | SAE | J240 | No | Moto | DB7B-BS | AGM | CAP | 15079 | 5239-1 | 124 | 2.27 | 12.74 |  | 1.29 | 28 | 28 | 7 | 6.3 | 3.28 |  | 46.8 | 2022-01-27
2019-07-29 | 4096 | Dacar | SAE | J240 | No | Moto | DB5L-BS | AGM | CAP | 3079 | 2309-1 | 116 | 2.16 | 13.01 |  | 1.28 | 28 | 28 | 5 | 4.5 | 5.52 |  | 110.3 | 2022-01-27
2019-07-29 | 4095 | Dacar | SAE | J240 | No | Moto | DB5L-BS | AGM | CAP | 3079 | 2309-1 | 113 | 2.19 | 13.04 |  | 1.28 | 28 | 28 | 5 | 4.5 | 6.32 |  | 126.4 | 2022-01-27
2019-07-29 | 4094 | Dacar | SAE | J240 | No | Moto | DB5L-BS | AGM | CAP | 3210293029 |  | 130 | 2.13 | 12.82 |  | 1.28 | 28 | 28 | 5 | 4.5 | 5.19 |  | 103.75 | 2022-01-27
2019-07-29 | 4093 | Dacar | SAE | J240 | No | Moto | DB5L-BS | AGM | CAP | 3220293029 |  | 123 | 2.14 | 13.03 |  | 1.28 | 28 | 28 | 5 | 4.5 | 5.3 |  | 106 | 2022-01-27
2019-07-27 | 4092 | MR | INEN | 1499 | Si | Auto | 42-60 | FV | CAP | 652596-1 | 35-2269 | 567 | 13.97 | 12.7 | 1.27 | 1.28 | 27.9 | 26.9 | 60 | 54 | 60.99 |  | 101.65 | 2022-01-27
2019-07-27 | 4091 | MR | INEN | 1499 | Si | Auto | 42-60 | FV | CAP | 652596-1 | 35-2269 | 529 | 13.94 | 12.7 | 1.27 | 1.28 | 27.8 | 27 | 60 | 54 | 60.45 |  | 100.75 | 2022-01-27
2019-07-27 | 4090 | MR | INEN | 1499 | Si | Auto | 42-60 | FV | CAP | 652596-1 | 35-2269 | 575 | 13.96 | 12.7 | 1.27 | 1.28 | 27.9 | 27 | 60 | 54 | 60.69 |  | 101.15 | 2022-01-27
2019-07-27 | 4089 | MR | INEN | 1499 | Si | Auto | 42-60 | PE | CAP | 652596-1 | 35-2269 | 632 | 13.87 | 12.7 | 1.27 | 1.28 | 27.9 | 27.1 | 60 | 54 | 62.49 |  | 104.15 | 2022-01-27
2019-07-27 | 4088 | MR | INEN | 1499 | Si | Auto | 42-60 | PE | CAP | 652596-1 | 35-2269 | 624 | 13.81 | 12.7 | 1.27 | 1.28 | 27.6 | 26.4 | 60 | 54 | 59.91 |  | 99.85 | 2022-01-27
2019-07-27 | 4087 | MR | INEN | 1499 | Si | Auto | 42-60 | PE | CAP | 652596-1 | 35-2269 | 637 | 13.95 | 12.7 | 1.27 | 1.28 | 27.8 | 26.4 | 60 | 54 | 60.63 |  | 101.05 | 2022-01-27
2019-07-27 | 4086 | Dacar | SAE | J240 | No | Traccion | 901-6/275 | PE | RC | 672279515 |  |  | 29.09 | 6.32 | 1.27 |  | 28 | 28 | 175 | 157.5 | 111.8 |  | 63.89 | 2022-01-27
2019-07-27 | 4085 | Dacar | SAE | J240 | No | Traccion | 901-6/275 | PE | RC | 672279515 |  |  | 29.12 | 6.33 | 1.27 |  | 28 | 28 | 175 | 157.5 | 108.98 |  | 62.28 | 2022-01-27
2019-07-27 | 4084 | Control | INEN | 1499 | Si | Auto | 42-60 | FV | CAP | 652596-1 | 46-2279 | 581 | 14.21 | 12.76 | 1.28 | 1.29 | 27.7 | 30.1 | 60 | 54 | 61.23 |  | 102.05 | 2022-01-27
2019-07-27 | 4083 | Control | INEN | 1499 | Si | Auto | 42-60 | FV | CAP | 652596-1 | 46-2279 | 577 | 14.21 | 12.73 | 1.28 | 1.29 | 28 | 30.5 | 60 | 54 | 61.14 |  | 101.9 | 2022-01-27
2019-07-27 | 4082 | Control | INEN | 1499 | Si | Auto | 42-60 | FV | CAP | 652596-1 | 46-2279 | 573 | 14.14 | 12.76 | 1.28 | 1.29 | 29.7 | 30.3 | 60 | 54 | 61.35 |  | 102.25 | 2022-01-27
2019-07-27 | 4081 | Control | INEN | 1499 | Si | Auto | 42-60 | PE | CAP | 652596-1 | 19-2269 | 643 | 14.29 | 12.73 | 1.28 | 1.29 | 27.8 | 30.3 | 60 | 54 | 62.88 |  | 104.8 | 2022-01-27
2019-07-27 | 4080 | Control | INEN | 1499 | Si | Auto | 42-60 | PE | CAP | 652596-1 | 19-2269 | 635 | 14.27 | 12.73 | 1.27 | 1.28 | 27.8 | 30.5 | 60 | 54 | 61.14 |  | 101.9 | 2022-01-27
2019-07-27 | 4079 | Control | INEN | 1499 | Si | Auto | 42-60 | PE | CAP | 652596-1 | 19-2269 | 615 | 14.34 | 12.73 | 1.28 | 1.28 | 27.7 | 29.9 | 60 | 54 | 61.8 |  | 103 | 2022-01-27
2019-07-26 | 4078 | Control | INEN | 1499 | Si | Auto | 42-60 | PE | CAP | 652596-1 | 19-2269 | 633 | 14.14 | 12.76 | 1.28 | 1.28 | 27.6 | 29.5 | 60 | 54 | 62.33 |  | 103.88 | 2022-01-27
2019-07-26 | 4077 | MR | INEN | 1499 | Si | Auto | 42-60 | PE | CAP | 652596-1 | 35-2269 | 623 | 13.76 | 12.73 | 1.28 | 1.28 | 27.8 | 29.5 | 60 | 54 | 62.25 |  | 103.75 | 2022-01-27
2019-07-25 | 4076 | Control | INEN | 1499 | Si | Auto | 42-60 | FV | CAP | 652596-1 | 46-2279 | 538 | 13.94 | 12.79 | 1.28 | 1.28 | 28.9 | 27.2 | 60 | 54 | 60 |  | 100 | 2022-01-27
2019-07-25 | 4075 | MR | INEN | 1499 | Si | Auto | 42-60 | FV | CAP | 652596-1 | 35-2269 | 576 | 13.96 | 12.73 | 1.28 | 1.28 | 28.7 | 27.3 | 60 | 54 | 59.04 |  | 98.4 | 2022-01-27
2019-07-25 | 4074 | Dacar | SAE | J240 | No | Moto | DB7B-BS | AGM | CAP | 2249-1 |  | 131 | 2.57 | 12.79 |  | 1.28 | 28 | 28 | 7 | 6.3 | 6.44 |  | 92 | 2022-01-27
2019-07-25 | 4073 | Dacar | SAE | J240 | No | Moto | DB7B-BS | AGM | CAP | 3151294059 |  | 115 | 2.52 | 12.98 |  | 1.28 | 28 | 28 | 7 | 6.3 | 5.18 |  | 74.03 | 2022-01-27
2019-07-23 | 4072 | Export. | SAE | J240 | No | Auto | 47-65 | PE | RC | 662897-1 | 16-2309 | 704 | 16.32 | 12.7 | 1.27 |  | 28 | 28 | 105 | 94.5 |  |  | 0 | 2022-01-27
2019-07-23 | 4071 | Export. | SAE | J240 | No | Auto | 47-65 | PE | RC | 662897-1 | 16-2309 | 713 | 16.28 | 12.79 | 1.28 |  | 28 | 28 | 105 | 94.5 |  |  | 0 | 2022-01-27
2019-07-23 | 4070 | Export. | SAE | J240 | No | Auto | 47-65 | PE | RC | 662897-1 | 16-2309 | 702 | 16.56 | 12.64 | 1.26 |  | 28 | 28 | 105 | 94.5 |  |  | 0 | 2022-01-27
2019-07-23 | 4069 | Export. | SAE | J240 | No | Auto | 25-70 | PE | RC | 552896-2 | 38-6299 | 553 | 16.27 | 12.75 | 1.28 |  | 28 | 28 | 110 | 99 |  |  | 0 | 2022-01-27
2019-07-23 | 4068 | Export. | SAE | J240 | No | Auto | 25-70 | PE | RC | 552896-2 | 38-6299 | 576 | 16.27 | 12.76 | 1.28 |  | 28 | 28 | 110 | 99 |  |  | 0 | 2022-01-27
2019-07-23 | 4067 | Export. | SAE | J240 | No | Auto | 25-70 | PE | RC | 552896-2 | 38-6299 | 576 | 16.41 | 12.7 | 1.27 |  | 28 | 28 | 110 | 99 |  |  | 0 | 2022-01-27
2019-07-23 | 4066 | Dacar | INEN | 1499 | Si | Auto | 34-70 | FV | CCA | 522995-1 | 14-2309 | 496 | 15.09 | 12.77 | 1.27 | 1.29 | 30.3 | -16.6 | 515 | 7.2 | 6.4 |  | 88.89 | 2022-01-27
2019-07-23 | 4065 | Dacar | INEN | 1499 | Si | Auto | 34-70 | FV | RC | 522995-1 | 14-2309 | 493 | 15.21 | 12.76 | 1.27 | 1.28 | 29.9 | 29.8 | 101 | 90.9 | 94 |  | 93.07 | 2022-01-27
2019-07-23 | 4064 | Dacar | INEN | 1499 | Si | Auto | 34-70 | FV | CAP | 522995-1 | 14-2309 | 495 | 14.99 | 12.76 | 1.27 | 1.29 | 30.2 | 29.5 | 70 | 63 | 61.67 |  | 88.1 | 2022-01-27
2019-07-23 | 4063 | Dacar | INEN | 1499 | Si | Auto | 24-65 | FV | CCA | 522995-1 | 14-2309 | 507 | 16.67 | 12.73 | 1.26 | 1.28 | 27.8 | -16.5 | 525 | 7.2 | 6.2 |  | 86.11 | 2022-01-27
2019-07-23 | 4062 | Dacar | INEN | 1499 | Si | Auto | 24-65 | FV | RC | 522995-1 | 14-2309 | 514 | 16.67 | 12.73 | 1.26 | 1.28 | 28.5 | 28.5 | 103 | 92.7 | 105 |  | 101.94 | 2022-01-27
2019-07-23 | 4061 | Dacar | INEN | 1499 | Si | Auto | 24-65 | FV | CAP | 522995-1 | 14-2309 | 461 | 16.65 | 12.75 | 1.26 | 1.28 | 28 | 28.6 | 65 | 58.5 | 65.55 |  | 100.85 | 2022-01-27
2019-07-22 | 4060 | Export. | SAE | J240 | No | Golf | GC2-6/210 | FV | RC | 742998-1 | 5-2309 |  | 26.75 | 6.38 | 1.28 |  | 28 | 28 | 517 | 465.3 |  |  | 0 | 2022-01-27
2019-07-22 | 4059 | Export. | SAE | J240 | No | Golf | GC2-6/210 | FV | RC | 742998-1 | 5-2309 |  | 26.5 | 6.38 | 1.27 |  | 28 | 28 | 517 | 465.3 |  |  | 0 | 2022-01-27
2019-07-21 | 4058 | Dacar | INEN | 1499 | Si | Auto | 65-100 | FV | CCA | 852999-2 | 5-1309 | 875 | 21.34 | 12.82 | 1.28 | 1.28 | 31.2 | -17.3 | 820 | 7.2 | 6.73 |  | 93.47 | 2022-01-27
2019-07-21 | 4057 | Dacar | INEN | 1499 | Si | Auto | 65-100 | FV | RC | 852999-2 | 5-1309 | 867 | 21.26 | 12.81 | 1.28 | 1.28 | 31 | 28.4 | 171 | 153.9 | 171 |  | 100 | 2022-01-27
2019-07-21 | 4056 | Dacar | INEN | 1499 | Si | Auto | 65-100 | FV | CAP | 852999-2 | 5-1309 | 873 | 21.37 | 12.82 | 1.28 | 1.28 | 31.3 | 27.4 | 100 | 90 | 90.8 |  | 90.8 | 2022-01-27
2019-07-21 | 4055 | Dacar | INEN | 1499 | Si | Auto | 27-85 | PE | CCA | 752997-1 | 15-7299 | 753 | 21.09 | 12.76 | 1.27 | 1.29 | 29.5 | -16.7 | 670 | 7.2 | 7.07 |  | 98.19 | 2022-01-27
2019-07-21 | 4054 | Dacar | INEN | 1499 | Si | Auto | 27-85 | PE | RC | 752997-1 | 15-7299 | 768 | 21.09 | 12.79 | 1.27 | 1.28 | 29.4 | 26.7 | 137 | 123.3 | 173 |  | 126.28 | 2022-01-27
2019-07-21 | 4053 | Dacar | INEN | 1499 | Si | Auto | 27-85 | PE | CAP | 752997-1 | 15-7299 | 752 | 21.03 | 12.79 | 1.27 | 1.28 | 28.6 | 26.8 | 85 | 76.5 | 93.63 |  | 110.15 | 2022-01-27
2019-07-20 | 4052 | Export. | SAE | J240 | No | Traccion | 903-6/430 | PE | RC | 652219821 |  |  | 59.85 | 6.35 | 1.27 |  | 28 | 28 | 240 | 216 | 304.61 |  | 126.92 | 2022-01-27
2019-07-20 | 4051 | Export. | SAE | J240 | No | Traccion | 921-12/225 | PE | RC | 547109751 |  |  | 29.38 | 12.52 | 1.26 |  | 28 | 28 | 118 | 106.2 | 124.6 |  | 105.59 | 2022-01-27
2019-07-20 | 4050 | Export. | SAE | J240 | No | Traccion | 902-6/350 | PE | RC | 576189807 |  |  | 51.38 | 6.35 | 1.28 |  | 28 | 28 | 210 | 189 | 180.24 |  | 85.83 | 2022-01-27
2019-07-20 | 4049 | Export. | SAE | J240 | No | Traccion | 901-6/275 | PE | RC | 345219832 |  |  | 38.89 | 6.35 | 1.28 |  | 28 | 28 | 175 | 157.5 | 204.21 |  | 116.69 | 2022-01-27
2019-07-18 | 4048 | Dacar | INEN | 1499 | Si | Auto | NS40-45 | FV | CCA | 432895-1 | 7-5299 | 435 | 10.37 | 12.78 | 1.28 | 1.29 | 31 | -17.7 | 370 | 7.2 | 7.65 |  | 106.25 | 2022-01-27
2019-07-18 | 4047 | Dacar | INEN | 1499 | Si | Auto | NS40-45 | FV | RC | 432895-1 | 7-5299 | 433 | 10.42 | 12.81 | 1.28 | 1.28 | 30.2 | 27 | 67 | 60.3 | 63 |  | 94.03 | 2022-01-27
2019-07-18 | 4046 | Dacar | INEN | 1499 | Si | Auto | NS40-45 | FV | CAP | 432895-1 | 7-5299 | 432 | 10.38 | 12.78 | 1.28 | 1.28 | 30 | 26.8 | 45 | 40.5 | 42.14 |  | 93.64 | 2022-01-27
2019-07-18 | 4045 | Dacar | SAE | J240 | No | Auto | 42-40 | FV | RC | 452894-1 | 18-5299 | 402 | 12.01 | 12.79 | 1.28 |  | 28 | 28 | 60 | 54 | 57 |  | 95 | 2022-01-27
2019-07-18 | 4044 | Dacar | SAE | J240 | No | Auto | 42-40 | FV | RC | 452894-1 | 18-5299 | 419 | 11.98 | 12.79 | 1.27 |  | 28 | 28 | 60 | 54 | 55 |  | 91.67 | 2022-01-27
2019-07-18 | 4043 | Dacar | INEN | 1499 | Si | Auto | 66-68 | PE | CCA | 632997-2 | 24-5299 | 792 | 16.99 | 12.76 | 1.27 | 1.29 | 32 | -17.7 | 550 | 7.2 | 7.69 |  | 106.81 | 2022-01-27
2019-07-18 | 4042 | Dacar | INEN | 1499 | Si | Auto | 66-68 | PE | RC | 632997-2 | 24-5299 | 713 | 16.17 | 12.82 | 1.28 | 1.29 | 31.9 | 26.3 | 104 | 93.6 | 123 |  | 118.27 | 2022-01-27
2019-07-18 | 4041 | Dacar | INEN | 1499 | Si | Auto | 66-68 | PE | CAP | 632997-2 | 24-5299 | 686 | 16.04 | 12.82 | 1.28 | 1.28 | 31.6 | 26.3 | 68 | 61.2 | 67.76 |  | 99.65 | 2022-01-27
2019-07-17 | 4040 | Dacar | SAE | J240 | No | Moto | DB6.5-BS | AGM | CAP | 4279-1 |  | 96 | 1.83 | 13.01 |  |  | 28 | 28 | 6.5 | 5.85 | 4.94 |  | 75.93 | 2022-01-27
2019-07-17 | 4039 | Dacar | SAE | J240 | No | Moto | DB6.5-BS | AGM | CAP | 4279-1 |  | 96 | 1.85 | 12.98 |  |  | 28 | 28 | 6.5 | 5.85 | 5.32 |  | 81.87 | 2022-01-27
2019-07-17 | 4038 | Dacar | SAE | J240 | No | Moto | DB6.5-BS | AGM | CAP | 3020294020 |  | 128 | 1.86 | 13.03 |  |  | 28 | 28 | 6.5 | 5.85 | 5.28 |  | 81.2 | 2022-01-27
2019-07-17 | 4037 | Dacar | SAE | J240 | No | Moto | DB6.5-BS | AGM | CAP | 3280494049 |  | 105 | 1.84 | 12.95 |  |  | 28 | 28 | 6.5 | 5.85 | 4.93 |  | 75.83 | 2022-01-27
2019-07-17 | 4036 | Dacar | SAE | J240 | No | Moto | DB6.5-BS | AGM | CAP | 6269-1 |  | 99 | 1.85 | 12.9 |  |  | 28 | 28 | 6.5 | 5.85 | 5.18 |  | 79.67 | 2022-01-27
2019-07-17 | 4035 | Dacar | SAE | J240 | No | Moto | DB6.5-BS | AGM | CAP | 6269-1 |  | 101 | 1.85 | 12.87 |  |  | 28 | 28 | 6.5 | 5.85 | 4.66 |  | 71.63 | 2022-01-27
2019-07-17 | 4034 | Dacar | INEN | 1499 | Si | Auto | 34-85 | PE | CCA | 722998-2 | 17-4299 | 822 | 18.25 | 12.8 | 1.28 | 1.28 | 31 | -18.4 | 720 | 7.2 | 7.06 | 706 | 98.06 | 2022-01-27
2019-07-17 | 4033 | Dacar | INEN | 1499 | Si | Auto | 34-85 | PE | RC | 722998-2 | 17-4299 | 783 | 18.1 | 12.76 | 1.28 | 1.28 | 31.2 | 27.2 | 137 | 123.3 | 147 |  | 107.3 | 2022-01-27
2019-07-17 | 4032 | Dacar | INEN | 1499 | Si | Auto | 34-85 | PE | CAP | 722998-2 | 17-4299 | 774 | 18.06 | 12.75 | 1.28 | 1.28 | 31.2 | 26.2 | 85 | 76.5 | 77.78 |  | 91.5 | 2022-01-27
2019-07-17 | 4031 | Dacar | INEN | 1499 | Si | Auto | 24-80 | PE | CCA | 642296-1 | 47-1239 | 612 | 17.8 | 12.61 | 1.26 | 1.28 | 25.7 | -17.7 | 640 | 7.2 | 6.15 |  | 85.42 | 2022-01-27
2019-07-17 | 4030 | Dacar | INEN | 1499 | Si | Auto | 24-80 | PE | RC | 642296-1 | 47-1239 | 583 | 17.8 | 12.61 | 1.26 | 1.29 | 25.4 | 25.2 | 130 | 117 | 140 |  | 107.69 | 2022-01-27
2019-07-17 | 4029 | Dacar | INEN | 1499 | Si | Auto | 24-80 | PE | CAP | 642296-1 | 47-1239 | 612 | 17.9 | 12.61 | 1.25 | 1.29 | 25.6 | 25.1 | 80 | 72 | 76 |  | 95 | 2022-01-27
2019-07-16 | 4028 | Dacar | INEN | 1499 | Si | Auto | 24-85 | PE | CCA | 662897-1 | 46-3299 | 660 | 18.5 | 12.85 | 1.28 | 1.28 | 32 | -17.8 | 700 | 7.2 | 6.11 |  | 84.86 | 2022-01-27
2019-07-16 | 4027 | Dacar | INEN | 1499 | Si | Auto | 24-85 | PE | RC | 662897-1 | 46-3299 | 682 | 18.92 | 12.77 | 1.27 | 1.29 | 30.9 | 28.2 | 137 | 123.3 | 139 |  | 101.46 | 2022-01-27
2019-07-16 | 4026 | Dacar | INEN | 1499 | Si | Auto | 24-85 | PE | CAP | 662897-1 | 46-3299 | 703 | 18.68 | 12.79 | 1.27 | 1.28 | 31 | 27.1 | 85 | 76.5 | 79.31 |  | 93.3 | 2022-01-27
2019-07-15 | 4025 | Dacar | INEN | 1499 | Si | Auto | 42-60 | FV | CCA | 662896-2 | 40-2289 | 562 | 13.94 | 12.85 | 1.28 | 1.29 | 32.3 | -17.3 | 500 | 7.2 | 6.78 |  | 94.17 | 2022-01-27
2019-07-15 | 4024 | Dacar | INEN | 1499 | Si | Auto | 42-60 | FV | RC | 662896-2 | 40-2289 | 576 | 14.03 | 12.85 | 1.28 | 1.28 | 32.5 | 28.5 | 92 | 82.8 | 97 |  | 105.43 | 2022-01-27
2019-07-15 | 4023 | Dacar | INEN | 1499 | Si | Auto | 42-60 | FV | CAP | 662896-2 | 40-2289 | 557 | 13.95 | 12.85 | 1.28 | 1.28 | 32.7 | 27.5 | 60 | 54 | 58.44 |  | 97.4 | 2022-01-27
2019-07-15 | 4022 | Dacar | INEN | 1499 | Si | Auto | 42-55 | PE | CCA | 552896-2 | 15-7289 | 600 | 13.98 | 12.82 | 1.27 | 1.28 | 27.1 | -17.8 | 460 | 7.2 | 7.46 |  | 103.61 | 2022-01-27
2019-07-15 | 4021 | Dacar | INEN | 1499 | Si | Auto | 42-55 | PE | RC | 552896-2 | 15-7289 | 592 | 13.71 | 12.82 | 1.27 | 1.29 | 27.4 | 30.1 | 86 | 77.4 | 96 |  | 111.63 | 2022-01-27
2019-07-15 | 4020 | Dacar | INEN | 1499 | Si | Auto | 42-55 | PE | CAP | 552896-2 | 15-7289 | 585 | 13.65 | 12.81 | 1.27 | 1.28 | 27.5 | 30 | 55 | 49.5 | 59.98 |  | 109.05 | 2022-01-27
2019-07-13 | 4019 | Export. | SAE | J240 | No | Golf | GC2-6/210 | FV | RC | 742898-1 | 4-5289 |  | 26.2 | 6.38 | 1.27 |  | 28 | 28 | 517 | 465.3 | 396 |  | 76.6 | 2022-01-27
2019-07-13 | 4018 | Export. | SAE | J240 | No | Golf | GC2-6/210 | FV | RC | 742898-1 | 4-5289 |  | 26.07 | 6.4 | 1.27 |  | 28 | 28 | 517 | 465.3 | 389 |  | 75.24 | 2022-01-27
2019-07-13 | 4017 | Dacar | SAE | J240 | No | Auto | 66-75 | FV | RC | 752498-2 | 5-6289 | 728 | 17.01 | 12.88 | 1.28 |  | 28 | 28 | 111 | 99.9 | 116 |  | 104.5 | 2022-01-27
2019-07-13 | 4016 | Dacar | SAE | J240 | No | Auto | 66-75 | FV | RC | 752498-2 | 5-6289 | 740 | 17.18 | 12.88 | 1.29 |  | 28 | 28 | 111 | 99.9 | 113 |  | 101.8 | 2022-01-27
2019-07-15 | 4015 | Dacar | INEN | 1499 | Si | Auto | 24-80 | FV | CCA | 662396-2 | 5-6289 | 600 | 17.98 | 12.79 | 1.27 | 1.28 | 27.5 | -17.3 | 640 | 7.2 | 3.35 |  | 46.53 | 2022-01-27
2019-07-15 | 4014 | Dacar | INEN | 1499 | Si | Auto | 24-80 | FV | RC | 662396-2 | 5-6289 | 626 | 17.92 | 12.79 | 1.27 | 1.28 | 27.7 | 26.5 | 130 | 117 | 120 |  | 92.31 | 2022-01-27
2019-07-15 | 4013 | Dacar | INEN | 1499 | Si | Auto | 24-80 | FV | CAP | 662396-2 | 5-6289 | 604 | 18.03 | 12.81 | 1.27 | 1.28 | 27.6 | 26.1 | 80 | 72 | 66.64 |  | 83.3 | 2022-01-27
2019-07-12 | 4012 | Dacar | INEN | 1499 | Si | Auto | 48-77 | PE | CCA | 722898-1 | 11-5289 | 825 | 18.4 | 12.79 | 1.28 | 1.28 | 28.1 | -18.6 | 670 | 7.2 | 7.7 |  | 106.94 | 2022-01-27
2019-07-12 | 4011 | Dacar | INEN | 1499 | Si | Auto | 48-77 | PE | RC | 722898-1 | 11-5289 | 805 | 18.59 | 12.82 | 1.28 | 1.28 | 29.4 | 27.5 | 130 | 117 | 160 |  | 123.08 | 2022-01-27
2019-07-12 | 4010 | Dacar | INEN | 1499 | Si | Auto | 48-77 | PE | CAP | 722898-1 | 11-5289 | 822 | 18.43 | 12.82 | 1.28 | 1.28 | 28 | 27.6 | 77 | 69.3 | 84.05 |  | 109.15 | 2022-01-27
2019-07-12 | 4009 | Dacar | INEN | 1499 | Si | Auto | N40-45 | FV | CCA | 442895-2 | 34-5289 | 375 | 11.43 | 12.79 | 1.27 | 1.28 | 29 | -17.7 | 370 | 7.2 | 6.04 |  | 83.89 | 2022-01-27
2019-07-12 | 4008 | Dacar | INEN | 1499 | Si | Auto | N40-45 | FV | RC | 442895-2 | 34-5289 | 399 | 11.55 | 12.81 | 1.27 | 1.28 | 28.5 | 31.5 | 67 | 60.3 | 61 |  | 91.04 | 2022-01-27
2019-07-12 | 4007 | Dacar | INEN | 1499 | Si | Auto | N40-45 | FV | CAP | 442895-2 | 34-5289 | 395 | 11.58 | 12.8 | 1.27 | 1.28 | 29.1 | 31.5 | 45 | 40.5 | 47.43 |  | 105.4 | 2022-01-27
2019-07-11 | 4006 | Dacar | INEN | 1499 | Si | Auto | N40-55 | PE | CCA | 542896-2 | 37-5289 | 537 | 12.73 | 12.8 | 1.27 | 1.29 | 30.5 | -18 |  | 7.2 | 6.96 |  | 96.67 | 2022-01-27
2019-07-11 | 4005 | Dacar | INEN | 1499 | Si | Auto | N40-55 | PE | RC | 542896-2 | 37-5289 | 550 | 12.89 | 12.8 | 1.27 | 1.28 | 30.5 | 31.3 |  |  | 87 |  |  | 2022-01-27
2019-07-11 | 4004 | Dacar | INEN | 1499 | Si | Auto | N40-55 | PE | CAP | 542896-2 | 37-5289 | 556 | 12.65 | 12.81 | 1.27 | 1.28 | 30.4 | 31.6 |  |  | 52.83 |  |  | 2022-01-27
2019-07-11 | 4003 | Dacar | INEN | 1499 | Si | Auto | N100-130 | PE | CCA | 922890-2 | 5-4289 | 841 | 27.57 | 12.82 | 1.28 | 1.28 | 28.4 | -18 | 925 | 7.2 | 6.65 |  | 92.36 | 2022-01-27
2019-07-11 | 4002 | Dacar | INEN | 1499 | Si | Auto | N100-130 | PE | RC | 922890-2 | 5-4289 | 854 | 27.57 | 12.82 | 1.28 | 1.28 | 28.3 | 31.5 | 235 | 211.5 | 236 |  | 100.43 | 2022-01-27
2019-07-11 | 4001 | Dacar | INEN | 1499 | Si | Auto | N100-130 | PE | CAP | 922890-2 | 5-4289 | 857 | 27.79 | 12.82 | 1.28 | 1.28 | 28.5 | 30.5 | 130 | 117 | 119.47 |  | 91.9 | 2022-01-27
2019-07-11 | 4000 | Dacar | INEN | 1499 | Si | Auto | NS40-45 | PE | CCA | 432895-2 | 40-4289 | 410 | 10.43 | 12.73 | 1.26 | 1.29 | 29.1 | -18 | 370 | 7.2 | 7.34 |  | 101.94 | 2022-01-27
2019-07-11 | 3999 | Dacar | INEN | 1499 | Si | Auto | NS40-45 | PE | RC | 432895-2 | 40-4289 | 411 | 10.41 | 12.73 | 1.26 | 1.28 | 29.3 | 27.8 | 67 | 60.3 | 63 |  | 94.03 | 2022-01-27
2019-07-11 | 3998 | Dacar | INEN | 1499 | Si | Auto | NS40-45 | PE | CAP | 432895-2 | 40-4289 | 429 | 10.43 | 12.7 | 1.26 | 1.28 | 29.2 | 27.6 | 45 | 40.5 | 40.86 |  | 90.8 | 2022-01-27
2019-07-09 | 3997 | Dacar | SAE | J240 | No | Auto | 42-65 | FV | RC | 662596-2 | 4-5289 | 593 | 13.93 | 12.91 | 1.28 |  | 28 | 28 | 100 | 90 | 93 |  | 93 | 2022-01-27
2019-07-09 | 3996 | Dacar | SAE | J240 | No | Auto | 42-65 | FV | RC | 662596-2 | 4-5289 | 575 | 13.88 | 12.73 | 1.28 |  | 28 | 28 | 100 | 90 | 82 |  | 82 | 2022-01-27
2019-07-09 | 3995 | Dacar | INEN | 1499 | Si | Auto | 42-40 | FV | CCA | 462594-1 | 22-3289 | 404 | 11.92 | 12.82 | 1.27 | 1.28 | 28.5 | -18.2 | 350 | 7.2 | 7.03 |  | 97.64 | 2022-01-27
2019-07-09 | 3994 | Dacar | INEN | 1499 | Si | Auto | 42-40 | FV | RC | 462594-1 | 22-3289 | 389 | 11.95 | 12.76 | 1.28 | 1.27 | 29 | 27 | 60 | 54 | 60 |  | 100 | 2022-01-27
2019-07-09 | 3993 | Dacar | INEN | 1499 | Si | Auto | 42-40 | FV | CAP | 462594-1 | 22-3289 | 413 | 12.01 | 12.82 | 1.27 | 1.27 | 29.2 | 27.3 | 40 | 36 | 46.56 |  | 116.4 | 2022-01-27
2019-07-09 | 3992 | Dacar | SAE | J240 | No | Auto | 34-80 | FV | RC | 762497-2 | 7-3289 | 749 | 17.94 | 12.88 | 1.29 |  | 28 | 28 | 123 | 110.7 | 144 |  | 117.07 | 2022-01-27
2019-07-09 | 3991 | Dacar | SAE | J240 | No | Auto | 34-80 | FV | RC | 762497-2 | 7-3289 | 741 | 17.76 | 12.87 | 1.28 |  | 28 | 28 | 123 | 110.7 | 139 |  | 113.01 | 2022-01-27
2019-07-09 | 3990 | Dacar | INEN | 1499 | Si | Auto | 42-55 | FV | CCA | 562596-2 | 47-7279 | 479 | 13.51 | 12.79 | 1.27 | 1.28 | 26.4 | -18 | 460 | 7.2 | 4.54 |  | 63.06 | 2022-01-27
2019-07-09 | 3989 | Dacar | INEN | 1499 | Si | Auto | 42-55 | FV | RC | 562596-2 | 47-7279 | 479 | 13.97 | 12.79 | 1.27 | 1.29 | 26.9 | 30.3 | 86 | 77.4 | 83 |  | 96.51 | 2022-01-27
2019-07-09 | 3988 | Dacar | INEN | 1499 | Si | Auto | 42-55 | FV | CAP | 562596-2 | 47-7279 | 472 | 13.39 | 12.78 | 1.27 | 1.28 | 26.3 | 30 | 55 | 49.5 | 51.43 |  | 93.5 | 2022-01-27
2019-07-08 | 3987 | Dacar | INEN | 1499 | Si | Auto | N100-107 | PE | CCA | 842799-2 | 21-7279 | 781 | 25.99 | 12.75 | 1.27 | 1.28 | 30 | -18 | 825 | 7.2 | 6.44 |  | 89.44 | 2022-01-27
2019-07-08 | 3986 | Dacar | INEN | 1499 | Si | Auto | N100-107 | PE | RC | 842799-2 | 21-7279 | 784 | 26.15 | 12.75 | 1.27 | 1.29 | 29.8 | 31.6 | 200 | 180 | 237 |  | 118.5 | 2022-01-27
2019-07-08 | 3985 | Dacar | INEN | 1499 | Si | Auto | N100-107 | PE | CAP | 842799-2 | 21-7279 | 788 | 26.15 | 12.75 | 1.27 | 1.29 | 29.9 | 31.3 | 107 | 96.3 | 117.49 |  | 109.8 | 2022-01-27
2019-07-08 | 3984 | Dacar | SAE | J240 | No | Auto | 34-85 | FV | RC | 772498-2 | 32-2289 | 730 | 17.75 | 12.88 | 1.28 |  | 28 | 28 | 137 | 123.3 | 128 |  | 93.43 | 2022-01-27
2019-07-08 | 3983 | Dacar | SAE | J240 | No | Auto | 34-85 | FV | CCA | 772498-2 | 32-2289 | 742 | 17.86 | 12.91 | 1.28 |  | 28 | 28 | 720 | 7.2 | 6.82 | 682 | 94.72 | 2022-01-27
2019-07-08 | 3982 | Dacar | SAE | J240 | No | Auto | 48-77 | FV | RC | 752798-2 | 47-2289 | 763 | 18.29 | 12.7 | 1.28 |  | 28 | 28 | 130 | 117 | 100 |  | 76.92 | 2022-01-27
2019-07-08 | 3981 | Dacar | SAE | J240 | No | Auto | 48-77 | FV | RC | 752798-2 | 47-2289 | 760 | 18.17 | 12.82 | 1.28 |  | 28 | 28 | 130 | 117 | 135 |  | 103.85 | 2022-01-27
2019-07-08 | 3980 | Dacar | SAE | J240 | No | Golf | GC2-8/170 | FV | RC | 632797-2 | 7-2289 |  | 28.14 | 8.51 | 1.26 |  | 28 | 28 | 358 | 322.2 | 275 |  | 76.82 | 2022-01-27
2019-07-08 | 3979 | Dacar | SAE | J240 | No | Golf | GC2-8/170 | FV | RC | 632797-2 | 7-2289 |  | 28.21 | 8.5 | 1.26 |  | 28 | 28 | 358 | 322.2 | 261 |  | 72.91 | 2022-01-27
2019-07-08 | 3978 | Dacar | INEN | 1499 | Si | Auto | 66-68 | FV | CCA | 642497-1 | 21-2289 | 556 | 15.68 | 12.81 | 1.27 | 1.29 | 31 | -18 | 550 | 7.2 | 5.13 |  | 71.25 | 2022-01-27
2019-07-08 | 3977 | Dacar | INEN | 1499 | Si | Auto | 66-68 | FV | RC | 642497-1 | 21-2289 | 571 | 15.72 | 12.85 | 1.28 | 1.28 | 31 | 27.4 | 104 | 93.6 | 96 |  | 92.31 | 2022-01-27
2019-07-08 | 3976 | Dacar | INEN | 1499 | Si | Auto | 66-68 | FV | CAP | 642497-1 | 21-2289 | 571 | 15.72 | 12.76 | 1.27 | 1.28 | 31.3 | 27.2 | 68 | 61.2 | 60.25 |  | 88.6 | 2022-01-27
2019-07-05 | 3975 | Dacar | INEN | 1499 | Si | Auto | N120-140 | PE | CCA | 032191-2 | 25-5219 | 1074 | 34.17 | 12.67 | 1.26 | 1.28 | 25 | -17.7 | 815 | 7.2 | 7.87 |  | 109.31 | 2022-01-27
2019-07-05 | 3974 | Dacar | INEN | 1499 | Si | Auto | N120-140 | PE | RC | 032191-2 | 25-5219 | 1087 | 34.06 | 12.66 | 1.26 | 1.28 | 25 | 30.8 | 270 | 243 | 315 |  | 116.67 | 2022-01-27
2019-07-05 | 3973 | Dacar | INEN | 1499 | Si | Auto | N120-140 | PE | CAP | 032191-2 | 25-5219 | 1055 | 34.53 | 12.64 | 1.26 | 1.29 | 25.1 | 31 | 140 | 126 | 141.96 |  | 101.4 | 2022-01-27
2019-07-05 | 3972 | Export. | SAE | J240 | No | Golf | GC2-6/200 | FV | RC | 732797-2 | 4-5279 |  | 25.52 | 6.38 | 1.27 |  | 28 | 28 | 445 | 400.5 | 351 |  | 78.88 | 2022-01-27
2019-07-05 | 3971 | Export. | SAE | J240 | No | Golf | GC2-6/200 | FV | RC | 732797-2 | 4-5279 |  | 25.62 | 6.38 | 1.27 |  | 28 | 28 | 445 | 400.5 | 358 |  | 80.45 | 2022-01-27
2019-07-05 | 3970 | Export. | SAE | J240 | No | Golf | GC2-6/225 | FV | RC | 822799-2 | 12-6279 |  | 27.64 | 6.38 | 1.27 |  | 28 | 28 | 549 | 494.1 | 416 |  | 75.77 | 2022-01-27
2019-07-05 | 3969 | Export. | SAE | J240 | No | Golf | GC2-6/225 | FV | RC | 822799-2 | 12-6279 |  | 27.96 | 6.38 | 1.27 |  | 28 | 28 | 549 | 494.1 | 413 |  | 75.23 | 2022-01-27
2019-07-04 | 3968 | Dacar | INEN | 1499 | Si | Auto | 34-85 | PE | CCA | 841597-1 | 11-2169 | 756 | 17.95 | 12.52 | 1.24 | 1.28 | 25.7 | -18.1 | 720 | 7.2 | 6.9 | 690 | 95.83 | 2022-01-27
2019-07-04 | 3967 | Dacar | INEN | 1499 | Si | Auto | 34-85 | PE | RC | 841597-1 | 11-2169 | 759 | 17.98 | 12.52 | 1.25 | 1.28 | 25.6 | 30.1 | 137 | 123.3 | 158 |  | 115.33 | 2022-01-27
2019-07-04 | 3966 | Dacar | INEN | 1499 | Si | Auto | 34-85 | PE | CAP | 841597-1 | 11-2169 | 753 | 17.74 | 12.55 | 1.25 | 1.28 | 25.9 | 28.9 | 85 | 76.5 | 81 |  | 95.29 | 2022-01-27
2019-07-04 | 3965 | Dacar | INEN | 1499 | Si | Auto | 25-70 | PE | CCA | 541696-1 | 213-1179 | 581 | 16.42 | 12.69 | 1.27 | 1.28 | 26 | -18.2 | 520 | 7.2 | 6.83 |  | 94.86 | 2022-01-27
2019-07-04 | 3964 | Dacar | INEN | 1499 | Si | Auto | 25-70 | PE | RC | 541696-1 | 213-1179 | 610 | 16.3 | 12.7 | 1.27 | 1.28 | 25.9 | 25.4 | 110 | 99 | 123 |  | 111.82 | 2022-01-27
2019-07-04 | 3963 | Dacar | INEN | 1499 | Si | Auto | 25-70 | PE | CAP | 541696-1 | 213-1179 | 618 | 16.27 | 12.69 | 1.27 | 1.28 | 26 | 25.6 | 70 | 63 | 72.38 |  | 103.4 | 2022-01-27
2019-07-03 | 3962 | Dacar | INEN | 1499 | Si | Auto | N150-150 | FV | CCA | 142692-2 | 213-3279 | 1083 | 38.46 | 12.72 | 1.27 | 1.28 | 27 | -18.6 | 895 | 7.2 | 7.11 |  | 98.75 | 2022-01-27
2019-07-03 | 3961 | Dacar | INEN | 1499 | Si | Auto | N150-150 | FV | RC | 142692-2 | 213-3279 | 1076 | 38.96 | 12.73 | 1.27 | 1.28 | 27.7 | 28.9 | 305 | 274.5 | 308 |  | 100.98 | 2022-01-27
2019-07-03 | 3960 | Dacar | INEN | 1499 | Si | Auto | N150-150 | FV | CAP | 142692-2 | 213-3279 | 1056 | 38.72 | 12.76 | 1.27 | 1.28 | 27.6 | 30 | 150 | 135 | 161.48 |  | 107.65 | 2022-01-27
2019-07-02 | 3959 | Dacar | INEN | 1499 | Si | Auto | 31A-85 | PE | CCA | 652697-2 | 19-6269 | 612 | 21.59 | 12.78 | 1.28 | 1.28 | 27.6 | -17.4 | 620 | 7.2 | 6.67 |  | 92.64 | 2022-01-27
2019-07-02 | 3958 | Dacar | INEN | 1499 | Si | Auto | 31A-85 | PE | RC | 652697-2 | 19-6269 | 601 | 21.5 | 12.78 | 1.28 | 1.28 | 27.7 | 31.1 | 139 | 125.1 | 161 |  | 115.83 | 2022-01-27
2019-07-02 | 3957 | Dacar | INEN | 1499 | Si | Auto | 31A-85 | PE | CAP | 652697-2 | 19-6269 | 633 | 21.78 | 12.78 | 1.28 | 1.28 | 27.9 | 30.1 | 85 | 76.5 | 88.19 |  | 103.75 | 2022-01-27
2019-07-01 | 3953 | Dacar | INEN | 1499 | Si | Auto | 42-60 | FV | CCA | 642596-1 | 47-2279 | 553 | 13.89 | 12.82 | 1.28 | 1.28 | 30 | -17.2 | 500 | 7.2 | 6.8 |  | 94.44 | 2022-01-27
2019-07-01 | 3952 | Dacar | INEN | 1499 | Si | Auto | 42-60 | FV | RC | 642596-1 | 47-2279 | 578 | 14.14 | 12.81 | 1.28 | 1.28 | 30.1 | 30.1 | 92 | 82.8 | 99 |  | 107.61 | 2022-01-27
2019-07-01 | 3951 | Dacar | INEN | 1499 | Si | Auto | 42-60 | FV | CAP | 642596-1 | 47-2279 | 564 | 14.1 | 12.84 | 1.28 | 1.28 | 28.9 | 28.9 | 60 | 54 | 57.81 |  | 96.35 | 2022-01-27
2019-06-29 | 3950 | Dacar | INEN | 1499 | Si | Auto | N150-150 | PE | CCA | 142692-2 | 43-6269 | 1090 | 38.88 | 12.79 | 1.28 | 1.29 | 26.6 | -16.1 | 895 | 7.2 | 7.75 |  | 107.64 | 2022-01-27
2019-06-29 | 3949 | Dacar | INEN | 1499 | Si | Auto | N150-150 | PE | RC | 142692-2 | 43-6269 | 1108 | 39.08 | 12.79 | 1.28 | 1.28 | 26.1 | 27 | 305 | 274.5 | 354 |  | 116.07 | 2022-01-27
2019-06-29 | 3948 | Dacar | INEN | 1499 | Si | Auto | N150-150 | PE | CAP | 142692-2 | 43-6269 | 1112 | 38.77 | 12.81 | 1.28 | 1.28 | 26.2 | 27 | 150 | 135 | 162.9 |  | 108.6 | 2022-01-27
2019-06-30 | 3947 | Export. | SAE | J240 | No | Auto | 42-60 | FV | CICLOS | 652596-1 | 35-2269 | 554 | 13.92 | 12.76 | 1.28 |  | 28 | 28 | N/D | 2996 |  |  | 0 | 2022-01-27
2019-06-29 | 3946 | Dacar | INEN | 1499 | Si | Auto | 30H-105 | PE | CCA | 852699-2 | 13-7269 | 804 | 24.25 | 12.82 | 1.28 | 1.29 | 24.5 | -17 | 825 | 7.2 | 6.46 |  | 89.72 | 2022-01-27
2019-06-29 | 3945 | Dacar | INEN | 1499 | Si | Auto | 30H-105 | PE | RC | 852699-2 | 13-7269 | 819 | 24.05 | 12.82 | 1.28 | 1.28 | 25.1 | 30 | 194 | 174.6 | 207 |  | 106.7 | 2022-01-27
2019-06-29 | 3944 | Dacar | INEN | 1499 | Si | Auto | 30H-105 | PE | CAP | 852699-2 | 13-7269 | 803 | 24.31 | 12.82 | 1.28 | 1.28 | 24.6 | 29.6 | 105 | 94.5 | 107.1 |  | 102 | 2022-01-27
2019-06-27 | 3943 | Dacar | INEN | 1499 | Si | Auto | 66-75 | PE | CCA | 721598-2 | 14-4169 | 706 | 16.75 | 12.55 | 1.25 | 1.29 | 28.5 | -19 | 640 | 7.2 | 7.22 |  | 100.28 | 2022-01-27
2019-06-27 | 3942 | Dacar | INEN | 1499 | Si | Auto | 66-75 | PE | RC | 721598-2 | 14-4169 | 737 | 16.62 | 12.55 | 1.25 | 1.28 | 28.7 | 28.5 | 111 | 99.9 | 142 |  | 127.93 | 2022-01-27
2019-06-27 | 3941 | Dacar | INEN | 1499 | Si | Auto | 66-75 | PE | CAP | 721598-2 | 14-4169 | 722 | 16.67 | 12.55 | 1.25 | 1.28 | 29.1 | 27.3 | 75 | 67.5 | 78.6 |  | 104.8 | 2022-01-27
2019-06-27 | 3940 | Dacar | INEN | 1499 | Si | Auto | 24-55 | PE | CCA | 470895-1 | 26-2089 | 518 | 16.14 | 12.85 | 1.28 | 1.28 | 25.6 | -19.3 | 420 | 7.2 | 7.65 |  | 106.25 | 2022-01-27
2019-06-27 | 3939 | Dacar | INEN | 1499 | Si | Auto | 24-55 | PE | RC | 470895-1 | 26-2089 | 500 | 15.92 | 12.82 | 1.28 | 1.29 | 25.6 | 25.9 | 84 | 75.6 | 118 |  | 140.48 | 2022-01-27
2019-06-27 | 3938 | Dacar | INEN | 1499 | Si | Auto | 24-55 | PE | CAP | 470895-1 | 26-2089 | 508 | 15.88 | 12.83 | 1.28 | 1.28 | 25.4 | 24.6 | 55 | 49.5 | 60.39 |  | 109.8 | 2022-01-27
2019-06-26 | 3937 | Dacar | INEN | 1499 | Si | Auto | 94-90 | PE | CCA | 841399-1 | 35-6139 | 856 | 21.05 | 12.55 | 1.24 | 1.28 | 26.9 | -18 | 820 | 7.2 | 7.34 |  | 101.94 | 2022-01-27
2019-06-26 | 3936 | Dacar | INEN | 1499 | Si | Auto | 94-90 | PE | RC | 841399-1 | 35-6139 | 858 | 21.22 | 12.53 | 1.24 | 1.28 | 26.8 | 27.5 | 152 | 136.8 | 195 |  | 128.29 | 2022-01-27
2019-06-26 | 3935 | Dacar | INEN | 1499 | Si | Auto | 94-90 | PE | CAP | 841399-1 | 35-6139 | 850 | 21.05 | 12.55 | 1.24 | 1.28 | 27 | 25.3 | 90 | 81 | 95.09 |  | 105.65 | 2022-01-27
2019-06-25 | 3932 | Dacar | INEN | 1499 | Si | Auto | N150-165 | FV | CCA | 241193-1 | 21-3269 | 1109 | 40.4 | 12.77 | 1.27 | 1.28 | 28.1 | -18.6 | 1050 | 7.2 | 6.6 |  | 91.67 | 2022-01-27
2019-06-25 | 3931 | Dacar | INEN | 1499 | Si | Auto | N150-165 | FV | RC | 241193-1 | 21-3269 | 1108 | 40.17 | 12.76 | 1.27 | 1.29 | 28.3 | 26.8 | 345 | 310.5 | 342 |  | 99.13 | 2022-01-27
2019-06-25 | 3930 | Dacar | INEN | 1499 | Si | Auto | N150-165 | FV | CAP | 241193-1 | 21-3269 | 1104 | 40.29 | 12.76 | 1.27 | 1.28 | 28.2 | 27.1 | 165 | 148.5 | 166.49 |  | 100.9 | 2022-01-27
2019-06-25 | 3929 | Dacar | INEN | 1499 | Si | Auto | 27-85 | FV | CCA | 722497-1 | 19-3269 | 702 | 21.21 | 12.7 | 1.26 | 1.28 | 28.1 | -17.3 | 670 | 7.2 | 6.44 |  | 89.44 | 2022-01-27
2019-06-25 | 3928 | Dacar | INEN | 1499 | Si | Auto | 27-85 | FV | RC | 722497-1 | 19-3269 | 692 | 20.94 | 12.71 | 1.27 | 1.28 | 28.1 | 30.2 | 137 | 123.3 | 139 |  | 101.46 | 2022-01-27
2019-05-22 | 3920 | Dacar | INEN | 1499 | Si | Auto | 42-55 | PE | CCA | 552596-1 | 43-7259 | 574 | 13.71 | 12.84 | 1.28 | 1.28 | 31.2 | -18.8 | 460 | 7.2 | 7.19 |  | 99.86 | 2022-01-27
2019-05-22 | 3919 | Dacar | INEN | 1499 | Si | Auto | 42-55 | PE | RC | 552596-1 | 43-7259 | 556 | 13.73 | 12.82 | 1.28 | 1.29 | 29.8 | 27.8 | 86 | 77.4 | 92 |  | 106.98 | 2022-01-27
2019-05-22 | 3918 | Dacar | INEN | 1499 | Si | Auto | 42-55 | PE | CAP | 552596-1 | 43-7259 | 572 | 13.72 | 12.83 | 1.28 | 1.28 | 31.2 | 31.6 | 55 | 49.5 | 58.16 |  | 105.75 | 2022-01-27
2019-06-21 | 3917 | Dacar | INEN | 1499 | Si | Auto | 42-60 | FV | CCA | 642596-2 | 2-6259 | 553 | 13.95 | 12.85 | 1.28 | 1.28 | 32 | -18 | 500 | 7.2 | 7.05 |  | 97.92 | 2022-01-27
2019-06-21 | 3916 | Dacar | INEN | 1499 | Si | Auto | 42-60 | FV | RC | 642596-2 | 2-6259 | 554 | 13.83 | 12.88 | 1.28 | 1.29 | 30.9 | 29.2 | 92 | 82.8 | 95 |  | 103.26 | 2022-01-27
2019-06-21 | 3915 | Dacar | INEN | 1499 | Si | Auto | 42-60 | FV | CAP | 642596-2 | 2-6259 | 573 | 14.05 | 12.85 | 1.28 | 1.28 | 31.5 | 31.5 | 60 | 54 | 59.4 |  | 99 | 2022-01-27
2019-06-21 | 3912 | Dacar | INEN | 1499 | Si | Auto | 42-40 | FV | CCA | 442594-1 | 9-5259 | 400 | 11.78 | 12.77 | 1.27 | 1.28 | 31.8 | -17.2 | 350 | 7.2 | 7.83 |  | 108.75 | 2022-01-27
2019-06-21 | 3911 | Dacar | INEN | 1499 | Si | Auto | 42-40 | FV | RC | 442594-1 | 9-5259 | 397 | 11.74 | 12.78 | 1.27 | 1.29 | 30.4 | 28.8 | 60 | 54 | 57 |  | 95 | 2022-01-27
2019-06-21 | 3910 | Dacar | INEN | 1499 | Si | Auto | 42-40 | FV | CAP | 442594-1 | 9-5259 | 396 | 11.67 | 12.77 | 1.27 | 1.28 | 30.9 | 28.4 | 40 | 36 | 40.06 |  | 100.15 | 2022-01-27
2019-06-20 | 3907 | Dacar | INEN | 1499 | Si | Auto | N40-55 | PE | CCA | 532596-1 | 39-5259 | 552 | 12.62 | 12.82 | 1.28 | 1.28 | 30.6 | -18.2 |  | 7.2 | 7.19 |  | 99.86 | 2022-01-27
2019-06-20 | 3906 | Dacar | INEN | 1499 | Si | Auto | N40-55 | PE | RC | 532596-1 | 39-5259 | 553 | 12.69 | 12.82 | 1.28 | 1.28 | 30.8 | 29.9 |  |  | 94 |  |  | 2022-01-27
2019-06-20 | 3905 | Dacar | INEN | 1499 | Si | Auto | N40-55 | PE | CAP | 532596-1 | 39-5259 | 559 | 12.68 | 12.82 | 1.28 | 1.28 | 29.2 | 29.7 |  |  | 54.53 |  |  | 2022-01-27
2019-06-20 | 3904 | Dacar | INEN | 1499 | Si | Auto | NS40-50 | PE | CCA | 522595-1 | 26-5259 | 655 | 11.14 | 12.85 | 1.28 | 1.28 | 29.3 | -18.1 | 415 | 7.2 | 7.98 |  | 110.83 | 2022-01-27
2019-06-20 | 3903 | Dacar | INEN | 1499 | Si | Auto | NS40-50 | PE | RC | 522595-1 | 26-5259 | 622 | 10.97 | 12.85 | 1.28 | 1.28 | 30 | 32 | 73 | 65.7 | 80 |  | 109.59 | 2022-01-27
2019-06-20 | 3902 | Dacar | INEN | 1499 | Si | Auto | NS40-50 | PE | CAP | 522595-1 | 26-5259 | 631 | 11.01 | 12.85 | 1.28 | 1.29 | 27.9 | 28.3 | 50 | 45 | 45.34 |  | 90.68 | 2022-01-27
2019-06-19 | 3901 | Dacar | INEN | 1499 | Si | Auto | 24-65 | FV | CCA | 552495-1 | 40-4259 | 541 | 16.86 | 12.71 | 1.27 | 1.29 | 30.7 | -16.1 | 525 | 7.2 | 6.53 |  | 90.69 | 2022-01-27
2019-06-19 | 3900 | Dacar | INEN | 1499 | Si | Auto | 24-65 | FV | RC | 552495-1 | 40-4259 | 545 | 16.64 | 12.75 | 1.27 | 1.28 | 30.8 | 29.9 | 103 | 92.7 | 108 |  | 104.85 | 2022-01-27
2019-06-19 | 3899 | Dacar | INEN | 1499 | Si | Auto | 24-65 | FV | CAP | 552495-1 | 40-4259 | 547 | 16.87 | 12.72 | 1.27 | 1.28 | 28.8 | 30.1 | 65 | 58.5 | 64.35 |  | 99 | 2022-01-27
2019-06-19 | 3898 | Dacar | INEN | 1499 | Si | Auto | 34-80 | FV | CCA | 772497-2 | 48-3261 | 820 | 18.21 | 12.93 | 1.28 | 1.28 | 31.5 | -17.6 | 670 | 7.2 | 7.52 |  | 104.44 | 2022-01-27
2019-06-19 | 3897 | Dacar | INEN | 1499 | Si | Auto | 34-80 | FV | RC | 772497-2 | 48-3260 | 739 | 17.55 | 12.81 | 1.28 | 1.29 | 27.9 | 30.1 | 123 | 110.7 | 131 |  | 106.5 | 2022-01-27
2019-06-19 | 3896 | Dacar | INEN | 1499 | Si | Auto | 34-80 | FV | CAP | 772497-2 | 48-3259 | 819 | 18.24 | 12.87 | 1.28 | 1.29 | 28.1 | 29.2 | 80 | 72 | 74.8 |  | 93.5 | 2022-01-27
2019-06-19 | 3895 | Dacar | SAE | J240 | No | Golf | GC2-6/210 | FV | RC | 732498-1 | 17-3259 |  | 26.47 | 6.4 | 1.28 |  | 28 | 28 | 517 | 465.3 | 385 |  | 74.47 | 2022-01-27
2019-06-19 | 3894 | Dacar | SAE | J240 | No | Golf | GC2-6/210 | FV | RC | 732498-1 | 17-3259 |  | 26.79 | 6.39 | 1.28 |  | 28 | 28 | 517 | 465.3 | 332 |  | 64.22 | 2022-01-27
2019-06-19 | 3893 | Dacar | SAE | J240 | No | Auto | 27-100 | FV | RC | 852499-2 | 34-4259 | 864 | 23.51 | 12.68 | 1.27 |  | 28 | 28 | 173 | 155.7 | 133 |  | 76.88 | 2022-01-27
2019-06-19 | 3892 | Dacar | SAE | J240 | No | Auto | 27-100 | FV | RC | 852499-2 | 34-4259 | 904 | 23.31 | 12.73 | 1.27 |  | 28 | 28 | 173 | 155.7 | 144 |  | 83.24 | 2022-01-27
2019-06-19 | 3891 | Dacar | SAE | J240 | No | Auto | 34-70 | FV | RC | 562496-1 | 10-1259 | 532 | 15.68 | 12.71 | 1.27 |  | 28 | 28 | 101 | 90.9 | 75 |  | 74.26 | 2022-01-27
2019-06-19 | 3890 | Dacar | SAE | J240 | No | Auto | 34-70 | FV | RC | 562496-1 | 10-1259 | 500 | 15.65 | 12.71 | 1.27 |  | 28 | 28 | 101 | 90.9 | 76 |  | 75.25 | 2022-01-27
2019-06-19 | 3889 | Dacar | SAE | J240 | No | Auto | 34-80 | FV | RC | 762497-1 | 13-4259 | 772 | 17.58 | 12.83 | 1.28 |  | 28 | 28 | 123 | 110.7 | 123 |  | 100 | 2022-01-27
2019-06-19 | 3888 | Dacar | SAE | J240 | No | Auto | 34-80 | FV | RC | 762497-1 | 13-4259 | 747 | 17.48 | 12.83 | 1.28 |  | 28 | 28 | 123 | 110.7 | 124 |  | 100.81 | 2022-01-27
2019-06-19 | 3887 | Dacar | INEN | 1499 | Si | Auto | N100-130 | FV | CCA | 932093-1 | 40-1249 | 878 | 26.5 | 12.71 | 1.28 | 1.29 | 28 | -18 | 925 | 7.2 | 2.94 |  | 40.83 | 2022-01-27
2019-06-15 | 3886 | Dacar | INEN | 1499 | Si | Auto | N100-130 | FV | RC | 932093-1 | 40-1249 | 875 | 26.89 | 12.7 | 1.28 | 1.28 | 28 | 28 | 235 | 211.5 | 212 |  | 90.21 | 2022-01-27
2019-06-15 | 3885 | Dacar | INEN | 1499 | Si | Auto | N100-130 | FV | CAP | 932093-1 | 40-1249 | 881 | 26.82 | 12.7 | 1.28 | 1.28 | 28 | 28 | 130 | 117 | 107.77 |  | 82.9 | 2022-01-27
2019-06-15 | 3884 | Dacar | SAE | J240 | No | Marina | 27-MDP-1000 | FV | CAP | 722198-2 | 213-3219 | 967 | 22.8 | 12.69 | 1.26 |  | 28 | 28 | 100 | 90 | 138 |  | 138 | 2022-01-27
2019-06-14 | 3883 | Dacar | SAE | J240 | No | Marina | 24-MDP-875 | FV | RC | 662397-2 | 2-1249 | 886 | 20.29 | 12.78 | 1.28 |  | 28 | 28 | 140 | 126 | 119 |  | 85 | 2022-01-27
2019-06-14 | 3882 | Kaiser | SAE | J240 | No | Auto | 27-85 | PE | RC | 732497-2 | 27-4249 | 789 | 21.15 | 12.71 | 1.27 |  | 28 | 28 | 137 | 123.3 | 156 |  | 113.87 | 2022-01-27
2019-06-13 | 3881 | Kaiser | SAE | J240 | No | Auto | 27-85 | PE | RC | 732497-2 | 27-4249 | 672 | 21.23 | 12.66 | 1.27 |  | 28 | 28 | 137 | 123.3 | 137 |  | 100 | 2022-01-27
2019-06-13 | 3880 | Dacar | SAE | J240 | No | Auto | 27-75 | FV | RC | 622496-1 | 9-4249 | 609 | 19.23 | 12.68 | 1.27 |  | 28 | 28 | 110 | 99 | 112 |  | 101.82 | 2022-01-27
2019-06-13 | 3879 | Dacar | SAE | J240 | No | Auto | 27-75 | FV | RC | 622496-1 | 9-4249 | 579 | 19.09 | 12.64 | 1.27 |  | 28 | 28 | 110 | 99 | 99 |  | 90 | 2022-01-27
2019-06-13 | 3878 | Dacar | SAE | J240 | No | Auto | 42-40 | FV | RC | 452394-1 | 7-4249 | 431 | 11.83 | 12.68 | 1.27 |  | 28 | 28 | 60 | 54 | 57 |  | 95 | 2022-01-27
2019-06-13 | 3877 | Dacar | SAE | J240 | No | Auto | 42-40 | FV | RC | 452394-1 | 7-4249 | 445 | 11.98 | 12.74 | 1.27 |  | 28 | 28 | 60 | 54 | 53 |  | 88.33 | 2022-01-27
2019-06-10 | 3876 | Dacar | SAE | J240 | No | Auto | N100-130 | FV | RC | 962390-2 | 11-1249 | 905 | 26.63 | 12.73 | 1.27 |  | 28 | 28 | 235 | 211.5 | 198 |  | 84.26 | 2022-01-27
2019-06-10 | 3875 | Dacar | SAE | J240 | No | Auto | N100-130 | FV | RC | 962390-2 | 11-1249 | 890 | 26.67 | 12.73 | 1.27 |  | 28 | 28 | 235 | 211.5 | 197 |  | 83.83 | 2022-01-27
2019-06-10 | 3874 | Dacar | SAE | J240 | No | Auto | 42-55 | FV | RC | 552395-2 | 17-2249 | 557 | 13.41 | 12.74 | 1.27 |  | 28 | 28 | 86 | 77.4 | 74 |  | 86.05 | 2022-01-27
2019-06-10 | 3873 | Dacar | SAE | J240 | No | Auto | 42-55 | FV | RC | 552395-2 | 17-2249 | 532 | 13.35 | 12.71 | 1.27 |  | 28 | 28 | 86 | 77.4 | 71 |  | 82.56 | 2022-01-27
2019-06-10 | 3872 | Dacar | SAE | J240 | No | Auto | 42-60 | FV | RC | 642396-1 | 24-2249 | 631 | 13.96 | 12.77 | 1.27 |  | 28 | 28 | 92 | 82.8 | 90 |  | 97.83 | 2022-01-27
2019-06-10 | 3871 | Dacar | SAE | J240 | No | Auto | 42-60 | FV | RC | 642396-1 | 24-2249 | 613 | 13.96 | 12.79 | 1.27 |  | 28 | 28 | 92 | 82.8 | 90 |  | 97.83 | 2022-01-27
2019-06-10 | 3870 | Export. | SAE | J240 | No | Auto | 42-47 | PE | RC | 442395-2 | 34-2249 | 510 | 12.28 | 12.74 | 1.27 |  | 28 | 28 | 68 | 61.2 | 70 |  | 102.94 | 2022-01-27
2019-06-10 | 3869 | Export. | SAE | J240 | No | Auto | 42-47 | PE | RC | 442395-2 | 34-2249 | 493 | 12.3 | 12.74 | 1.27 |  | 28 | 28 | 68 | 61.2 | 67 |  | 98.53 | 2022-01-27
2019-06-08 | 3868 | Dacar | SAE | J240 | No | Moto | DB7B-BS | AGM | CAP | 3130294 |  | 150 | 2.58 | 13.12 |  |  | 28 | 28 | 7 | 6.3 | 4.21 |  | 60.14 | 2022-01-27
2019-06-08 | 3867 | Dacar | SAE | J240 | No | Moto | DB5L-BS | AGM | CAP | 3110393 |  | 121 | 2.13 | 13.17 |  |  | 28 | 28 | 5 | 4.5 | 6.28 |  | 125.6 | 2022-01-27
2019-06-08 | 3866 | Dacar | SAE | J240 | No | Moto | DB6.5-BS | AGM | CAP | 3220494 |  | 111 | 1.93 | 13.18 |  |  | 28 | 28 | 6.5 | 5.85 | 2.91 |  | 44.77 | 2022-01-27
2019-06-08 | 3865 | Dacar | SAE | J240 | No | Moto | DB4L-BS | AGM | CAP | 3080193 |  | 94 | 1.46 | 13.06 |  |  | 28 | 28 | 4 | 3.6 | 2.98 |  | 74.5 | 2022-01-27
2019-06-03 | 3864 | Export. | SAE | J240 | No | Auto | 94-90 | PE | RC | 872099-2 | 2-7229 | 936 | 21.1 | 12.8 | 1.28 |  | 28 | 28 | 152 | 136.8 | 172 |  | 113.16 | 2022-01-27
2019-06-03 | 3863 | Export. | SAE | J240 | No | Auto | 94-90 | PE | RC | 872099-2 | 2-7229 | 977 | 21.13 | 12.79 | 1.28 |  | 28 | 28 | 152 | 136.8 | 172 |  | 113.16 | 2022-01-27
2019-06-03 | 3862 | Dacar | SAE | J240 | No | Auto | 65-90 | FV | RC | 752298-1 | 18-1239 | 823 | 19.52 | 12.74 | 1.28 |  | 28 | 28 | 152 | 136.8 | 144 |  | 94.74 | 2022-01-27
2019-06-03 | 3861 | Dacar | SAE | J240 | No | Auto | 65-90 | FV | RC | 752298-1 | 18-1239 | 825 | 19.53 | 12.77 | 1.28 |  | 28 | 28 | 152 | 136.8 | 141 |  | 92.76 | 2022-01-27
2019-06-03 | 3860 | Kaiser | SAE | J240 | No | Auto | 34-85 | PE | RC | 742298-1 | 30-7229 | 891 | 18.29 | 12.88 | 1.28 |  | 28 | 28 | 137 | 123.3 | 158 |  | 115.33 | 2022-01-27
2019-06-03 | 3859 | Kaiser | SAE | J240 | No | Auto | 34-85 | PE | RC | 742298-1 | 30-7229 | 869 | 18.31 | 12.88 | 1.28 |  | 28 | 28 | 137 | 123.3 | 152 |  | 110.95 | 2022-01-27
2019-06-01 | 3858 | Export. | SAE | J240 | No | Golf | GC2-6/210 | FV | RC | 732298-2 | 3-6229 |  | 26.51 | 6.37 | 1.28 |  | 28 | 28 | 517 | 465.3 | 396 |  | 76.6 | 2022-01-27
2019-06-01 | 3857 | Export. | SAE | J240 | No | Golf | GC2-6/210 | FV | RC | 732298-2 | 3-6229 |  | 26.62 | 6.37 | 1.28 |  | 28 | 28 | 517 | 465.3 | 392 |  | 75.82 | 2022-01-27
2019-06-01 | 3856 | Export. | SAE | J240 | No | Golf | GC2-6/200 | FV | RC | 722297-1 | 16-5229 |  | 25.39 | 6.35 | 1.27 |  | 28 | 28 | 445 | 400.5 | 403 |  | 90.56 | 2022-01-27
2019-06-01 | 3855 | Export. | SAE | J240 | No | Golf | GC2-6/200 | FV | RC | 722297-1 | 16-5229 |  | 25.49 | 6.35 | 1.27 |  | 28 | 28 | 445 | 400.5 | 402 |  | 90.34 | 2022-01-27
2019-05-31 | 3854 | Dacar | SAE | J240 | No | Moto | DB7B-BS | AGM | CAP | 3130294 |  | 135 | 2.55 | 13.59 |  |  | 28 | 28 | 7 | 6.3 | 6.02 |  | 86 | 2022-01-27
2019-05-31 | 3853 | Dacar | SAE | J240 | No | Moto | DB7B-BS | AGM | CAP | 3130294 |  | 138 | 2.52 | 13.47 |  |  | 28 | 28 | 7 | 6.3 | 6.27 |  | 89.57 | 2022-01-27
2019-05-31 | 3852 | Dacar | SAE | J240 | No | Moto | DB5L-BS | AGM | CAP | 3110393 |  | 121 | 2.17 | 13.43 |  |  | 28 | 28 | 5 | 4.5 | 6.22 |  | 124.4 | 2022-01-27
2019-05-31 | 3851 | Dacar | SAE | J240 | No | Moto | DB5L-BS | AGM | CAP | 3110393 |  | 116 | 2.15 | 13.51 |  |  | 28 | 28 | 5 | 4.5 | 6.52 |  | 130.4 | 2022-01-27
2019-05-31 | 3850 | Dacar | SAE | J240 | No | Moto | DB6.5-BS | AGM | CAP | 3220494 |  | 108 | 1.82 | 13.37 |  |  | 28 | 28 | 6.5 | 5.85 | 4.74 |  | 72.92 | 2022-01-27
2019-05-31 | 3849 | Dacar | SAE | J240 | No | Moto | DB6.5-BS | AGM | CAP | 3220494 |  | 128 | 1.87 | 13.36 |  |  | 28 | 28 | 6.5 | 5.85 | 5.04 |  | 77.54 | 2022-01-27
2019-05-31 | 3848 | Dacar | SAE | J240 | No | Moto | DB4L-BS | AGM | CAP | 3080193 |  | 92 | 1.49 | 13.58 |  |  | 28 | 28 | 4 | 3.6 | 3.88 |  | 97 | 2022-01-27
2019-05-31 | 3847 | Dacar | SAE | J240 | No | Moto | DB4L-BS | AGM | CAP | 3080193 |  | 95 | 1.45 | 13.51 |  |  | 28 | 28 | 4 | 3.6 | 2.89 |  | 72.25 | 2022-01-27
2019-05-30 | 3846 | Export. | SAE | J240 | No | Auto | 24-50 | PE | CAP | 442194-1 | 34-4229 | 475 | 15.15 | 12.78 | 1.28 |  | 28 | 28 | 50 | 45 | 45.84 |  | 91.68 | 2022-01-27
2019-05-30 | 3845 | Export. | SAE | J240 | No | Auto | 24-50 | PE | CAP | 442194-1 | 34-4229 | 457 | 15.04 | 12.78 | 1.28 |  | 28 | 28 | 50 | 45 | 39.2 |  | 78.4 | 2022-01-27
2019-05-30 | 3844 | Export. | SAE | J240 | No | Auto | 24-50 | PE | RC | 442194-1 | 34-4229 | 473 | 15.08 | 12.77 | 1.28 |  | 28 | 28 | 78 | 70.2 | 90 |  | 115.38 | 2022-01-27
2019-05-30 | 3843 | Export. | SAE | J240 | No | Auto | 24-50 | PE | RC | 442194-1 | 34-4229 | 464 | 15.02 | 12.78 | 1.28 |  | 28 | 28 | 78 | 70.2 | 89 |  | 114.1 | 2022-01-27
2019-05-29 | 3842 | Export. | SAE | J240 | No | Auto | 42-40 | PE | CAP | 472194-1 | 214-4229 | 478 | 11.88 | 12.76 | 1.27 |  | 28 | 28 | 40 | 36 | 30.65 |  | 76.63 | 2022-01-27
2019-05-29 | 3841 | Export. | SAE | J240 | No | Auto | 42-40 | PE | CAP | 472194-1 | 214-4229 | 484 | 11.81 | 12.79 | 1.7 |  | 28 | 28 | 40 | 36 | 31.8 |  | 79.5 | 2022-01-27
2019-05-28 | 3840 | Export. | SAE | J240 | No | Auto | 42-40 | PE | CCA | 472194-1 | 23-2229 | 413 | 11.54 | 13.13 | 1.28 |  | 28 | -18 | 350 | 7.2 | 7.54 |  | 104.72 | 2022-01-27
2019-05-28 | 3839 | Export. | SAE | J240 | No | Auto | 42-40 | PE | CCA | 472194-1 | 23-2229 | 430 | 11.7 | 13.1 | 1.28 |  | 28 | -18 | 350 | 7.2 | 7.55 |  | 104.86 | 2022-01-27
2019-05-28 | 3838 | Export. | SAE | J240 | No | Auto | 42-55 | PE | RC | 562196-2 | 212-3229 | 617 | 13.49 | 12.81 | 1.28 |  | 28 | 28 | 86 | 77.4 | 85 |  | 98.84 | 2022-01-27
2019-05-28 | 3837 | Export. | SAE | J240 | No | Auto | 42-55 | PE | RC | 562196-2 | 212-3229 | 625 | 13.56 | 12.8 | 1.28 |  | 28 | 28 | 86 | 77.4 | 96 |  | 111.63 | 2022-01-27
2019-05-28 | 3836 | Export. | SAE | J240 | No | Auto | 42-40 | PE | RC | 472194-1 | 23-2229 | 453 | 11.82 | 12.83 | 1.28 |  | 28 | 28 | 60 | 54 | 64 |  | 106.67 | 2022-01-27
2019-05-28 | 3835 | Export. | SAE | J240 | No | Auto | 42-40 | PE | RC | 472194-1 | 23-2229 | 439 | 11.74 | 12.78 | 1.28 |  | 28 | 28 | 60 | 54 | 66 |  | 110 | 2022-01-27
2019-05-24 | 3834 | Export. | SAE | J240 | No | Auto | 24-55 | PE | RC | 442195-1 | 20-6219 | 559 | 15.47 | 12.77 | 1.28 |  | 28 | 28 | 84 | 75.6 | 98 |  | 116.67 | 2022-01-27
2019-05-24 | 3833 | Export. | SAE | J240 | No | Auto | 24-55 | PE | RC | 442195-1 | 20-6219 | 522 | 15.49 | 12.76 | 1.28 |  | 28 | 28 | 84 | 75.6 | 91 |  | 108.33 | 2022-01-27
2019-05-23 | 3832 | Export. | SAE | J240 | No | Auto | N120-140 | PE | RC | 032191-2 | 18-5219 | 1189 | 34.57 | 12.81 | 1.28 |  | 28 | 28 | 270 | 243 | 311 |  | 115.19 | 2022-01-27
2019-05-23 | 3831 | Export. | SAE | J240 | No | Auto | N120-140 | PE | RC | 032191-2 | 18-5219 | 1212 | 34.6 | 12.79 | 1.28 |  | 28 | 28 | 270 | 243 | 309 |  | 114.44 | 2022-01-27
2019-05-23 | 3830 | Kaiser | SAE | J240 | No | Auto | 24-85 | PE | RC | 632197-2 | 44-5219 | 758 | 18.31 | 12.79 | 1.28 |  | 28 | 28 | 137 | 123.3 | 141 |  | 102.92 | 2022-01-27
2019-05-23 | 3829 | Kaiser | SAE | J240 | No | Auto | 24-85 | PE | RC | 632197-2 | 44-5219 | 757 | 18.63 | 12.77 | 1.28 |  | 28 | 28 | 137 | 123.3 | 140 |  | 102.19 | 2022-01-27
2019-05-23 | 3828 | Export. | SAE | J240 | No | Auto | 27-75 | PE | RC | 622196-1 | 4-5219 | 715 | 19.4 | 12.79 | 1.28 |  | 28 | 28 | 110 | 99 | 142 |  | 129.09 | 2022-01-27
2019-05-23 | 3827 | Export. | SAE | J240 | No | Auto | 27-75 | PE | RC | 622196-1 | 4-5219 | 705 | 19.39 | 12.79 | 1.28 |  | 28 | 28 | 110 | 99 | 141 |  | 128.18 | 2022-01-27
2019-05-22 | 3826 | Export. | SAE | J240 | No | Auto | 27-85 | PE | RC | 772197-2 | 207-4219 | 834 | 80.66 | 12.79 | 1.28 |  | 28 | 28 | 137 | 123.3 | 161 |  | 117.52 | 2022-01-27
2019-05-22 | 3825 | Export. | SAE | J240 | No | Auto | 27-85 | PE | RC | 772197-2 | 207-4219 | 807 | 20.52 | 12.79 | 1.28 |  | 28 | 28 | 137 | 123.3 | 160 |  | 116.79 | 2022-01-27
2019-05-21 | 3824 | Dacar | SAE | J240 | No | Auto | 42-60 | FV | RC | 641996-2 | 211-2219 | 628 | 13.91 | 12.88 | 1.28 |  | 28 | 28 | 92 | 82.8 | 94 |  | 102.17 | 2022-01-27
2019-05-21 | 3823 | Dacar | SAE | J240 | No | Auto | 42-60 | FV | RC | 641996-2 | 211-2219 | 624 | 14.11 | 12.81 | 1.28 |  | 28 | 28 | 92 | 82.8 | 80 |  | 86.96 | 2022-01-27
2019-05-21 | 3822 | Export. | SAE | J240 | No | Auto | 42-40 | PE | RC | 431994-2 | 28-3219 | 438 | 11.8 | 12.81 | 1.28 |  | 28 | 28 | 60 | 54 | 59 |  | 98.33 | 2022-01-27
2019-05-21 | 3821 | Export. | SAE | J240 | No | Auto | 42-40 | PE | RC | 431994-2 | 28-3219 | 477 | 11.88 | 12.79 | 1.28 |  | 28 | 28 | 60 | 54 | 66 |  | 110 | 2022-01-27
2019-05-20 | 3820 | Export. | SAE | J240 | No | Marina | 27-MDP-1000 | FV | RC | 772098-2 | 209-1219 | 866 | 22.82 | 12.82 | 1.28 |  | 28 | 28 | 159 | 143.1 | 167 |  | 105.03 | 2022-01-27
2019-05-20 | 3819 | Export. | SAE | J240 | No | Marina | 27-MDP-1000 | FV | RC | 772098-2 | 209-1219 | 866 | 22.82 | 12.82 | 1.28 |  | 28 | 28 | 159 | 143.1 | 164 |  | 103.14 | 2022-01-27
2019-05-20 | 3818 | Dacar | SAE | J240 | No | Auto | 34-80 | FV | RC | 752097-2 | 34-2219 | 729 | 17.48 | 12.84 | 1.28 |  | 28 | 28 | 123 | 110.7 | 128 |  | 104.07 | 2022-01-27
2019-05-20 | 3817 | Dacar | SAE | J240 | No | Auto | 34-80 | FV | RC | 752097-2 | 34-2219 | 760 | 17.44 | 12.81 | 1.28 |  | 28 | 28 | 123 | 110.7 | 124 |  | 100.81 | 2022-01-27
2019-05-19 | 3816 | Export. | SAE | J240 | No | Marina | 24-MDP-875 | FV | RC | 662097-1 | 32-1219 | 728 | 20.14 | 12.82 | 1.28 |  | 28 | 28 | 140 | 126 | 130 |  | 92.86 | 2022-01-27
2019-05-19 | 3815 | Export. | SAE | J240 | No | Marina | 24-MDP-875 | FV | RC | 662097-1 | 32-1219 | 717 | 20.13 | 12.84 | 1.28 |  | 28 | 28 | 140 | 126 | 129 |  | 92.14 | 2022-01-27
2019-05-18 | 3814 | Dacar | SAE | J240 | No | Auto | 31T-115 | PE | CAP | 042091-2 | 13-6209 | 1040 | 27.07 | 12.78 | 1.28 |  | 28 | 28 | 115 | 103.5 | 108.23 |  | 94.11 | 2022-01-27
2019-05-18 | 3813 | Dacar | SAE | J240 | No | Auto | 31T-115 | PE | CAP | 042091-2 | 13-6209 | 1019 | 27.11 | 12.79 | 1.28 |  | 28 | 28 | 115 | 103.5 | 108.16 |  | 94.05 | 2022-01-27
2019-05-18 | 3812 | Dacar | SAE | J240 | No | Auto | 31T-115 | PE | RC | 042091-2 | 13-6209 | 1019 | 27.1 | 12.79 | 1.28 |  | 28 | 28 | 200 | 180 | 218 |  | 109 | 2022-01-27
2019-05-18 | 3811 | Dacar | SAE | J240 | No | Auto | 31T-115 | PE | RC | 042091-2 | 13-6209 | 1019 | 27.11 | 12.79 | 1.28 |  | 28 | 28 | 200 | 180 | 218 |  | 109 | 2022-01-27
2019-05-18 | 3810 | Export. | SAE | J240 | No | Auto | 34-85 | PE | CCA | 752098-2 | 32-7209 | 869 | 17.99 | 12.87 | 1.29 |  | 28 | 28 | 720 | 7.2 | 7.2 | 720 | 100 | 2022-01-27
2019-05-18 | 3809 | Export. | SAE | J240 | No | Auto | 34-85 | PE | CAP | 752098-1 | 32-7209 | 854 | 17.85 | 12.87 | 1.29 |  | 28 | 28 | 85 | 76.5 | 79 |  | 92.94 | 2022-01-27
2019-05-17 | 3808 | Export. | SAE | J240 | No | Auto | N100-130 | PE | RC | 932090-1 | 9-5209 | 930 | 26.9 | 12.82 | 1.28 |  | 28 | 28 | 235 | 211.5 | 228 |  | 97.02 | 2022-01-27
2019-05-17 | 3807 | Export. | SAE | J240 | No | Auto | N100-130 | PE | RC | 932090-1 | 9-5209 | 931 | 27.79 | 12.84 | 1.28 |  | 28 | 28 | 235 | 211.5 | 229 |  | 97.45 | 2022-01-27
2019-05-17 | 3806 | Export. | SAE | J240 | No | Auto | N100-107 | PE | RC | 832099-2 | 26-5209 | 818 | 25.63 | 12.76 | 1.28 |  | 28 | 28 | 200 | 180 | 173 |  | 86.5 | 2022-01-27
2019-05-17 | 3805 | Export. | SAE | J240 | No | Auto | N100-107 | PE | RC | 832099-2 | 26-5209 | 809 | 25.84 | 12.82 | 1.28 |  | 28 | 28 | 200 | 180 | 204 |  | 102 | 2022-01-27
2019-05-17 | 3804 | Dacar | SAE | J240 | No | Auto | 42-40 | FV | RC | 441994-2 | 45-6209 | 429 | 12.12 | 12.79 | 1.27 |  | 28 | 28 | 60 | 54 | 58 |  | 96.67 | 2022-01-27
2019-05-17 | 3803 | Dacar | SAE | J240 | No | Auto | 42-40 | FV | RC | 441994-2 | 45-6209 | 426 | 11.94 | 12.79 | 1.27 |  | 28 | 28 | 60 | 54 | 68 |  | 113.33 | 2022-01-27
2019-05-17 | 3800 | Dacar | SAE | J240 | No | Auto | NS40-50 | FV | RC | 551595-2 | 41-5209 | 479 | 10.99 | 12.84 | 1.28 |  | 28 | 28 | 73 | 65.7 | 67 |  | 91.78 | 2022-01-27
2019-05-17 | 3799 | Dacar | SAE | J240 | No | Auto | NS40-50 | FV | RC | 551595-2 | 41-5209 | 470 | 11.1 | 12.87 | 1.28 |  | 28 | 28 | 73 | 65.7 | 68 |  | 93.15 | 2022-01-27
2019-05-17 | 3798 | Dacar | SAE | J240 | No | Auto | 42-40 | FV | RC | 441994-2 | 43-6209 | 450 | 12.04 | 12.68 | 1.27 |  | 28 | 28 | 60 | 54 | 53 |  | 88.33 | 2022-01-27
2019-05-17 | 3797 | Dacar | SAE | J240 | No | Auto | 42-40 | FV | RC | 441994-2 | 43-6209 | 426 | 11.96 | 12.68 | 1.27 |  | 28 | 28 | 60 | 54 | 50 |  | 83.33 | 2022-01-27
2019-05-14 | 3796 | Export. | SAE | J240 | No | Golf | GC2-6/210 | FV | RC | 771998-1 | 209-3209 |  | 26.67 | 6.38 | 1.28 |  | 28 | 28 | 517 | 465.3 | 423 |  | 81.82 | 2022-01-27
2019-05-14 | 3795 | Export. | SAE | J240 | No | Golf | GC2-6/210 | FV | RC | 771998-1 | 209-3209 |  | 26.53 | 6.35 | 1.28 |  | 28 | 28 | 517 | 465.3 | 352 |  | 68.09 | 2022-01-27
2019-05-14 | 3794 | Export. | SAE | J240 | No | Auto | 42-40 | PE | RC | 431994-2 | 38-3209 | 473 | 11.84 | 12.79 | 1.28 |  | 28 | 28 | 60 | 54 | 59 |  | 98.33 | 2022-01-27
2019-05-14 | 3793 | Export. | SAE | J240 | No | Auto | 42-40 | PE | RC | 431994-2 | 38-3209 | 464 | 11.71 | 12.79 | 1.28 |  | 28 | 28 | 60 | 54 | 60 |  | 100 | 2022-01-27
2019-05-13 | 3792 | Export. | SAE | J240 | No | Auto | 88-100 | PE | RC | 961999-2 | 8-2209 | 880 | 22.27 | 12.82 | 1.28 |  | 28 | 28 | 170 | 153 | 192 |  | 112.94 | 2022-01-27
2019-05-13 | 3791 | Export. | SAE | J240 | No | Auto | 88-100 | PE | RC | 961999-2 | 8-2209 | 896 | 22.28 | 12.82 | 1.28 |  | 28 | 28 | 170 | 153 | 182 |  | 107.06 | 2022-01-27
2019-05-11 | 3790 | Export. | SAE | J240 | No | Auto | 94-90 | PE | RC | 841899-1 | 34-7199 | 897 | 21.15 | 12.8 | 1.28 |  | 28 | 28 | 152 | 136.8 | 150 |  | 98.68 | 2022-01-27
2019-05-11 | 3789 | Export. | SAE | J240 | No | Auto | 94-90 | PE | RC | 841899-1 | 34-7199 | 947 | 21.22 | 12.82 | 1.28 |  | 28 | 28 | 152 | 136.8 | 172 |  | 113.16 | 2022-01-27
2019-05-09 | 3788 | Export. | SAE | J240 | No | Auto | 31T-85 | PE | CAP | 661797-1 | 207-4199 | 691 | 21.86 | 12.74 | 1.27 |  | 28 | 28 | 85 | 76.5 | 84.73 |  | 99.68 | 2022-01-27
2019-05-09 | 3787 | Export. | SAE | J240 | No | Auto | 31T-85 | PE | RC | 661797-1 | 207-4199 | 641 | 21.6 | 12.79 | 1.27 |  | 28 | 28 | 139 | 125.1 | 142 |  | 102.16 | 2022-01-27
2019-05-09 | 3786 | Dacar | SAE | J240 | No | Estacionaria | 31-DC-100 | FV | RC | 821899-2 | 214-5199 | 1029 | 28.79 | 12.88 | 1.28 |  | 28 | 28 | 200 | 180 | 202 |  | 101 | 2022-01-27
2019-05-09 | 3785 | Dacar | SAE | J240 | No | Estacionaria | 31-DC-100 | FV | RC | 821899-2 | 214-5199 | 1029 | 28.78 | 12.88 | 1.28 |  | 28 | 28 | 200 | 180 | 202 |  | 101 | 2022-01-27
2019-05-09 | 3784 | Export. | SAE | J240 | No | Auto | 31T-85 | PE | RC | 661797-1 | 207-4199 | 674 | 22.92 | 12.74 | 1.27 |  | 28 | 28 | 139 | 125.1 | 140 |  | 100.72 | 2022-01-27
2019-05-09 | 3783 | Export. | SAE | J240 | No | Auto | 31T-85 | PE | RC | 661797-1 | 207-4199 | 692 | 22.08 | 12.73 | 1.27 |  | 28 | 28 | 139 | 125.1 | 137 |  | 98.56 | 2022-01-27
2019-05-09 | 3782 | Dacar | SAE | J240 | No | Auto | 42-40 | FV | RC | 421994-1 | 4-3199 | 418 | 11.97 | 12.79 | 1.28 |  | 28 | 28 | 60 | 54 | 59 |  | 98.33 | 2022-01-27
2019-05-09 | 3781 | Dacar | SAE | J240 | No | Auto | 42-40 | FV | RC | 421994-1 | 4-3199 | 426 | 11.97 | 12.79 | 1.28 |  | 28 | 28 | 60 | 54 | 58 |  | 96.67 | 2022-01-27
2019-05-07 | 3780 | Dacar | SAE | J240 | No | Auto | 42-60 | FV | CAP | 671996-2 | 7-2199 | 641 | 14.42 | 12.81 | 1.28 |  | 28 | 28 | 60 | 54 | 64.51 |  | 107.52 | 2022-01-27
2019-05-07 | 3779 | Dacar | SAE | J240 | No | Auto | 42-60 | FV | RC | 671996-2 | 7-2199 | 659 | 14.52 | 12.81 | 1.28 |  | 28 | 28 | 92 | 82.8 | 108 |  | 117.39 | 2022-01-27
2019-05-06 | 3778 | Export. | SAE | J240 | No | Marina | 27-MDP-1000 | FV | RC | 741898-2 | 2-2199 | 796 | 23.13 | 12.62 | 1.26 |  | 28 | 28 | 159 | 143.1 | 134 |  | 84.28 | 2022-01-27
2019-05-06 | 3777 | Export. | SAE | J240 | No | Marina | 27-MDP-1000 | FV | RC | 741898-2 | 2-2199 | 813 | 22.79 | 12.7 | 1.27 |  | 28 | 28 | 159 | 143.1 | 138 |  | 86.79 | 2022-01-27
2019-05-06 | 3776 | Export. | SAE | J240 | No | Marina | 24-MDP-875 | FV | RC | 651897-1 | 8-2199 | 654 | 19.73 | 12.73 | 1.27 |  | 28 | 28 | 140 | 126 | 124 |  | 88.57 | 2022-01-27
2019-05-06 | 3775 | Export. | SAE | J240 | No | Marina | 24-MDP-875 | FV | RC | 651897-1 | 8-2199 | 652 | 19.76 | 12.73 | 1.27 |  | 28 | 28 | 140 | 126 | 123 |  | 87.86 | 2022-01-27
2019-05-06 | 3774 | Dacar | SAE | J240 | No | Auto | 27-100 | FV | RC | 831899-1 | 23-6189 | 871 | 22.13 | 12.74 | 1.27 |  | 28 | 28 | 173 | 155.7 | 174 |  | 100.58 | 2022-01-27
2019-05-06 | 3773 | Dacar | SAE | J240 | No | Auto | 27-100 | FV | RC | 831899-1 | 23-6189 | 890 | 22.14 | 12.74 | 1.27 |  | 28 | 28 | 173 | 155.7 | 173 |  | 100 | 2022-01-27
2019-05-06 | 3772 | Dacar | SAE | J240 | No | Auto | 27-100 | FV | RC | 831899-1 | 23-6189 | 890 | 22.5 | 12.74 | 1.27 |  | 28 | 28 | 173 | 155.7 | 173 |  | 100 | 2022-01-27
2019-05-06 | 3771 | Dacar | SAE | J240 | No | Auto | 27-100 | FV | RC | 831899-1 | 23-6189 | 906 | 22.6 | 12.74 | 1.27 |  | 28 | 28 | 173 | 155.7 | 174 |  | 100.58 | 2022-01-27
2019-05-06 | 3770 | Dacar | SAE | J240 | No | Auto | 42-60 | FV | RC | 671896-2 | 7-2199 | 651 | 14.47 | 12.82 | 1.28 |  | 28 | 28 | 92 | 82.8 | 101 |  | 109.78 | 2022-01-27
2019-05-06 | 3769 | Dacar | SAE | J240 | No | Auto | 42-60 | FV | RC | 671896-2 | 7-2199 | 634 | 14.15 | 12.84 | 1.28 |  | 28 | 28 | 92 | 82.8 | 100 |  | 108.7 | 2022-01-27
2019-05-06 | 3768 | Dacar | SAE | J240 | No | Auto | 25-70 | FV | RC | 561896-2 | 212-7189 | 630 | 16.15 | 12.76 | 1.27 |  | 28 | 28 | 110 | 99 | 108 |  | 98.18 | 2022-01-27
2019-05-06 | 3767 | Dacar | SAE | J240 | No | Auto | 25-70 | FV | RC | 561896-2 | 212-7189 | 615 | 16.17 | 12.76 | 1.27 |  | 28 | 28 | 110 | 99 | 107 |  | 97.27 | 2022-01-27
2019-05-06 | 3766 | Dacar | SAE | J240 | No | Auto | 25-70 | FV | RC | 561896-2 | 212-7189 | 623 | 16.16 | 12.76 | 1.27 |  | 28 | 28 | 110 | 99 | 108 |  | 98.18 | 2022-01-27
2019-05-06 | 3765 | Dacar | SAE | J240 | No | Auto | 25-70 | FV | RC | 561896-2 | 212-7189 | 607 | 16.09 | 12.76 | 1.27 |  | 28 | 28 | 110 | 99 | 103 |  | 93.64 | 2022-01-27
2019-05-06 | 3764 | Dacar | SAE | J240 | No | Auto | N40-55 | FV | RC | 561896-2 | 37-1199 | 535 | 12.6 | 12.79 | 1.27 |  | 28 | 28 |  |  | 79 |  |  | 2022-01-27
2019-05-06 | 3763 | Dacar | SAE | J240 | No | Auto | N40-55 | FV | RC | 561896-2 | 37-1199 | 545 | 12.6 | 12.74 | 1.27 |  | 28 | 28 |  |  | 78 |  |  | 2022-01-27
2019-05-06 | 3762 | Dacar | SAE | J240 | No | Auto | N40-55 | FV | RC | 561896-2 | 37-1199 | 567 | 12.94 | 12.79 | 1.27 |  | 28 | 28 |  |  | 80 |  |  | 2022-01-27
2019-05-06 | 3761 | Dacar | SAE | J240 | No | Auto | N40-55 | FV | RC | 561896-2 | 37-1199 | 545 | 12.64 | 12.74 | 1.27 |  | 28 | 28 |  |  | 75 |  |  | 2022-01-27
2019-05-04 | 3760 | Export. | SAE | J240 | No | Auto | 31A-105 | PE | RC | 871799-1 | 17-7189 | 894 | 24.56 | 12.79 | 1.28 |  | 28 | 28 | 194 | 174.6 | 186 |  | 95.88 | 2022-01-27
2019-05-04 | 3759 | Export. | SAE | J240 | No | Auto | 31A-105 | PE | RC | 871799-1 | 17-7189 | 927 | 24.85 | 12.79 | 1.28 |  | 28 | 28 | 194 | 174.6 | 191 |  | 98.45 | 2022-01-27
2019-05-03 | 3758 | Export. | SAE | J240 | No | Marina | 27-MDP-1000 | FV | CAP | 741898-2 | 22-6189 | 753 | 22.73 | 12.85 | 1.28 |  | 28 | 28 | 100 | 90 | 81.14 |  | 81.14 | 2022-01-27
2019-05-03 | 3757 | Export. | SAE | J240 | No | Marina | 27-MDP-1000 | FV | RC | 741898-2 | 22-6189 | 728 | 22.59 | 12.85 | 1.28 |  | 28 | 28 | 159 | 143.1 | 149 |  | 93.71 | 2022-01-27
2019-05-03 | 3756 | Dacar | SAE | J240 | No | Auto | 27-100 | FV | CAP | 831899-1 | 21-6189 | 815 | 22.57 | 12.8 | 1.28 |  | 28 | 28 | 100 | 90 | 88.15 |  | 88.15 | 2022-01-27
2019-05-03 | 3755 | Dacar | SAE | J240 | No | Auto | 27-100 | FV | RC | 831899-1 | 21-6189 | 821 | 22.4 | 12.79 | 1.28 |  | 28 | 28 | 173 | 155.7 | 167 |  | 96.53 | 2022-01-27
2019-05-03 | 3754 | Export. | SAE | J240 | No | Auto | 27-75 | PE | CAP | 631896-2 | 11-6189 | 657 | 19.73 | 12.77 | 1.28 |  | 28 | 28 | 75 | 67.5 | 76.82 |  | 102.43 | 2022-01-27
2019-05-03 | 3753 | Export. | SAE | J240 | No | Auto | 27-75 | PE | RC | 631896-2 | 11-6189 | 676 | 19.47 | 12.79 | 1.28 |  | 28 | 28 | 110 | 99 | 145 |  | 131.82 | 2022-01-27
2019-05-03 | 3752 | Export. | SAE | J240 | No | Auto | 27-75 | PE | RC | 631896-2 | 11-6189 | 686 | 19.56 | 12.81 | 1.28 |  | 28 | 28 | 110 | 99 | 145 |  | 131.82 | 2022-01-27
2019-05-03 | 3751 | Export. | SAE | J240 | No | Auto | 27-75 | PE | RC | 631896-2 | 11-6189 | 686 | 19.55 | 12.81 | 1.28 |  | 28 | 28 | 110 | 99 | 140 |  | 127.27 | 2022-01-27
2019-05-03 | 3750 | Dacar | SAE | J240 | No | Auto | 65-100 | FV | CAP | 861699-1 | 31-5189 | 912 | 21.12 | 12.82 | 1.28 |  | 28 | 28 | 100 | 90 | 96.1 |  | 96.1 | 2022-01-27
2019-05-03 | 3749 | Dacar | SAE | J240 | No | Auto | 65-100 | FV | RC | 861699-1 | 31-5189 | 928 | 21.34 | 12.81 | 1.28 |  | 28 | 28 | 171 | 153.9 | 180 |  | 105.26 | 2022-01-27
2019-05-02 | 3748 | Export. | SAE | J240 | No | Auto | 27-85 | PE | RC | 731897-1 | 209-5189 | 767 | 20.42 | 12.84 | 1.28 |  | 28 | 28 | 137 | 123.3 | 168 |  | 122.63 | 2022-01-27
2019-05-02 | 3747 | Export. | SAE | J240 | No | Auto | 27-85 | PE | CAP | 731897-1 | 209-5189 | 775 | 20.4 | 12.85 | 1.28 |  | 28 | 28 | 85 | 76.5 | 89.06 |  | 104.78 | 2022-01-27
2019-05-02 | 3746 | Kaiser | SAE | J240 | No | Auto | 27-85 | PE | RC | 731897-1 | 209-5189 | 820 | 20.4 | 12.79 | 1.28 |  | 28 | 28 | 137 | 123.3 | 161 |  | 117.52 | 2022-01-27
2019-05-02 | 3745 | Kaiser | SAE | J240 | No | Auto | 27-85 | PE | RC | 731897-1 | 209-5189 | 782 | 20.33 | 12.79 | 1.28 |  | 28 | 28 | 137 | 123.3 | 160 |  | 116.79 | 2022-01-27
2019-05-01 | 3744 | Export. | SAE | J240 | No | Auto | 31T-105 | PE | RC | 871799-2 | 15-4189 | 836 | 24.33 | 12.81 | 1.28 |  | 28 | 28 | 194 | 174.6 | 210 |  | 108.25 | 2022-01-27
2019-05-01 | 3743 | Export. | SAE | J240 | No | Auto | 31T-105 | PE | CAP | 871799-2 | 15-4189 | 864 | 24.98 | 12.82 | 1.28 |  | 28 | 28 | 105 | 94.5 | 92.07 |  | 87.69 | 2022-01-27
2019-05-01 | 3742 | Export. | SAE | J240 | No | Auto | 31T-105 | PE | RC | 871799-2 | 15-4189 | 881 | 24.4 | 12.82 | 1.28 |  | 28 | 28 | 194 | 174.6 | 176 |  | 90.72 | 2022-01-27
2019-05-01 | 3741 | Export. | SAE | J240 | No | Auto | 31T-105 | PE | RC | 871799-2 | 15-4189 | 798 | 24.69 | 12.84 | 1.28 |  | 28 | 28 | 194 | 174.6 | 205 |  | 105.67 | 2022-01-27
2019-05-01 | 3740 | Export. | SAE | J240 | No | Auto | 24-85 | PE | RC | 621797-2 | 28-3189 | 758 | 18.69 | 12.79 | 1.28 |  | 28 | 28 | 137 | 123.3 | 139 |  | 101.46 | 2022-01-27
2019-05-01 | 3739 | Export. | SAE | J240 | No | Auto | 24-85 | PE | RC | 621797-2 | 28-3189 | 783 | 18.77 | 12.8 | 1.28 |  | 28 | 28 | 137 | 123.3 | 149 |  | 108.76 | 2022-01-27
2019-05-01 | 3738 | Export. | SAE | J240 | No | Auto | 24-85 | PE | CAP | 621797-2 | 28-3189 | 727 | 18.62 | 12.85 | 1.28 |  | 28 | 28 | 85 | 76.5 | 80.99 |  | 95.28 | 2022-01-27
2019-05-01 | 3737 | Export. | SAE | J240 | No | Auto | 24-85 | PE | RC | 621797-2 | 28-3189 | 716 | 18.61 | 12.84 | 1.28 |  | 28 | 28 | 137 | 123.3 | 146 |  | 106.57 | 2022-01-27
2019-05-26 | 3736 | Export. | SAE | J240 | No | Auto | 36-47 | PE | RC | 451795-2 | 20-6179 | 501 | 11.33 | 12.76 | 1.27 |  | 28 | 28 | 68 | 61.2 | 61.5 |  | 90.44 | 2022-01-27
2019-05-26 | 3735 | Export. | SAE | J240 | No | Auto | 36-47 | PE | RC | 451795-2 | 20-6179 | 511 | 11.37 | 12.76 | 1.27 |  | 28 | 28 | 68 | 61.2 | 63.5 |  | 93.38 | 2022-01-27
2019-05-26 | 3734 | Export. | SAE | J240 | No | Auto | N100-107 | PE | CAP | 831799-1 | 29-6179 | 864 | 26.04 | 12.73 | 1.27 |  | 28 | 28 | 107 | 96.3 | 109.49 |  | 102.33 | 2022-01-27
2019-05-26 | 3733 | Export. | SAE | J240 | No | Auto | N100-107 | PE | RC | 831799-1 | 29-6179 | 844 | 25.87 | 12.73 | 1.27 |  | 28 | 28 | 200 | 180 | 196 |  | 98 | 2022-01-27
2019-05-26 | 3732 | Dacar | SAE | J240 | No | Auto | 24-80 | FV | CAP | 621796-2 | 14-6179 | 520 | 17.97 | 12.87 | 1.28 |  | 28 | 28 | 80 | 72 | 75.84 |  | 94.8 | 2022-01-27
2019-05-26 | 3731 | Dacar | SAE | J240 | No | Auto | 24-80 | FV | RC | 621796-2 | 14-6179 | 532 | 18.15 | 12.87 | 1.28 |  | 28 | 28 | 130 | 117 | 119 |  | 91.54 | 2022-01-27
2019-05-26 | 3730 | Export. | SAE | J240 | No | Auto | 24-55 | PE | CAP | 471695-1 | 1-5179 | 490 | 15.47 | 12.76 | 1.28 |  | 28 | 28 | 55 | 49.5 | 56.71 |  | 103.11 | 2022-01-27
2019-05-26 | 3729 | Export. | SAE | J240 | No | Auto | 24-55 | PE | RC | 471695-1 | 1-5179 | 523 | 15.53 | 12.77 | 1.28 |  | 28 | 28 | 84 | 75.6 | 90 |  | 107.14 | 2022-01-27
2019-04-25 | 3728 | Export. | SAE | J240 | No | Auto | 24-55 | PE | RC | 471695-1 | 1-5179 | 522 | 15.59 | 12.76 | 1.27 |  | 28 | 28 | 84 | 75.6 | 87 |  | 103.57 | 2022-01-27
2019-04-25 | 3727 | Export. | SAE | J240 | No | Auto | 24-55 | PE | RC | 471695-1 | 1-5179 | 523 | 15.61 | 12.76 | 1.27 |  | 28 | 28 | 84 | 75.6 | 87 |  | 103.57 | 2022-01-27
2019-04-24 | 3726 | Export. | SAE | J240 | No | Auto | 42-40 | PE | CAP | 441694-2 | 26-4179 | 468 | 11.87 | 12.82 | 1.28 |  | 28 | 28 | 40 | 36 | 46.51 |  | 116.28 | 2022-01-27
2019-04-24 | 3725 | Export. | SAE | J240 | No | Auto | 42-40 | PE | RC | 441694-2 | 26-4179 | 452 | 11.79 | 12.85 | 1.28 |  | 28 | 28 | 60 | 54 | 70 |  | 116.67 | 2022-01-27
2019-04-24 | 3724 | Export. | SAE | J240 | No | Auto | 65-90 | PE | CAP | 761698-2 | 20-4179 | 818 | 19.14 | 12.74 | 1.27 |  | 28 | 28 | 90 | 81 | 81.15 |  | 90.17 | 2022-01-27
2019-04-24 | 3723 | Export. | SAE | J240 | No | Auto | 65-90 | PE | RC | 761698-2 | 20-4179 | 804 | 18.97 | 12.74 | 1.27 |  | 28 | 28 | 152 | 136.8 | 144 |  | 94.74 | 2022-01-27
2019-04-24 | 3722 | Export. | SAE | J240 | No | Auto | 66-75 | PE | CAP | 721598-2 | 214-3179 | 767 | 16.79 | 12.82 | 1.28 |  | 28 | 28 | 75 | 67.5 | 74.61 |  | 99.48 | 2022-01-27
2019-04-24 | 3721 | Export. | SAE | J240 | No | Auto | 66-75 | PE | RC | 721598-2 | 214-3179 | 755 | 16.77 | 12.82 | 1.28 |  | 28 | 28 | 111 | 99.9 | 134 |  | 120.72 | 2022-01-27
2019-04-22 | 3720 | Export. | SAE | J240 | No | Auto | 25-70 | PE | CAP | 541696-1 | 212-1179 | 652 | 16.26 | 12.7 | 1.27 |  | 28 | 28 | 70 | 63 | 64.19 |  | 91.7 | 2022-01-27
2019-04-22 | 3719 | Export. | SAE | J240 | No | Auto | 25-70 | PE | CAP | 541696-1 | 212-1179 | 662 | 16.35 | 12.7 | 1.27 |  | 28 | 28 | 70 | 63 | 63.49 |  | 90.7 | 2022-01-27
2019-04-22 | 3718 | Export. | SAE | J240 | No | Auto | N40-55 | PE | CAP | 551696-2 | 7-1179 | 596 | 12.56 | 12.7 | 1.27 |  | 28 | 28 |  |  | 50.56 |  |  | 2022-01-27
2019-04-22 | 3717 | Export. | SAE | J240 | No | Auto | N40-55 | PE | CAP | 551696-2 | 7-1179 | 604 | 12.61 | 12.71 | 1.27 |  | 28 | 28 |  |  | 50.16 |  |  | 2022-01-27
2019-04-22 | 3716 | Kaiser | SAE | J240 | No | Auto | 34-85 | PE | RC | 761698-1 | 11-2179 | 897 | 18.01 | 12.82 | 1.28 |  | 28 | 28 | 137 | 123.3 | 145 |  | 105.84 | 2022-01-27
2019-04-22 | 3715 | Kaiser | SAE | J240 | No | Auto | 34-85 | PE | CCA | 761698-1 | 11-2179 | 867 | 18.04 | 12.84 | 1.28 |  | 28 | 28 | 720 | 7.2 | 7.1 | 710 | 98.61 | 2022-01-27
2019-04-22 | 3714 | Dacar | SAE | J240 | No | Auto | 34-80 | FV | RC | 771697-2 | 28-2179 | 729 | 17.12 | 12.84 | 1.28 |  | 28 | 28 | 123 | 110.7 | 125 |  | 101.63 | 2022-01-27
2019-04-22 | 3713 | Dacar | SAE | J240 | No | Auto | 34-80 | FV | RC | 771697-2 | 28-2179 | 729 | 17.22 | 12.84 | 1.28 |  | 28 | 28 | 123 | 110.7 | 124 |  | 100.81 | 2022-01-27
2019-04-22 | 3712 | Export. | SAE | J240 | No | Auto | 25-70 | PE | RC | 541696-1 | 212-1179 | 652 | 16.14 | 12.7 | 1.27 |  | 28 | 28 | 110 | 99 | 108 |  | 98.18 | 2022-01-27
2019-04-22 | 3711 | Export. | SAE | J240 | No | Auto | 25-70 | PE | RC | 541696-1 | 212-1179 | 654 | 16.36 | 12.71 | 1.27 |  | 28 | 28 | 110 | 99 | 108 |  | 98.18 | 2022-01-27
2019-04-22 | 3710 | Export. | SAE | J240 | No | Auto | N40-55 | PE | RC | 551696-2 | 7-1179 | 604 | 12.6 | 12.71 | 1.27 |  | 28 | 28 |  |  | 85.5 |  |  | 2022-01-27
2019-04-22 | 3709 | Export. | SAE | J240 | No | Auto | N40-55 | PE | RC | 551696-2 | 7-1179 | 611 | 12.73 | 12.7 | 1.27 |  | 28 | 28 |  |  | 79.5 |  |  | 2022-01-27
2019-04-19 | 3708 | Export. | SAE | J240 | No | Auto | 42-40 | PE | CAP | 431694-1 | 211-6169 | 496 | 11.55 | 12.82 | 1.28 |  | 28 | 28 | 40 | 36 | 43.39 |  | 108.48 | 2022-01-27
2019-04-19 | 3707 | Export. | SAE | J240 | No | Auto | 42-40 | PE | CAP | 431694-1 | 211-6169 | 483 | 11.94 | 12.82 | 1.28 |  | 28 | 28 | 40 | 36 | 48.75 |  | 121.88 | 2022-01-27
2019-04-19 | 3706 | Export. | SAE | J240 | No | Auto | 42-40 | PE | RC | 431694-1 | 211-6169 | 496 | 12.04 | 12.76 | 1.28 |  | 28 | 28 | 60 | 54 | 65.5 |  | 109.17 | 2022-01-27
2019-04-19 | 3705 | Export. | SAE | J240 | No | Auto | 42-40 | PE | RC | 431694-1 | 211-6169 | 487 | 11.8 | 12.81 | 1.28 |  | 28 | 28 | 60 | 54 | 65.5 |  | 109.17 | 2022-01-27
2019-04-19 | 3704 | Export. | SAE | J240 | No | Auto | 48-77 | PE | CICLOS | 721598-1 | 208-4169 | 819 | 18.39 | 12.77 | 1.28 |  | 28 | 28 | N/D | 2996 |  |  | 0 | 2022-01-27
2019-04-17 | 3703 | Export. | SAE | J240 | No | Auto | 48-77 | PE | CAP | 721598-1 | 208-4169 | 851 | 18.59 | 12.82 | 1.28 |  | 28 | 28 | 77 | 69.3 | 79.56 |  | 103.32 | 2022-01-27
2019-04-17 | 3702 | Export. | SAE | J240 | No | Auto | 48-77 | PE | CAP | 721598-1 | 208-4169 | 866 | 18.91 | 12.84 | 1.28 |  | 28 | 28 | 77 | 69.3 | 77.89 |  | 101.16 | 2022-01-27
2019-04-17 | 3701 | Kaiser | SAE | J240 | No | Auto | 42-60 | PE | RC | 621696-2 | 25-4169 | 678 | 14.48 | 12.82 | 1.28 |  | 28 | 28 | 92 | 82.8 | 106.67 |  | 115.94 | 2022-01-27
2019-04-17 | 3700 | Kaiser | SAE | J240 | No | Auto | 42-60 | PE | RC | 621696-2 | 25-4169 | 676 | 14.45 | 12.79 | 1.28 |  | 28 | 28 | 92 | 82.8 | 105 |  | 114.13 | 2022-01-27
2019-04-16 | 3699 | Kaiser | SAE | J240 | No | Auto | 42-55 | PE | RC | 571596-1 | 38-3169 | 585 | 13.42 | 12.74 | 1.27 |  | 28 | 28 | 86 | 77.4 | 91 |  | 105.81 | 2022-01-27
2019-04-16 | 3698 | Kaiser | SAE | J240 | No | Auto | 42-55 | PE | RC | 571596-1 | 38-3169 | 585 | 13.52 | 12.74 | 1.27 |  | 28 | 28 | 86 | 77.4 | 91.67 |  | 106.59 | 2022-01-27
2019-04-15 | 3697 | Dacar | SAE | J240 | No | Auto | 34-85 | FV | RC | 741598-1 | 2-2169 | 771 | 17.84 | 12.88 | 1.29 |  | 28 | 28 | 137 | 123.3 | 140.67 |  | 102.68 | 2022-01-27
2019-04-15 | 3696 | Dacar | SAE | J240 | No | Auto | 34-85 | FV | RC | 741598-1 | 2-2169 | 769 | 17.8 | 12.77 | 1.27 |  | 28 | 28 | 137 | 123.3 | 92 |  | 67.15 | 2022-01-27
2019-04-15 | 3695 | Dacar | SAE | J240 | No | Auto | 42-60 | FV | RC | 651596-2 | 212-1169 | 629 | 14.15 | 12.74 | 1.27 |  | 28 | 28 | 92 | 82.8 | 97 |  | 105.43 | 2022-01-27
2019-04-15 | 3694 | Dacar | SAE | J240 | No | Auto | 42-60 | FV | RC | 651596-2 | 212-1169 | 629 | 14.22 | 12.74 | 1.27 |  | 28 | 28 | 92 | 82.8 | 97.67 |  | 106.16 | 2022-01-27
2019-04-15 | 3693 | Dacar | SAE | J240 | No | Auto | 42-40 | FV | RC | 451594-2 | 38-1169 | 438 | 11.91 | 12.71 | 1.27 |  | 28 | 28 | 60 | 54 | 61 |  | 101.67 | 2022-01-27
2019-04-15 | 3692 | Dacar | SAE | J240 | No | Auto | 42-40 | FV | RC | 451594-2 | 38-1169 | 443 | 11.94 | 12.71 | 1.27 |  | 28 | 28 | 60 | 54 | 59.33 |  | 98.89 | 2022-01-27
2019-04-11 | 3691 | Dacar | SAE | J240 | No | Auto | 34-80 | FV | CICLOS | 731597-2 | 212-5159 | 760 | 17.15 | 12.85 | 1.29 |  | 28 | 28 | N/D | 2996 |  |  | 0 | 2022-01-27
2019-04-11 | 3690 | Dacar | SAE | J240 | No | Auto | 34-80 | FV | RC | 731597-2 | 212-5159 | 746 | 17.23 | 12.76 | 1.27 |  | 28 | 28 | 123 | 110.7 | 129 |  | 104.88 | 2022-01-27
2019-04-11 | 3689 | Dacar | SAE | J240 | No | Auto | 34-80 | FV | RC | 731597-2 | 212-5159 | 744 | 17.14 | 12.73 | 1.27 |  | 28 | 28 | 123 | 110.7 |  |  | 0 | 2022-01-27
2019-04-11 | 3688 | Export. | SAE | J240 | No | Auto | 24-65 | PE | RC | 531595-1 | 209-4159 | 597 | 16.31 | 12.71 | 1.27 |  | 28 | 28 | 103 | 92.7 | 120 |  | 116.5 | 2022-01-27
2019-04-11 | 3687 | Export. | SAE | J240 | No | Auto | 24-65 | PE | RC | 531595-1 | 209-4159 | 597 | 16.42 | 12.71 | 1.27 |  | 28 | 28 | 103 | 92.7 | 117.33 |  | 113.92 | 2022-01-27
2019-04-11 | 3686 | Dacar | SAE | J240 | No | Auto | 34-70 | FV | RC | 531596-2 | 2-5159 | 493 | 15.13 | 12.73 | 1.27 |  | 28 | 28 | 101 | 90.9 | 89 |  | 88.12 | 2022-01-27
2019-04-11 | 3685 | Dacar | SAE | J240 | No | Auto | 34-70 | FV | RC | 531596-2 | 2-5159 | 495 | 15.09 | 12.73 | 1.27 |  | 28 | 28 | 101 | 90.9 | 91.33 |  | 90.43 | 2022-01-27
2019-04-11 | 3684 | Export. | SAE | J240 | No | Golf | GC2-6/225 | FV | RC | 531596-2 | 15-5159 |  | 28.07 | 6.34 | 1.27 |  | 28 | 28 | 549 | 494.1 | 446.67 |  | 81.36 | 2022-01-27
2019-04-11 | 3683 | Export. | SAE | J240 | No | Golf | GC2-6/225 | FV | RC | 531596-2 | 15-5159 |  | 28.12 | 6.35 | 1.27 |  | 28 | 28 | 549 | 494.1 | 449.67 |  | 81.91 | 2022-01-27
2019-04-11 | 3682 | Kaiser | SAE | J240 | No | Auto | 66-68 | PE | RC | 621597-1 | 35-4159 | 682 | 15.66 | 12.74 | 1.27 |  | 28 | 28 | 104 | 93.6 | 113.33 |  | 108.97 | 2022-01-27
2019-04-11 | 3681 | Kaiser | SAE | J240 | No | Auto | 66-68 | PE | RC | 621597-1 | 35-4159 | 702 | 15.83 | 12.74 | 1.27 |  | 28 | 28 | 104 | 93.6 | 113.33 |  | 108.97 | 2022-01-27
2019-04-11 | 3680 | Dacar | SAE | J240 | No | Auto | 24-80 | FV | RC | 631596-1 | 31-4159 | 660 | 17.86 | 12.84 | 1.28 |  | 28 | 28 | 130 | 117 | 134 |  | 103.08 | 2022-01-27
2019-04-11 | 3679 | Dacar | SAE | J240 | No | Auto | 24-80 | FV | RC | 631596-1 | 31-4159 | 652 | 17.62 | 12.71 | 1.27 |  | 28 | 28 | 130 | 117 | 123.67 |  | 95.13 | 2022-01-27
2019-04-08 | 3678 | Export. | SAE | J240 | No | Auto | 48-77 | PE | RC | 771498-2 | 20-2159 | 808 | 18.64 | 12.79 | 1.28 |  | 28 | 28 | 130 | 117 | 144 |  | 110.77 | 2022-01-27
2019-04-08 | 3677 | Export. | SAE | J240 | No | Auto | 48-77 | PE | RC | 771498-2 | 20-2159 | 821 | 18.71 | 12.81 | 1.28 |  | 28 | 28 | 130 | 117 | 141.33 |  | 108.72 | 2022-01-27
2019-04-05 | 3676 | Export. | SAE | J240 | No | Golf | GC2-6/210 | FV | RC | 741498-2 | 44-6149 |  | 26.59 | 6.35 | 1.27 |  | 28 | 28 | 517 | 465.3 | 410 |  | 79.3 | 2022-01-27
2019-04-05 | 3675 | Export. | SAE | J240 | No | Golf | GC2-6/210 | FV | RC | 741498-2 | 44-6149 |  | 26.61 | 6.35 | 1.27 |  | 28 | 28 | 517 | 465.3 | 408.33 |  | 78.98 | 2022-01-27
2019-04-04 | 3674 | Export. | SAE | J240 | No | Golf | GC2-8/155 | FV | RC | 531496-2 | 1-5149 |  | 25.86 | 8.46 | 1.27 |  | 28 | 28 | 325 | 292.5 | 277 |  | 85.23 | 2022-01-27
2019-04-04 | 3673 | Export. | SAE | J240 | No | Golf | GC2-8/155 | FV | RC | 531496-2 | 1-5149 |  | 25.68 | 8.46 | 1.27 |  | 28 | 28 | 325 | 292.5 | 272.33 |  | 83.79 | 2022-01-27
2019-04-03 | 3672 | Export. | SAE | J240 | No | Golf | GC2-8/170 | FV | RC | 621497-1 | 21-4149 |  | 28.06 | 8.47 | 1.27 |  | 28 | 28 | 358 | 322.2 | 303.33 |  | 84.73 | 2022-01-27
2019-04-03 | 3671 | Export. | SAE | J240 | No | Golf | GC2-8/170 | FV | RC | 621497-1 | 21-4149 |  | 28.02 | 8.47 | 1.27 |  | 28 | 28 | 358 | 322.2 | 296 |  | 82.68 | 2022-01-27
2019-04-02 | 3670 | Dacar | SAE | J240 | No | Auto | 30H-95 | FV | RC | 771398-2 | 14-3149 | 673 | 22.76 | 12.74 | 1.27 |  | 28 | 28 | 168 | 151.2 |  |  | 0 | 2022-01-27
2019-04-02 | 3669 | Dacar | SAE | J240 | No | Auto | 30H-95 | FV | RC | 771398-2 | 14-3149 | 662 | 22.71 | 12.7 | 1.27 |  | 28 | 28 | 168 | 151.2 |  |  | 0 | 2022-01-27
2019-04-02 | 3668 | Dacar | SAE | J240 | No | Marina | 31-MDP-1125 | FV | RC | 811599-1 | 39-3149 | 996 | 29.04 | 12.96 | 1.29 |  | 28 | 28 | 200 | 180 | 216.33 |  | 108.17 | 2022-01-27
2019-04-02 | 3667 | Dacar | SAE | J240 | No | Marina | 31-MDP-1125 | FV | RC | 811599-1 | 39-3149 | 1014 | 28.87 | 12.93 | 1.29 |  | 28 | 28 | 200 | 180 | 217.33 |  | 108.67 | 2022-01-27
2019-04-01 | 3666 | Dacar | SAE | J240 | No | Auto | 27-100 | FV | RC | 861399-1 | 6-2149 | 927 | 23.16 | 12.79 | 1.27 |  | 28 | 28 | 173 | 155.7 | 178 |  | 102.89 | 2022-01-27
2019-04-01 | 3665 | Dacar | SAE | J240 | No | Auto | 27-100 | FV | RC | 861399-1 | 6-2149 | 948 | 22.89 | 12.85 | 1.27 |  | 28 | 28 | 173 | 155.7 | 180.67 |  | 104.43 | 2022-01-27
2019-04-01 | 3664 | Dacar | SAE | J240 | No | Auto | 27-85 | PE | RC | 771397-1 | 1-2149 | 848 | 21.15 | 12.77 | 1.28 |  | 28 | 28 | 137 | 123.3 | 168.67 |  | 123.11 | 2022-01-27
2019-04-01 | 3663 | Dacar | SAE | J240 | No | Auto | 27-85 | PE | RC | 771397-1 | 1-2149 | 834 | 20.88 | 12.79 | 1.28 |  | 28 | 28 | 137 | 123.3 | 167 |  | 121.9 | 2022-01-27
2019-04-01 | 3662 | Export. | SAE | J240 | No | Marina | 27-MDP-1000 | FV | RC | 771398-1 | 5-2149 | 874 | 23.24 | 12.73 | 1.27 |  | 28 | 28 | 159 | 143.1 | 157 |  | 98.74 | 2022-01-27
2019-04-01 | 3661 | Export. | SAE | J240 | No | Marina | 27-MDP-1000 | FV | RC | 771398-1 | 5-2149 | 890 | 23.26 | 12.73 | 1.27 |  | 28 | 28 | 159 | 143.1 | 131 |  | 82.39 | 2022-01-27
2019-04-01 | 3660 | Export. | SAE | J240 | No | Auto | 27-75 | PE | RC | 661396-2 | 213-2149 | 703 | 19.79 | 12.76 | 1.28 |  | 28 | 28 | 110 | 99 | 154 |  | 140 | 2022-01-27
2019-04-01 | 3659 | Export. | SAE | J240 | No | Auto | 27-75 | PE | RC | 661396-2 | 213-2149 | 684 | 19.33 | 12.77 | 1.28 |  | 28 | 28 | 110 | 99 | 142.67 |  | 129.7 | 2022-01-27
2019-03-31 | 3658 | Dacar | SAE | J240 | No | Auto | N100-130 | FV | RC | 951390-2 | 35-7139 | 925 | 27.4 | 12.76 | 1.28 |  | 28 | 28 | 235 | 211.5 | 210.67 |  | 89.65 | 2022-01-27
2019-03-31 | 3657 | Dacar | SAE | J240 | No | Auto | N100-130 | FV | RC | 951390-2 | 35-7139 | 909 | 27.97 | 12.79 | 1.28 |  | 28 | 28 | 235 | 211.5 | 219.33 |  | 93.33 | 2022-01-27
2019-03-29 | 3656 | Export. | SAE | J240 | No | Auto | N100-107 | PE | RC | 841399-2 | 9-6139 | 861 | 26.38 | 12.76 | 1.27 |  | 28 | 28 | 200 | 180 | 213.67 |  | 106.83 | 2022-01-27
2019-03-29 | 3655 | Export. | SAE | J240 | No | Auto | N100-107 | PE | RC | 841399-2 | 9-6139 | 860 | 25.97 | 12.74 | 1.27 |  | 28 | 28 | 200 | 180 | 201.67 |  | 100.83 | 2022-01-27
2019-03-28 | 3654 | Export. | SAE | J240 | No | Auto | 94-90 | PE | RC | 831399-2 | 7-5139 | 969 | 21.37 | 12.88 | 1.28 |  | 28 | 28 | 152 | 136.8 | 187 |  | 123.03 | 2022-01-27
2019-03-28 | 3653 | Export. | SAE | J240 | No | Auto | 94-90 | PE | RC | 831399-2 | 7-5139 | 935 | 21.36 | 12.9 | 1.28 |  | 28 | 28 | 152 | 136.8 | 186 |  | 122.37 | 2022-01-27
2019-03-28 | 3652 | Dacar | SAE | J240 | No | Auto | 42-47 | FV | RC | 431395-1 | 210-5139 | 417 | 12.19 | 12.76 | 1.27 |  | 28 | 28 | 68 | 61.2 | 58.67 |  | 86.27 | 2022-01-27
2019-03-28 | 3651 | Dacar | SAE | J240 | No | Auto | 42-47 | FV | RC | 431395-1 | 210-5139 | 407 | 12.14 | 12.76 | 1.27 |  | 28 | 28 | 68 | 61.2 |  |  | 0 | 2022-01-27
2019-03-28 | 3650 | Dacar | SAE | J240 | No | Auto | 42-65 | FV | RC | 631396-1 | 43-5139 | 633 | 14.18 | 12.82 | 1.28 |  | 28 | 28 | 100 | 90 | 97.67 |  | 97.67 | 2022-01-27
2019-03-28 | 3649 | Dacar | SAE | J240 | No | Auto | 42-65 | FV | RC | 631396-1 | 43-5139 | 632 | 14.05 | 12.81 | 1.28 |  | 28 | 28 | 100 | 90 | 93.67 |  | 93.67 | 2022-01-27
2019-03-28 | 3648 | Kaiser | SAE | J240 | No | Auto | 42-55 | PE | RC | 531396-1 | 45-5139 | 586 | 13.45 | 12.77 | 1.28 |  | 28 | 28 | 86 | 77.4 | 83.67 |  | 97.29 | 2022-01-27
2019-03-28 | 3647 | Kaiser | SAE | J240 | No | Auto | 42-55 | PE | RC | 531396-1 | 45-5139 | 585 | 13.63 | 12.76 | 1.28 |  | 28 | 28 | 86 | 77.4 | 88 |  | 102.33 | 2022-01-27
2019-03-27 | 3646 | Kaiser | SAE | J240 | No | Auto | 42-60 | PE | RC | 631396-1 | 16-4139 | 685 | 14.31 | 12.79 | 1.27 |  | 28 | 28 | 92 | 82.8 | 107.67 |  | 117.03 | 2022-01-27
2019-03-27 | 3645 | Kaiser | SAE | J240 | No | Auto | 42-60 | PE | RC | 631396-1 | 16-4139 | 657 | 14.11 | 12.77 | 1.27 |  | 28 | 28 | 92 | 82.8 | 94.67 |  | 102.9 | 2022-01-27
2019-03-26 | 3644 | Export. | SAE | J240 | No | Auto | 42-40 | PE | RC | 421394-1 | 25-3139 | 475 | 11.83 | 12.76 | 1.27 |  | 28 | 28 | 60 | 54 | 65.67 |  | 109.44 | 2022-01-27
2019-03-26 | 3643 | Export. | SAE | J240 | No | Auto | 42-40 | PE | RC | 421394-1 | 25-3139 | 490 | 11.78 | 12.76 | 1.27 |  | 28 | 28 | 60 | 54 | 67.67 |  | 112.78 | 2022-01-27
2019-03-25 | 3642 | Kaiser | SAE | J240 | No | Auto | 25-70 | PE | RC | 561296-2 | 34-7129 | 652 | 16.17 | 12.71 | 1.27 |  | 28 | 28 | 110 | 99 | 98.33 |  | 89.39 | 2022-01-27
2019-03-25 | 3641 | Kaiser | SAE | J240 | No | Auto | 25-70 | PE | RC | 561296-2 | 34-7129 | 645 | 16.79 | 12.71 | 1.27 |  | 28 | 28 | 110 | 99 | 102 |  | 92.73 | 2022-01-27
2019-03-25 | 3640 | Dacar | SAE | J240 | No | Auto | 42-60 | FV | RC | 671296-2 | 21-2139 | 608 | 14.29 | 12.77 | 1.27 |  | 28 | 28 | 92 | 82.8 | 95.33 |  | 103.62 | 2022-01-27
2019-03-25 | 3639 | Dacar | SAE | J240 | No | Auto | 42-60 | FV | RC | 671296-2 | 21-2139 | 601 | 14.11 | 12.77 | 1.27 |  | 28 | 28 | 92 | 82.8 | 94 |  | 102.17 | 2022-01-27
2019-03-25 | 3638 | Dacar | SAE | J240 | No | Auto | 42-40 | FV | RC | 461294-2 | 43-2139 | 394 | 11.66 | 12.7 | 1.27 |  | 28 | 28 | 60 | 54 | 52.33 |  | 87.22 | 2022-01-27
2019-03-25 | 3637 | Dacar | SAE | J240 | No | Auto | 42-40 | FV | RC | 461294-2 | 43-2139 | 394 | 11.78 | 12.7 | 1.27 |  | 28 | 28 | 60 | 54 | 52.67 |  | 87.78 | 2022-01-27
2019-03-23 | 3636 | Dacar | SAE | J240 | No | Auto | 24-80 | FV | RC | 651296-2 | 22-7129 | 628 | 17.86 | 12.71 | 1.27 |  | 28 | 28 | 130 | 117 | 125.33 |  | 96.41 | 2022-01-27
2019-03-23 | 3635 | Dacar | SAE | J240 | No | Auto | 24-80 | FV | RC | 651296-2 | 22-7129 | 628 | 17.86 | 12.71 | 1.27 |  | 28 | 28 | 130 | 117 | 123.33 |  | 94.87 | 2022-01-27
2019-03-23 | 3634 | Dacar | SAE | J240 | No | Auto | 24-65 | FV | RC | 551295-1 | 38-7129 | 563 | 16.37 | 12.73 | 1.27 |  | 28 | 28 | 103 | 92.7 | 109.67 |  | 106.47 | 2022-01-27
2019-03-23 | 3633 | Dacar | SAE | J240 | No | Auto | 24-65 | FV | RC | 551295-1 | 38-7129 | 563 | 16.34 | 12.73 | 1.27 |  | 28 | 28 | 103 | 92.7 | 109 |  | 105.83 | 2022-01-27
2019-03-23 | 3632 | Export. | SAE | J240 | No | Auto | 24-55 | PE | RC | 451295-2 | 6-6129 | 545 | 15.38 | 12.74 | 1.27 |  | 28 | 28 | 84 | 75.6 | 94.33 |  | 112.3 | 2022-01-27
2019-03-23 | 3631 | Export. | SAE | J240 | No | Auto | 24-55 | PE | RC | 451295-2 | 4-6129 | 563 | 15.72 | 12.74 | 1.27 |  | 28 | 28 | 84 | 75.6 | 93 |  | 110.71 | 2022-01-27
2019-03-22 | 3630 | Kaiser | SAE | J240 | No | Auto | 24-85 | PE | RC | 641297-1 | 45-6129 | 767 | 18.63 | 12.74 | 1.27 |  | 28 | 28 | 137 | 123.3 | 132 |  | 96.35 | 2022-01-27
2019-03-22 | 3629 | Kaiser | SAE | J240 | No | Auto | 24-85 | PE | RC | 641297-1 | 45-6129 | 780 | 18.57 | 12.76 | 1.27 |  | 28 | 28 | 137 | 123.3 | 138.67 |  | 101.22 | 2022-01-27
2019-03-20 | 3628 | Dacar | SAE | J240 | No | Auto | NS40-50 | FV | RC | 521295-2 | 45-7129 | 510 | 11.06 | 12.74 | 1.27 |  | 28 | 28 | 73 | 65.7 |  |  | 0 | 2022-01-27
2019-03-20 | 3627 | Dacar | SAE | J240 | No | Auto | NS40-50 | FV | RC | 521295-2 | 45-7129 | 509 | 10.95 | 12.73 | 1.27 |  | 28 | 28 | 73 | 65.7 |  |  | 0 | 2022-01-27
2019-03-20 | 3626 | Dacar | SAE | J240 | No | Auto | NS40-45 | FV | RC | 421295-2 | 41-4129 | 452 | 10.44 | 12.74 | 1.27 |  | 28 | 28 | 67 | 60.3 |  |  | 0 | 2022-01-27
2019-03-20 | 3625 | Dacar | SAE | J240 | No | Auto | NS40-45 | FV | RC | 421295-2 | 41-4129 | 457 | 10.38 | 12.74 | 1.27 |  | 28 | 28 | 67 | 60.3 | 59.33 |  | 88.56 | 2022-01-27
2019-03-18 | 3624 | Dacar | SAE | J240 | No | Auto | 24-80 | FV | CAP | 624686-2 | 26-4119 | 630 | 17.7 | 12.46 | 1.23 |  | 28 | 28 | 80 | 72 | 37.52 |  | 46.9 | 2022-01-27
2019-03-18 | 3623 | Dacar | SAE | J240 | No | Auto | 24-80 | PE | CAP | 624686-2 | 27-4119 | 670 | 17.8 | 12.54 | 1.23 |  | 28 | 28 | 80 | 72 | 31.92 |  | 39.9 | 2022-01-27
2019-03-18 | 3622 | Dacar | SAE | J240 | No | Auto | 24-80 | FV | CAP | 624686-2 | 25-4119 | 608 | 17.65 | 12.49 | 1.23 |  | 28 | 28 | 80 | 72 | 34.65 |  | 43.31 | 2022-01-27
2019-03-18 | 3621 | Dacar | SAE | J240 | No | Auto | 24-80 | PE | CAP | 624686-2 | 19-4119 | 678 | 17.94 | 12.52 | 1.23 |  | 28 | 28 | 80 | 72 | 32.91 |  | 41.14 | 2022-01-27
2019-03-18 | 3620 | Dacar | SAE | J240 | No | Auto | 24-80 | FV | CAP | 624686-2 | 214-4119 | 602 | 17.64 | 12.51 | 1.24 |  | 28 | 28 | 80 | 72 | 37.19 |  | 46.49 | 2022-01-27
2019-03-18 | 3619 | Dacar | SAE | J240 | No | Auto | 24-80 | PE | CAP | 624686-2 | 209-4119 | 666 | 17.8 | 12.48 | 1.23 |  | 28 | 28 | 80 | 72 | 32.25 |  | 40.31 | 2022-01-27
2019-03-18 | 3618 | Dacar | SAE | J240 | No | Auto | 24-80 | FV | CAP | 624686-2 | 207-4119 | 613 | 17.26 | 12.43 | 1.22 |  | 28 | 28 | 80 | 72 | 35.55 |  | 44.44 | 2022-01-27
2019-03-18 | 3617 | Dacar | SAE | J240 | No | Auto | 24-80 | PE | CAP | 624686-2 | 208-4119 | 709 | 17.61 | 12.52 | 1.24 |  | 28 | 28 | 80 | 72 | 39.63 |  | 49.54 | 2022-01-27
2019-03-18 | 3616 | Dacar | SAE | J240 | No | Auto | 24-80 | FV | RC | 624686-2 | 26-4119 | 648 | 17.46 | 12.49 | 1.23 |  | 28 | 28 | 130 | 117 |  |  | 0 | 2022-01-27
2019-03-18 | 3615 | Dacar | SAE | J240 | No | Auto | 24-80 | PE | RC | 624686-2 | 27-4119 | 576 | 18.13 | 12.65 | 1.23 |  | 28 | 28 | 130 | 117 |  |  | 0 | 2022-01-27
2019-03-18 | 3614 | Dacar | SAE | J240 | No | Auto | 24-80 | FV | CCA | 624686-2 | 25-4119 | 591 | 17.59 | 12.46 | 1.23 |  | 28 | 28 | 640 | 7.2 |  |  | 0 | 2022-01-27
2019-03-18 | 3613 | Dacar | SAE | J240 | No | Auto | 24-80 | PE | RC | 624686-2 | 19-4119 | 698 | 17.98 | 12.54 | 1.24 |  | 28 | 28 | 130 | 117 | 128.67 |  | 98.97 | 2022-01-27
2019-03-18 | 3612 | Dacar | SAE | J240 | No | Auto | 24-80 | FV | RC | 624686-2 | 214-4119 | 623 | 17.81 | 12.46 | 1.23 |  | 28 | 28 | 130 | 117 | 116 |  | 89.23 | 2022-01-27
2019-03-18 | 3611 | Dacar | SAE | J240 | No | Auto | 24-80 | PE | RC | 624686-2 | 209-4119 | 668 | 17.88 | 12.49 | 1.23 |  | 28 | 28 | 130 | 117 | 130.67 |  | 100.51 | 2022-01-27
2019-03-18 | 3610 | Dacar | SAE | J240 | No | Auto | 24-80 | FV | RC | 624686-2 | 207-4119 | 630 | 17.56 | 12.45 | 1.22 |  | 28 | 28 | 130 | 117 | 117 |  | 90 | 2022-01-27
2019-03-18 | 3609 | Dacar | SAE | J240 | No | Auto | 24-80 | PE | RC | 624686-2 | 208-4119 | 686 | 17.75 | 12.49 | 1.23 |  | 28 | 28 | 130 | 117 | 126 |  | 96.92 | 2022-01-27
2019-03-16 | 3608 | Kaiser | SAE | J240 | No | Auto | 42-55 | PE | RC | 561196-1 | 2-7119 | 593 | 13.61 | 12.77 | 1.27 |  | 28 | 28 | 86 | 77.4 | 89 |  | 103.49 | 2022-01-27
2019-03-16 | 3607 | Kaiser | SAE | J240 | No | Auto | 42-55 | PE | RC | 561196-1 | 2-7119 | 539 | 13.49 | 12.77 | 1.27 |  | 28 | 28 | 86 | 77.4 | 88.33 |  | 102.71 | 2022-01-27
2019-03-16 | 3606 | Export. | SAE | J240 | No | Auto | 42-40 | PE | RC | 451994-1 | 11-6119 | 434 | 11.64 | 12.81 | 1.28 |  | 28 | 28 | 60 | 54 | 65.67 |  | 109.44 | 2022-01-27
2019-03-16 | 3605 | Export. | SAE | J240 | No | Auto | 42-40 | PE | RC | 451994-1 | 11-6119 | 438 | 11.83 | 12.81 | 1.28 |  | 28 | 28 | 60 | 54 | 68.33 |  | 113.89 | 2022-01-27
2019-03-14 | 3604 | Export. | SAE | J240 | No | Auto | 65-100 | PE | RC | 831199-1 | 35-5119 | 985 | 20.24 | 12.86 | 1.28 |  | 28 | 28 | 171 | 153.9 | 174 |  | 101.75 | 2022-01-27
2019-03-14 | 3603 | Export. | SAE | J240 | No | Auto | 65-100 | PE | RC | 831199-1 | 35-5119 | 965 | 20.3 | 12.84 | 1.28 |  | 28 | 28 | 171 | 153.9 | 179 |  | 104.68 | 2022-01-27
2019-03-13 | 3602 | Kaiser | SAE | J240 | No | Auto | 34-85 | PE | CAP | 721198-2 | 17-4119 | 899 | 18.28 | 12.85 | 1.28 |  | 28 | 28 | 85 | 76.5 | 82 |  | 96.47 | 2022-01-27
2019-03-13 | 3601 | Kaiser | SAE | J240 | No | Auto | 34-85 | PE | RC | 721198-2 | 17-4119 | 864 | 18.1 | 12.82 | 1.28 |  | 28 | 28 | 137 | 123.3 | 147.67 |  | 107.79 | 2022-01-27
2019-03-12 | 3600 | Export. | SAE | J240 | No | Auto | 31T-85 | PE | RC | 661097-2 | 32-2119 | 660 | 21.77 | 12.66 | 1.27 |  | 28 | 28 | 139 | 125.1 | 150 |  | 107.91 | 2022-01-27
2019-03-12 | 3599 | Export. | SAE | J240 | No | Auto | 31T-85 | PE | RC | 661097-2 | 32-2119 | 680 | 21.81 | 12.7 | 1.27 |  | 28 | 28 | 139 | 125.1 | 135.33 |  | 97.36 | 2022-01-27
2019-03-12 | 3598 | Dacar | SAE | J240 | No | Auto | 34-70 | FV | RC | 571096-1 | 43-3119 | 551 | 15.22 | 12.74 | 1.27 |  | 28 | 28 | 101 | 90.9 | 94 |  | 93.07 | 2022-01-27
2019-03-12 | 3597 | Dacar | SAE | J240 | No | Auto | 34-70 | FV | RC | 571096-1 | 42-3119 | 557 | 15.09 | 12.71 | 1.27 |  | 28 | 28 | 101 | 90.9 | 91.67 |  | 90.76 | 2022-01-27
2019-03-11 | 3596 | Dacar | SAE | J240 | No | Auto | 31A-95 | FV | RC | 761098-2 | 14-2119 | 718 | 23.22 | 12.68 | 1.26 |  | 28 | 28 | 168 | 151.2 | 153.67 |  | 91.47 | 2022-01-27
2019-03-11 | 3595 | Dacar | SAE | J240 | No | Auto | 31A-95 | FV | RC | 761098-2 | 14-2119 | 728 | 23.27 | 12.66 | 1.26 |  | 28 | 28 | 168 | 151.2 | 159.67 |  | 95.04 | 2022-01-27
2019-03-11 | 3594 | Dacar | SAE | J240 | No | Auto | 34-80 | FV | RC | 771097-1 | 47-2119 | 770 | 17.59 | 12.79 | 1.28 |  | 28 | 28 | 123 | 110.7 | 134.67 |  | 109.49 | 2022-01-27
2019-03-11 | 3593 | Dacar | SAE | J240 | No | Auto | 34-80 | FV | RC | 771097-1 | 47-2119 | 771 | 17.44 | 12.81 | 1.28 |  | 28 | 28 | 123 | 110.7 | 138.67 |  | 112.74 | 2022-01-27
2019-03-09 | 3592 | Export. | SAE | J240 | No | Golf | GC2-8/155 | FV | RC | 541096-1 | 8-7109 |  | 25.8 | 8.47 | 1.28 |  | 28 | 28 | 325 | 292.5 | 259.33 |  | 79.79 | 2022-01-27
2019-03-09 | 3591 | Export. | SAE | J240 | No | Golf | GC2-8/155 | FV | RC | 541096-1 | 8-7109 |  | 25.7 | 8.47 | 1.28 |  | 28 | 28 | 325 | 292.5 | 262.67 |  | 80.82 | 2022-01-27
2019-03-09 | 3590 | Export. | SAE | J240 | No | Golf | GC2-6/240 | FV | RC | 941099-2 | 47-7110 |  | 29.59 | 6.38 | 1.28 |  | 28 | 28 | 571 | 513.9 | 499.33 |  | 87.45 | 2022-01-27
2019-03-09 | 3589 | Export. | SAE | J240 | No | Golf | GC2-6/240 | FV | RC | 941099-2 | 47-7109 |  | 29.45 | 6.38 | 1.28 |  | 28 | 28 | 571 | 513.9 | 502.33 |  | 87.97 | 2022-01-27
2019-03-06 | 3588 | Export. | SAE | J240 | No | Golf | GC2-6/225 | FV | RC | 830999-2 | 13-4109 |  | 27.9 | 6.35 | 1.27 |  | 28 | 28 | 549 | 494.1 | 430 |  | 78.32 | 2022-01-27
2019-03-06 | 3587 | Export. | SAE | J240 | No | Golf | GC2-6/225 | FV | RC | 830999-2 | 13-4109 |  | 28.3 | 6.37 | 1.27 |  | 28 | 28 | 549 | 494.1 | 457.67 |  | 83.36 | 2022-01-27
2019-03-06 | 3586 | Export. | SAE | J240 | No | Golf | GC2-6/200 | FV | RC | 770997-2 | 45-4109 |  | 25.65 | 6.35 | 1.27 |  | 28 | 28 | 445 | 400.5 | 396.67 |  | 89.14 | 2022-01-27
2019-03-06 | 3585 | Export. | SAE | J240 | No | Golf | GC2-6/200 | FV | RC | 770997-2 | 45-4109 |  | 25.91 | 6.35 | 1.27 |  | 28 | 28 | 445 | 400.5 | 400 |  | 89.89 | 2022-01-27
2019-03-03 | 3584 | Dacar | SAE | J240 | No | Auto | 27-100 | FV | RC | 850999-1 | 209-7099 | 926 | 22.7 | 12.56 | 1.26 |  | 28 | 28 | 173 | 155.7 |  |  | 0 | 2022-01-27
2019-03-03 | 3583 | Dacar | SAE | J240 | No | Auto | 27-100 | FV | RC | 850999-1 | 209-7099 | 909 | 22.57 | 12.77 | 1.28 |  | 28 | 28 | 173 | 155.7 | 165 |  | 95.38 | 2022-01-27
2019-03-02 | 3582 | Kaiser | SAE | J240 | No | Auto | N150-150 | PE | RC | 150992-2 | 14-6099 | 1135 | 38.94 | 12.77 | 1.28 |  | 28 | 28 | 305 | 274.5 | 295.33 |  | 96.83 | 2022-01-27
2019-03-02 | 3581 | Kaiser | SAE | J240 | No | Auto | N150-150 | PE | RC | 150992-2 | 14-6099 | 1160 | 38.59 | 12.77 | 1.28 |  | 28 | 28 | 305 | 274.5 | 317 |  | 103.93 | 2022-01-27
2019-03-02 | 3580 | Export. | SAE | J240 | No | Auto | 27-75 | PE | RC | 650996-1 | 9-7099 | 668 | 19.67 | 12.81 | 1.28 |  | 28 | 28 | 110 | 99 | 149.33 |  | 135.76 | 2022-01-27
2019-03-02 | 3579 | Export. | SAE | J240 | No | Auto | 27-75 | PE | RC | 650996-1 | 9-7099 | 683 | 18.86 | 12.74 | 1.28 |  | 28 | 28 | 110 | 99 | 128 |  | 116.36 | 2022-01-27
2019-03-02 | 3578 | Dacar | SAE | J240 | No | Auto | 66-75 | FV | RC | 730998-1 | 32-7099 | 747 | 17.01 | 12.79 | 1.28 |  | 28 | 28 | 111 | 99.9 | 128 |  | 115.32 | 2022-01-27
2019-03-02 | 3577 | Dacar | SAE | J240 | No | Auto | 66-75 | FV | RC | 730998-1 | 32-7099 | 736 | 16.72 | 12.79 | 1.28 |  | 28 | 28 | 111 | 99.9 | 126 |  | 113.51 | 2022-01-27
2019-03-01 | 3576 | Kaiser | SAE | J240 | No | Auto | 27-85 | PE | RC | 740997-2 | 29-6099 | 821 | 21.08 | 12.81 | 1.28 |  | 28 | 28 | 137 | 123.3 | 180 |  | 131.39 | 2022-01-27
2019-03-01 | 3575 | Kaiser | SAE | J240 | No | Auto | 27-85 | PE | RC | 740997-2 | 29-6099 | 837 | 20.78 | 12.82 | 1.28 |  | 28 | 28 | 137 | 123.3 | 170 |  | 124.09 | 2022-01-27
2019-02-28 | 3574 | Kaiser | SAE | J240 | No | Auto | 66-68 | PE | RC | 630997-1 | 33-5099 | 696 | 16.17 | 12.81 | 1.28 |  | 28 | 28 | 104 | 93.6 | 100.33 |  | 96.47 | 2022-01-27
2019-02-28 | 3573 | Kaiser | SAE | J240 | No | Auto | 66-68 | PE | RC | 630997-1 | 33-5099 | 697 | 16.02 | 12.82 | 1.28 |  | 28 | 28 | 104 | 93.6 | 118.33 |  | 113.78 | 2022-01-27
2019-02-28 | 3572 | Dacar | SAE | J240 | No | Auto | 34-85 | FV | CCA | 720997-2 | 10-5099 | 778 | 17.78 | 12.92 | 1.29 |  | 28 | 28 | 720 | 7.2 | 6.5 | 650 | 90.28 | 2022-01-27
2019-02-28 | 3571 | Dacar | SAE | J240 | No | Auto | 34-85 | FV | RC | 720997-2 | 10-5099 | 779 | 17.84 | 12.92 | 1.29 |  | 28 | 28 | 137 | 123.3 | 135 |  | 98.54 | 2022-01-27
2019-02-28 | 3570 | Dacar | SAE | J240 | No | Auto | 34-80 | FV | RC | 720997-1 | 209-4099 | 749 | 17.46 | 12.82 | 1.28 |  | 28 | 28 | 123 | 110.7 | 142 |  | 115.45 | 2022-01-27
2019-02-28 | 3569 | Dacar | SAE | J240 | No | Auto | 34-80 | FV | RC | 720997-1 | 209-4099 | 717 | 17.36 | 12.82 | 1.28 |  | 28 | 28 | 123 | 110.7 | 140 |  | 113.82 | 2022-01-27
2019-02-27 | 3568 | Kaiser | SAE | J240 | No | Auto | 34-85 | PE | RC | 760898-2 | 32-3099 | 826 | 18 | 12.87 | 1.28 |  | 28 | 28 | 137 | 123.3 | 155 |  | 113.14 | 2022-01-27
2019-02-27 | 3567 | Kaiser | SAE | J240 | No | Auto | 34-85 | PE | RC | 760898-2 | 32-3099 | 866 | 17.77 | 12.84 | 1.28 |  | 28 | 28 | 137 | 123.3 | 132.33 |  | 96.59 | 2022-01-27
2019-02-27 | 3566 | Dacar | SAE | J240 | No | Auto | 34-70 | FV | RC | 520996-2 | 6-4099 | 534 | 15.07 | 12.76 | 1.27 |  | 28 | 28 | 101 | 90.9 | 97 |  | 96.04 | 2022-01-27
2019-02-27 | 3565 | Dacar | SAE | J240 | No | Auto | 34-70 | FV | RC | 520996-2 | 6-4099 | 552 | 15.24 | 12.75 | 1.27 |  | 28 | 28 | 101 | 90.9 | 96 |  | 95.05 | 2022-01-27
2019-02-26 | 3564 | Export. | SAE | J240 | No | Auto | 25-70 | PE | RC | 570896-2 | 27-3099 | 661 | 16.11 | 12.84 | 1.28 |  | 28 | 28 | 110 | 99 | 123 |  | 111.82 | 2022-01-27
2019-02-26 | 3563 | Export. | SAE | J240 | No | Auto | 25-70 | PE | RC | 570896-2 | 27-3099 | 661 | 16.18 | 12.84 | 1.28 |  | 28 | 28 | 110 | 99 | 119.33 |  | 108.48 | 2022-01-27
2019-02-26 | 3562 | Dacar | SAE | J240 | No | Auto | 42-60 | FV | RC | 640896-1 | 45-3099 | 634 | 14.31 | 12.84 | 1.28 |  | 28 | 28 | 92 | 82.8 | 100.67 |  | 109.42 | 2022-01-27
2019-02-26 | 3561 | Dacar | SAE | J240 | No | Auto | 42-60 | FV | RC | 640896-1 | 45-3099 | 634 | 14.27 | 12.84 | 1.28 |  | 28 | 28 | 92 | 82.8 | 97 |  | 105.43 | 2022-01-27
2019-02-26 | 3560 | Dacar | SAE | J240 | No | Auto | 42-55 | FV | RC | 540896-1 | 1-3099 | 514 | 13.37 | 12.81 | 1.28 |  | 28 | 28 | 86 | 77.4 | 84.33 |  | 98.06 | 2022-01-27
2019-02-26 | 3559 | Dacar | SAE | J240 | No | Auto | 42-55 | FV | RC | 540896-1 | 1-3099 | 514 | 13.35 | 12.81 | 1.28 |  | 28 | 28 | 86 | 77.4 | 82 |  | 95.35 | 2022-01-27
2019-02-25 | 3558 | Dacar | SAE | J240 | No | Auto | 42-65 | FV | RC | 650896-1 | 3-2089 | 625 | 14.11 | 12.81 | 1.28 |  | 28 | 28 | 100 | 90 | 95 |  | 95 | 2022-01-27
2019-02-25 | 3557 | Dacar | SAE | J240 | No | Auto | 42-65 | FV | RC | 650896-1 | 3-2089 | 669 | 14.5 | 12.82 | 1.28 |  | 28 | 28 | 100 | 90 | 97 |  | 97 | 2022-01-27
2019-02-25 | 3556 | Export. | SAE | J240 | No | Auto | 24-65 | PE | RC | 570895-1 | 1-2089 | 627 | 16.79 | 12.84 | 1.28 |  | 28 | 28 | 103 | 92.7 | 127 |  | 123.3 | 2022-01-27
2019-02-25 | 3555 | Export. | SAE | J240 | No | Auto | 24-65 | PE | RC | 570895-1 | 1-2089 | 626 | 16.91 | 12.82 | 1.28 |  | 28 | 28 | 103 | 92.7 | 123.67 |  | 120.06 | 2022-01-27
2019-02-25 | 3554 | Export. | SAE | J240 | No | Auto | 24-55 | PE | RC | 470895-2 | 26-2089 | 531 | 15.77 | 12.82 | 1.28 |  | 28 | 28 | 84 | 75.6 | 104 |  | 123.81 | 2022-01-27
2019-02-25 | 3553 | Export. | SAE | J240 | No | Auto | 24-55 | PE | RC | 470895-2 | 26-2089 | 537 | 16.09 | 12.82 | 1.28 |  | 28 | 28 | 84 | 75.6 | 101.33 |  | 120.63 | 2022-01-27
2019-02-25 | 3552 | Export. | SAE | J240 | No | Auto | 42-40 | PE | RC | 450894-1 | 19-1089 | 475 | 11.88 | 12.76 | 1.28 |  | 28 | 28 | 60 | 54 | 66.33 |  | 110.56 | 2022-01-27
2019-02-25 | 3551 | Export. | SAE | J240 | No | Auto | 42-40 | PE | RC | 450894-1 | 19-1089 | 453 | 11.89 | 12.77 | 1.28 |  | 28 | 28 | 60 | 54 | 67.33 |  | 112.22 | 2022-01-27
2019-02-21 | 3550 | Dacar | SAE | J240 | No | Auto | 42-40 | FV | RC | 430894-2 | 30-5089 | 484 | 11.88 | 12.73 | 1.27 |  | 28 | 28 | 60 | 54 | 63 |  | 105 | 2022-01-27
2019-02-21 | 3549 | Dacar | SAE | J240 | No | Auto | 42-40 | FV | RC | 430894-2 | 30-5089 | 478 | 11.95 | 12.7 | 1.27 |  | 28 | 28 | 60 | 54 | 41 |  | 68.33 | 2022-01-27
2019-02-21 | 3548 | Kaiser | SAE | J240 | No | Auto | 42-60 | PE | RC | 630896-2 | 207-5089 | 668 | 14.34 | 12.81 | 1.28 |  | 28 | 28 | 92 | 82.8 | 111.33 |  | 121.01 | 2022-01-27
2019-02-21 | 3547 | Kaiser | SAE | J240 | No | Auto | 42-60 | PE | RC | 630896-2 | 207-5089 | 684 | 14.39 | 12.79 | 1.28 |  | 28 | 28 | 92 | 82.8 | 111.67 |  | 121.38 | 2022-01-27
2019-02-19 | 3546 | Kaiser | SAE | J240 | No | Auto | 42-55 | PE | RC | 520896-2 | 32-3089 | 622 | 13.57 | 12.74 | 1.27 |  | 28 | 28 | 86 | 77.4 | 89.67 |  | 104.26 | 2022-01-27
2019-02-19 | 3545 | Kaiser | SAE | J240 | No | Auto | 42-55 | PE | RC | 520896-2 | 32-3089 | 621 | 13.57 | 12.73 | 1.27 |  | 28 | 28 | 86 | 77.4 | 86.33 |  | 100.39 | 2022-01-27
2019-02-19 | 3544 | Kaiser | SAE | J240 | No | Auto | 42-55 | PE | RC | 520896-2 | 17-3089 | 655 | 13.7 | 12.74 | 1.28 |  | 28 | 28 | 86 | 77.4 | 91 |  | 105.81 | 2022-01-27
2019-02-19 | 3543 | Kaiser | SAE | J240 | No | Auto | 42-55 | PE | RC | 520896-2 | 17-3089 | 647 | 13.6 | 12.74 | 1.28 |  | 28 | 28 | 86 | 77.4 | 92.33 |  | 107.36 | 2022-01-27
2019-02-18 | 3542 | Export. | SAE | J240 | No | Auto | 88-100 | PE | RC | 970399-2 | 2-2089 | 944 | 20.85 | 12.79 | 1.28 |  | 28 | 28 | 170 | 153 | 181.33 |  | 106.67 | 2022-01-27
2019-02-18 | 3541 | Export. | SAE | J240 | No | Auto | 88-100 | PE | RC | 970399-2 | 2-2089 | 944 | 20.76 | 12.79 | 1.28 |  | 28 | 28 | 170 | 153 | 175.33 |  | 103.14 | 2022-01-27
2019-02-18 | 3540 | Export. | SAE | J240 | No | Auto | 42-47 | PE | RC | 470795-1 | 23-2090 | 466 | 12.08 | 12.74 | 1.27 |  | 28 | 28 | 68 | 61.2 | 59.67 |  | 87.75 | 2022-01-27
2019-02-18 | 3539 | Export. | SAE | J240 | No | Auto | 42-47 | PE | RC | 470795-1 | 23-2089 | 467 | 12.08 | 12.77 | 1.27 |  | 28 | 28 | 68 | 61.2 | 75 |  | 110.29 | 2022-01-27
2019-02-18 | 3538 | Export. | SAE | J240 | No | Auto | 42-40 | PE | RC | 460794-2 | 44-2089 | 496 | 11.64 | 12.77 | 1.28 |  | 28 | 28 | 60 | 54 | 63.67 |  | 106.11 | 2022-01-27
2019-02-18 | 3537 | Export. | SAE | J240 | No | Auto | 42-40 | PE | RC | 460794-2 | 44-2089 | 486 | 11.74 | 12.77 | 1.28 |  | 28 | 28 | 60 | 54 | 63.67 |  | 106.11 | 2022-01-27
2019-02-17 | 3536 | Dacar | SAE | J240 | No | Auto | N40-45 | FV | RC | 450795-1 | 208-7079 | 467 | 11.58 | 12.76 | 1.28 |  | 28 | 28 | 67 | 60.3 | 62.33 |  | 93.03 | 2022-01-27
2019-02-17 | 3535 | Dacar | SAE | J240 | No | Auto | N40-45 | FV | RC | 450795-1 | 208-7079 | 453 | 11.61 | 12.76 | 1.28 |  | 28 | 28 | 67 | 60.3 | 60.67 |  | 90.55 | 2022-01-27
2019-02-17 | 3534 | Export. | SAE | J240 | No | Auto | 94-90 | PE | RC | 840799-2 | 45-7079 | 926 | 21.61 | 12.77 | 1.28 |  | 28 | 28 | 152 | 136.8 | 180.67 |  | 118.86 | 2022-01-27
2019-02-17 | 3533 | Export. | SAE | J240 | No | Auto | 94-90 | PE | RC | 840799-2 | 45-7079 | 935 | 21.08 | 12.79 | 1.28 |  | 28 | 28 | 152 | 136.8 | 181 |  | 119.08 | 2022-01-27
2019-02-16 | 3532 | Export. | SAE | J240 | No | Auto | N40-55 | PE | RC | 550796-2 | 4-7079 | 612 | 12.43 | 12.87 | 1.27 |  | 28 | 28 |  |  | 77.33 |  |  | 2022-01-27
2019-02-16 | 3531 | Export. | SAE | J240 | No | Auto | N40-55 | PE | RC | 550796-2 | 4-7079 | 644 | 12.51 | 12.85 | 1.27 |  | 28 | 28 |  |  | 75.33 |  |  | 2022-01-27
2019-02-16 | 3530 | Dacar | SAE | J240 | No | Auto | N40-55 | FV | RC | 550796-1 | 2-7079 | 551 | 12.81 | 12.74 | 1.28 |  | 28 | 28 |  |  |  |  | 0 | 2022-01-27
2019-02-16 | 3529 | Dacar | SAE | J240 | No | Auto | N40-55 | FV | RC | 550796-1 | 2-7079 | 539 | 12.8 | 12.74 | 1.28 |  | 28 | 28 |  |  |  |  | 0 | 2022-01-27
2019-02-16 | 3528 | Export. | SAE | J240 | No | Marina | 27-MDP-1000 | FV | RC | 740798-2 | 5-6079 | 882 | 22.79 | 12.84 | 1.28 |  | 28 | 28 | 159 | 143.1 | 161 |  | 101.26 | 2022-01-27
2019-02-16 | 3527 | Export. | SAE | J240 | No | Marina | 27-MDP-1000 | FV | RC | 740798-2 | 5-6079 | 898 | 22.95 | 12.85 | 1.28 |  | 28 | 28 | 159 | 143.1 | 161.67 |  | 101.68 | 2022-01-27
2019-02-15 | 3526 | Dacar | SAE | J240 | No | Auto | 34-85 | FV | CCA | 730798-2 | 207-6079 | 822 | 17.78 | 12.82 | 1.28 |  | 28 | 28 | 720 | 7.2 | 6.65 | 665 | 92.36 | 2022-01-27
2019-02-15 | 3525 | Dacar | SAE | J240 | No | Auto | 34-85 | FV | RC | 730798-2 | 207-6079 | 836 | 17.88 | 12.82 | 1.28 |  | 28 | 28 | 137 | 123.3 | 138.67 |  | 101.22 | 2022-01-27
2019-02-15 | 3524 | Export. | SAE | J240 | No | Auto | 27-75 | PE | RC | 640796-1 | 19-6079 | 722 | 19.85 | 12.74 | 1.28 |  | 28 | 28 | 110 | 99 | 146.67 |  | 133.33 | 2022-01-27
2019-02-15 | 3523 | Export. | SAE | J240 | No | Auto | 27-75 | PE | RC | 640796-1 | 19-6079 | 712 | 19.85 | 12.74 | 1.28 |  | 28 | 28 | 110 | 99 | 144.67 |  | 131.52 | 2022-01-27
2019-02-14 | 3522 | Dacar | SAE | J240 | No | Auto | 24-65 | FV | RC | 520795-2 | 43-5079 | 612 | 16.89 | 12.57 | 1.26 |  | 28 | 28 | 103 | 92.7 |  |  | 0 | 2022-01-27
2019-02-14 | 3521 | Dacar | SAE | J240 | No | Auto | 24-65 | FV | RC | 520795-2 | 43-5079 | 621 | 16.89 | 12.59 | 1.26 |  | 28 | 28 | 103 | 92.7 |  |  | 0 | 2022-01-27
2019-02-14 | 3520 | Export. | SAE | J240 | No | Auto | 34-70 | PE | RC | 530796-2 | 44-5079 | 630 | 15.12 | 12.74 | 1.27 |  | 28 | 28 | 101 | 90.9 | 105.33 |  | 104.29 | 2022-01-27
2019-02-14 | 3519 | Export. | SAE | J240 | No | Auto | 34-70 | PE | RC | 530796-2 | 44-5079 | 623 | 15.33 | 12.74 | 1.27 |  | 28 | 28 | 101 | 90.9 | 112 |  | 110.89 | 2022-01-27
2019-02-14 | 3518 | Dacar | SAE | J240 | No | Auto | 24-85 | FV | RC | 630797-1 | 35-5079 | 720 | 18.16 | 12.71 | 1.27 |  | 28 | 28 | 137 | 123.3 | 123 |  | 89.78 | 2022-01-27
2019-02-14 | 3517 | Dacar | SAE | J240 | No | Auto | 24-85 | FV | RC | 630797-1 | 35-5079 | 712 | 18.23 | 12.71 | 1.27 |  | 28 | 28 | 137 | 123.3 | 120.33 |  | 87.83 | 2022-01-27
2019-02-14 | 3516 | Kaiser | SAE | J240 | No | Auto | 34-85 | PE | RC | 730798-2 | 38-5079 | 863 | 18.1 | 12.79 | 1.28 |  | 28 | 28 | 137 | 123.3 | 147.33 |  | 107.54 | 2022-01-27
2019-02-14 | 3515 | Kaiser | SAE | J240 | No | Auto | 34-85 | PE | CAP | 730798-2 | 38-5079 | 863 | 18.16 | 12.81 | 1.28 |  | 28 | 28 | 85 | 76.5 | 78 |  | 91.76 | 2022-01-27
2019-02-13 | 3514 | Export. | SAE | J240 | No | Marina | 31-MDP-1125 | FV | RC | 850699-2 | 7-4079 | 1015 | 28.81 | 12.95 | 1.28 |  | 28 | 28 | 200 | 180 | 226 |  | 113 | 2022-01-27
2019-02-13 | 3513 | Export. | SAE | J240 | No | Marina | 31-MDP-1125 | FV | RC | 850699-2 | 7-4079 | 976 | 28.74 | 12.95 | 1.28 |  | 28 | 28 | 200 | 180 | 201.67 |  | 100.83 | 2022-01-27
2019-02-13 | 3512 | Export. | SAE | J240 | No | Auto | 24-55 | PE | RC | 420795-2 | 34-4079 | 527 | 15.74 | 12.76 | 1.27 |  | 28 | 28 | 84 | 75.6 | 84.67 |  | 100.79 | 2022-01-27
2019-02-13 | 3511 | Export. | SAE | J240 | No | Auto | 24-55 | PE | RC | 420795-2 | 34-4079 | 511 | 15.8 | 12.76 | 1.27 |  | 28 | 28 | 84 | 75.6 |  |  | 0 | 2022-01-27
2019-02-13 | 3510 | Export. | SAE | J240 | No | Auto | 24-55 | PE | RC | 420795-2 | 21-4079 | 522 | 15.84 | 12.74 | 1.27 |  | 28 | 28 | 84 | 75.6 |  |  | 0 | 2022-01-27
2019-02-13 | 3509 | Export. | SAE | J240 | No | Auto | 24-55 | PE | RC | 420795-2 | 21-4079 | 511 | 15.83 | 12.76 | 1.27 |  | 28 | 28 | 84 | 75.6 |  |  | 0 | 2022-01-27
2019-02-12 | 3508 | Dacar | SAE | J240 | No | Auto | 65-100 | FV | RC | 850699-2 | 13-3079 | 893 | 20.74 | 12.77 | 1.27 |  | 28 | 28 | 171 | 153.9 | 148.67 |  | 86.94 | 2022-01-27
2019-02-12 | 3507 | Dacar | SAE | J240 | No | Auto | 65-100 | FV | RC | 850699-2 | 13-3079 | 909 | 20.84 | 12.79 | 1.27 |  | 28 | 28 | 171 | 153.9 |  |  | 0 | 2022-01-27
2019-02-12 | 3506 | Export. | SAE | J240 | No | Auto | 24-65 | PE | CAP | 560695-1 | 19-3079 | 570 | 16.59 | 12.71 | 1.27 |  | 28 | 28 | 65 | 58.5 | 56.32 |  | 86.65 | 2022-01-27
2019-02-12 | 3505 | Export. | SAE | J240 | No | Auto | 24-65 | PE | CAP | 560695-1 | 19-3079 | 585 | 16.37 | 12.74 | 1.27 |  | 28 | 28 | 65 | 58.5 | 66.33 |  | 102.05 | 2022-01-27
2019-02-12 | 3504 | Export. | SAE | J240 | No | Auto | 65-90 | PE | RC | 740698-1 | 215-3079 | 864 | 18.95 | 12.82 | 1.28 |  | 28 | 28 | 152 | 136.8 | 157.33 |  | 103.51 | 2022-01-27
2019-02-12 | 3503 | Export. | SAE | J240 | No | Auto | 65-90 | PE | RC | 740698-1 | 215-3079 | 864 | 18.8 | 12.81 | 1.28 |  | 28 | 28 | 152 | 136.8 | 157.67 |  | 103.73 | 2022-01-27
2019-02-11 | 3502 | Export. | SAE | J240 | No | Auto | 24-65 | PE | RC | 560695-1 | 11-2079 | 588 | 16.55 | 12.79 | 1.28 |  | 28 | 28 | 103 | 92.7 | 115.33 |  | 111.97 | 2022-01-27
2019-02-11 | 3501 | Export. | SAE | J240 | No | Auto | 24-65 | PE | RC | 560695-1 | 11-2079 | 595 | 16.62 | 12.81 | 1.28 |  | 28 | 28 | 103 | 92.7 | 116.33 |  | 112.94 | 2022-01-27
2019-02-11 | 3500 | Kaiser | SAE | J240 | No | Auto | 30H-105 | PE | RC | 850699-2 | 8-2079 | 863 | 23.79 | 12.81 | 1.28 |  | 28 | 28 | 194 | 174.6 | 202.67 |  | 104.47 | 2022-01-27
2019-02-11 | 3499 | Kaiser | SAE | J240 | No | Auto | 30H-105 | PE | RC | 850699-2 | 8-2079 | 835 | 23.8 | 12.79 | 1.28 |  | 28 | 28 | 194 | 174.6 | 216 |  | 111.34 | 2022-01-27
2019-02-11 | 3498 | Kaiser | SAE | J240 | No | Auto | 24-85 | PE | RC | 650697-1 | 41-1079 | 750 | 19.23 | 12.66 | 1.27 |  | 28 | 28 | 137 | 123.3 | 125 |  | 91.24 | 2022-01-27
2019-02-11 | 3497 | Kaiser | SAE | J240 | No | Auto | 24-85 | PE | RC | 650697-1 | 41-1079 | 744 | 19.05 | 12.74 | 1.27 |  | 28 | 28 | 137 | 123.3 | 135 |  | 98.54 | 2022-01-27
2019-02-11 | 3496 | Dacar | SAE | J240 | No | Auto | 34-80 | FV | RC | 770697-1 | 46-2079 | 736 | 17.04 | 12.79 | 1.28 |  | 28 | 28 | 123 | 110.7 | 126 |  | 102.44 | 2022-01-27
2019-02-11 | 3495 | Dacar | SAE | J240 | No | Auto | 34-80 | FV | RC | 770697-1 | 46-2079 | 751 | 17.42 | 12.85 | 1.28 |  | 28 | 28 | 123 | 110.7 | 135.33 |  | 110.03 | 2022-01-27
2019-02-11 | 3494 | Dacar | SAE | J240 | No | Auto | 34-70 | FV | RC | 570696-2 | 47-2079 | 538 | 15 | 12.71 | 1.27 |  | 28 | 28 | 101 | 90.9 |  |  | 0 | 2022-01-27
2019-02-11 | 3493 | Dacar | SAE | J240 | No | Auto | 34-70 | FV | RC | 570696-2 | 47-2079 | 550 | 14.97 | 12.71 | 1.27 |  | 28 | 28 | 101 | 90.9 |  |  | 0 | 2022-01-27
2019-02-08 | 3492 | Export. | SAE | J240 | No | Golf | GC2-6/210 | FV | CAP | 730698-1 | 32-6069 |  | 26.5 | 6.37 | 1.27 |  | 28 | 28 | 210 | 189 | 206.28 |  | 98.23 | 2022-01-27
2019-02-08 | 3491 | Export. | SAE | J240 | No | Golf | GC2-6/210 | FV | CAP | 730698-1 | 32-6069 |  | 26.43 | 6.37 | 1.27 |  | 28 | 28 | 210 | 189 | 204.38 |  | 97.32 | 2022-01-27
2019-02-06 | 3490 | Export. | SAE | J240 | No | Golf | GC2-6/210 | FV | RC | 770598-2 | 33-4069 |  | 26.27 | 6.37 | 1.27 |  | 28 | 28 | 517 | 465.3 | 399.67 |  | 77.3 | 2022-01-27
2019-02-06 | 3489 | Export. | SAE | J240 | No | Golf | GC2-6/210 | FV | RC | 770598-2 | 33-4069 |  | 26.22 | 6.37 | 1.27 |  | 28 | 28 | 517 | 465.3 | 394.33 |  | 76.27 | 2022-01-27
2019-02-05 | 3488 | Dacar | SAE | J240 | No | Auto | NS40-45 | FV | RC | 430595-2 | 8-3069 | 467 | 10.19 | 12.77 | 1.27 |  | 28 | 28 | 67 | 60.3 |  |  | 0 | 2022-01-27
2019-02-05 | 3487 | Dacar | SAE | J240 | No | Auto | NS40-45 | FV | RC | 430595-2 | 8-3069 | 467 | 10.31 | 12.77 | 1.27 |  | 28 | 28 | 67 | 60.3 |  |  | 0 | 2022-01-27
2019-02-04 | 3486 | Dacar | SAE | J240 | No | Moto | DB5L-BS | AGM | CAP | 3150193 | 2069 | 119 | 2.16 | 12.9 |  |  | 28 | 28 | 5 | 4.5 | 5.26 |  | 105.13 | 2022-01-27
2019-02-04 | 3485 | Dacar | SAE | J240 | No | Moto | DB5L-BS | AGM | CAP | 3150193 | 2069 | 118 | 2.15 | 12.92 |  |  | 28 | 28 | 5 | 4.5 | 4.43 |  | 88.53 | 2022-01-27
2019-02-04 | 3484 | Export. | SAE | J240 | No | Auto | 42-40 | PE | RC | 460594-2 | 13-2069 | 481 | 11.62 | 12.77 | 1.28 |  | 28 | 28 | 60 | 54 | 59 |  | 98.33 | 2022-01-27
2019-02-04 | 3483 | Export. | SAE | J240 | No | Auto | 42-40 | PE | RC | 460594-2 | 13-2069 | 481 | 11.59 | 12.77 | 1.28 |  | 28 | 28 | 60 | 54 | 58.67 |  | 97.78 | 2022-01-27
2019-02-04 | 3482 | Export. | SAE | J240 | No | Auto | 42-40 | PE | CAP | 460594-2 | 13-2069 | 467 | 11.58 | 12.77 | 1.28 |  | 28 | 28 | 40 | 36 | 42.03 |  | 105.06 | 2022-01-27
2019-02-04 | 3481 | Export. | SAE | J240 | No | Auto | 42-40 | PE | CAP | 460594-2 | 13-2069 | 496 | 11.67 | 12.77 | 1.28 |  | 28 | 28 | 40 | 36 | 42.7 |  | 106.75 | 2022-01-27
2019-02-01 | 3476 | Kaiser | SAE | J240 | No | Auto | NS40-50 | PE | RC | 530595-2 | 27-6059 | 540 | 10.93 | 12.77 | 1.27 |  | 28 | 28 | 73 | 65.7 | 67.67 |  | 92.69 | 2022-01-27
2019-02-01 | 3475 | Kaiser | SAE | J240 | No | Auto | NS40-50 | PE | RC | 530595-2 | 27-6059 | 545 | 10.87 | 12.77 | 1.27 |  | 28 | 28 | 73 | 65.7 | 66 |  | 90.41 | 2022-01-27
2019-02-01 | 3474 | Export. | SAE | J240 | No | Auto | 42-40 | PE | RC | 450194-1 | 19-6059 | 467 | 11.65 | 12.76 | 1.27 |  | 28 | 28 | 60 | 54 | 61 |  | 101.67 | 2022-01-27
2019-02-01 | 3473 | Export. | SAE | J240 | No | Auto | 42-40 | PE | RC | 450594-1 | 19-6059 | 467 | 11.7 | 12.77 | 1.27 |  | 28 | 28 | 60 | 54 | 59.67 |  | 99.44 | 2022-01-27
2019-01-31 | 3472 | Dacar | SAE | J240 | No | Moto | DB7B-BS | AGM | CAP | 17019 | 2059 | 136 | 2.6 | 13.17 |  |  | 28 | 28 | 7 | 6.3 | 7.33 |  | 104.67 | 2022-01-27
2019-01-31 | 3471 | Dacar | SAE | J240 | No | Moto | DB7B-BS | AGM | CAP | 18019 | 2059 | 137 | 2.57 | 13.2 |  |  | 28 | 28 | 7 | 6.3 | 6.61 |  | 94.38 | 2022-01-27
2019-01-31 | 3470 | Dacar | SAE | J240 | No | Moto | DB6.5-BS | AGM | CAP | 28019 | 2059 | 121 | 1.89 | 13.12 |  |  | 28 | 28 | 6.5 | 5.85 | 4.9 |  | 75.44 | 2022-01-27
2019-01-31 | 3469 | Dacar | SAE | J240 | No | Moto | DB6.5-BS | AGM | CAP | 25019 | 2059 | 121 | 1.84 | 13.1 |  |  | 28 | 28 | 6.5 | 5.85 | 4.5 |  | 69.23 | 2022-01-27
2019-01-31 | 3468 | Dacar | SAE | J240 | No | Auto | 36-47 | FV | RC | 440595-1 | 17-5059 | 467 | 11.28 | 12.79 | 1.27 |  | 28 | 28 | 68 | 61.2 |  |  | 0 | 2022-01-27
2019-01-31 | 3467 | Dacar | SAE | J240 | No | Auto | 36-47 | FV | RC | 440595-1 | 17-5059 | 454 | 11.32 | 12.81 | 1.27 |  | 28 | 28 | 68 | 61.2 |  |  | 0 | 2022-01-27
2019-01-31 | 3464 | Kaiser | SAE | J240 | No | Auto | NS40-50 | PE | RC | 530595-2 | 209-5059 | 528 | 11.04 | 12.77 | 1.26 |  | 28 | 28 | 73 | 65.7 | 75.33 |  | 103.2 | 2022-01-27
2019-01-31 | 3463 | Kaiser | SAE | J240 | No | Auto | NS40-50 | PE | RC | 530595-2 | 209-5059 | 542 | 11.15 | 12.81 | 1.26 |  | 28 | 28 | 73 | 65.7 | 75.67 |  | 103.65 | 2022-01-27
2019-01-30 | 3462 | Dacar | SAE | J240 | No | Auto | 47-65 | FV | RC | 650496-1 | 30-4059 | 651 | 15.69 | 12.7 | 1.27 |  | 28 | 28 | 105 | 94.5 | 106.33 |  | 101.27 | 2022-01-27
2019-01-30 | 3461 | Dacar | SAE | J240 | No | Auto | 47-65 | FV | RC | 650496-1 | 30-4059 | 650 | 15.39 | 12.66 | 1.27 |  | 28 | 28 | 105 | 94.5 | 96.67 |  | 92.06 | 2022-01-27
2019-01-30 | 3460 | Kaiser | SAE | J240 | No | Auto | 25-70 | PE | RC | 560496-2 | 216-3059 | 631 | 16.43 | 12.71 | 1.27 |  | 28 | 28 | 110 | 99 | 120 |  | 109.09 | 2022-01-27
2019-01-30 | 3459 | Kaiser | SAE | J240 | No | Auto | 25-70 | PE | RC | 560496-2 | 216-3059 | 645 | 16.51 | 12.73 | 1.27 |  | 28 | 28 | 110 | 99 | 119.67 |  | 108.79 | 2022-01-27
2019-01-29 | 3458 | Dacar | SAE | J240 | No | Auto | 27-75 | FV | RC | 670496-2 | 215-3059 | 644 | 19.38 | 12.7 | 1.27 |  | 28 | 28 | 110 | 99 |  |  | 0 | 2022-01-27
2019-01-29 | 3457 | Dacar | SAE | J240 | No | Auto | 27-75 | FV | RC | 670496-2 | 215-3059 | 642 | 19.54 | 12.66 | 1.27 |  | 28 | 28 | 110 | 99 |  |  | 0 | 2022-01-27
2019-01-29 | 3456 | Dacar | SAE | J240 | No | Marina | 27-MDP-1000 | FV | RC | 770498-2 | 8-3059 | 909 | 23.17 | 12.77 | 1.27 |  | 28 | 28 | 159 | 143.1 | 164.67 |  | 103.56 | 2022-01-27
2019-01-29 | 3455 | Dacar | SAE | J240 | No | Marina | 27-MDP-1000 | FV | RC | 770498-2 | 8-3059 | 908 | 23.15 | 12.76 | 1.27 |  | 28 | 28 | 159 | 143.1 | 159.33 |  | 100.21 | 2022-01-27
2019-01-29 | 3454 | Dacar | SAE | J240 | No | Auto | 27-100 | FV | RC | 870499-2 | 23-3059 | 885 | 22.68 | 12.66 | 1.27 |  | 28 | 28 | 173 | 155.7 |  |  | 0 | 2022-01-27
2019-01-29 | 3453 | Dacar | SAE | J240 | No | Auto | 27-100 | FV | RC | 870499-2 | 23-3059 | 906 | 22.85 | 12.74 | 1.27 |  | 28 | 28 | 173 | 155.7 |  |  | 0 | 2022-01-27
2019-01-29 | 3452 | Kaiser | SAE | J240 | No | Auto | 30H-105 | PE | RC | 850499-2 | 16-3059 | 859 | 24.7 | 12.73 | 1.27 |  | 28 | 28 | 194 | 174.6 | 193.33 |  | 99.66 | 2022-01-27
2019-01-29 | 3451 | Kaiser | SAE | J240 | No | Auto | 30H-105 | PE | RC | 850499-2 | 16-3059 | 858 | 24.82 | 12.71 | 1.27 |  | 28 | 28 | 194 | 174.6 | 176.33 |  | 90.89 | 2022-01-27
2019-01-28 | 3450 | Kaiser | SAE | J240 | No | Auto | 27-85 | PE | RC | 760497-1 | 20-2059 | 803 | 21.02 | 12.71 | 1.27 |  | 28 | 28 | 137 | 123.3 | 148.67 |  | 108.52 | 2022-01-27
2019-01-28 | 3449 | Kaiser | SAE | J240 | No | Auto | 27-85 | PE | RC | 760497-1 | 20-2059 | 816 | 21.04 | 12.73 | 1.27 |  | 28 | 28 | 137 | 123.3 | 151.67 |  | 110.71 | 2022-01-27
2019-01-28 | 3448 | Kaiser | SAE | J240 | No | Auto | 42-55 | PE | RC | 550496-2 | 47-2059 | 580 | 13.51 | 12.79 | 1.28 |  | 28 | 28 | 86 | 77.4 | 96 |  | 111.63 | 2022-01-27
2019-01-28 | 3447 | Kaiser | SAE | J240 | No | Auto | 42-55 | PE | RC | 550496-2 | 47-2059 | 571 | 13.63 | 12.77 | 1.28 |  | 28 | 28 | 86 | 77.4 | 91.33 |  | 106.2 | 2022-01-27
2019-01-28 | 3446 | Kaiser | SAE | J240 | No | Auto | 42-60 | PE | RC | 650496-2 | 12-1059 | 656 | 14.22 | 12.62 | 1.26 |  | 28 | 28 | 92 | 82.8 | 84.67 |  | 92.03 | 2022-01-27
2019-01-25 | 3445 | Export. | SAE | J240 | No | Golf | GC2-6/210 | FV | RC | 730498-2 | 6049 |  | 26.58 | 6.34 | 1.27 |  | 28 | 28 | 517 | 465.3 | 381 |  | 73.69 | 2022-01-27
2019-01-25 | 3444 | Export. | SAE | J240 | No | Golf | GC2-6/210 | FV | RC | 730498-2 | 6049 |  | 26.41 | 6.34 | 1.27 |  | 28 | 28 | 517 | 465.3 | 413.33 |  | 79.95 | 2022-01-27
2019-01-23 | 3443 | Dacar | SAE | J240 | No | Auto | 48-77 | FV | RC | 620497-2 | 14-4049 | 623 | 17.11 | 12.74 | 1.27 |  | 28 | 28 | 130 | 117 |  |  | 0 | 2022-01-27
2019-01-23 | 3442 | Dacar | SAE | J240 | No | Auto | 48-77 | FV | RC | 620497-2 | 14-4049 | 664 | 17.26 | 12.73 | 1.27 |  | 28 | 28 | 130 | 117 | 113 |  | 86.92 | 2022-01-27
2019-01-23 | 3441 | Dacar | SAE | J240 | No | Auto | NS40-50 | FV | RC | 550395-1 | 10-3049 | 544 | 11.15 | 12.74 | 1.27 |  | 28 | 28 | 73 | 65.7 | 66 |  | 90.41 | 2022-01-27
2019-01-23 | 3440 | Dacar | SAE | J240 | No | Auto | NS40-50 | FV | RC | 550395-1 | 10-3049 | 557 | 11.21 | 12.74 | 1.27 |  | 28 | 28 | 73 | 65.7 | 67 |  | 91.78 | 2022-01-27
2019-01-23 | 3439 | Dacar | SAE | J240 | No | Auto | 34-70 | FV | RC | 560396-1 | 3-3049 | 507 | 15.12 | 12.7 | 1.27 |  | 28 | 28 | 101 | 90.9 | 87 |  | 86.14 | 2022-01-27
2019-01-23 | 3438 | Dacar | SAE | J240 | No | Auto | 34-70 | FV | RC | 560396-1 | 3-3049 | 492 | 15.05 | 12.7 | 1.27 |  | 28 | 28 | 101 | 90.9 |  |  | 0 | 2022-01-27
2019-01-22 | 3437 | Dacar | SAE | J240 | No | Auto | 66-68 | FV | RC | 610497-1 | 213-3049 | 650 | 15.65 | 12.65 | 1.26 |  | 28 | 28 | 104 | 93.6 |  |  | 0 | 2022-01-27
2019-01-22 | 3436 | Dacar | SAE | J240 | No | Auto | 66-68 | FV | RC | 610497-1 | 213-3049 | 642 | 15.7 | 12.66 | 1.26 |  | 28 | 28 | 104 | 93.6 | 104 |  | 100 | 2022-01-27
2019-01-22 | 3435 | Dacar | SAE | J240 | No | Auto | 24-65 | FV | RC | 570396-1 | 35-3049 | 604 | 16.87 | 12.7 | 1.27 |  | 28 | 28 | 103 | 92.7 | 105.67 |  | 102.59 | 2022-01-27
2019-01-22 | 3434 | Dacar | SAE | J240 | No | Auto | 24-65 | FV | RC | 570396-1 | 35-3049 | 619 | 16.89 | 12.7 | 1.27 |  | 28 | 28 | 103 | 92.7 | 108.33 |  | 105.18 | 2022-01-27
2019-01-22 | 3433 | Dacar | SAE | J240 | No | Auto | 34-70 | FV | RC | 560396-1 | 12-2049 | 524 | 15.22 | 12.68 | 1.27 |  | 28 | 28 | 101 | 90.9 |  |  | 0 | 2022-01-27
2019-01-22 | 3432 | Dacar | SAE | J240 | No | Auto | 34-70 | FV | RC | 560396-1 | 12-2049 | 528 | 15.27 | 12.62 | 1.26 |  | 28 | 28 | 101 | 90.9 |  |  | 0 | 2022-01-27
2019-01-22 | 3431 | Dacar | SAE | J240 | No | Marina | 24-MDP-875 | FV | RC | 670397-1 | 14-2049 | 719 | 20.32 | 12.7 | 1.27 |  | 28 | 28 | 140 | 126 | 133.67 |  | 95.48 | 2022-01-27
2019-01-22 | 3430 | Dacar | SAE | J240 | No | Marina | 24-MDP-875 | FV | RC | 670397-1 | 14-2049 | 720 | 20.29 | 12.71 | 1.27 |  | 28 | 28 | 140 | 126 | 130.67 |  | 93.33 | 2022-01-27
2019-01-22 | 3429 | Dacar | SAE | J240 | No | Auto | 34-85 | FV | CCA | 760398-2 | 24-2049 | 763 | 17.52 | 12.68 | 1.27 |  | 28 | 28 | 720 | 7.2 | 6.7 | 670 | 93.06 | 2022-01-27
2019-01-22 | 3428 | Dacar | SAE | J240 | No | Auto | 34-85 | FV | RC | 760398-2 | 24-2049 | 764 | 17.41 | 12.7 | 1.27 |  | 28 | 28 | 137 | 123.3 | 117 |  | 85.4 | 2022-01-27
2019-01-22 | 3427 | Dacar | SAE | J240 | No | Auto | 24-85 | FV | RC | 670397-1 | 19-2049 | 661 | 18.44 | 12.7 | 1.27 |  | 28 | 28 | 137 | 123.3 | 131 |  | 95.62 | 2022-01-27
2019-01-22 | 3426 | Dacar | SAE | J240 | No | Auto | 24-85 | FV | RC | 670397-1 | 19-2049 | 670 | 18.22 | 12.7 | 1.27 |  | 28 | 28 | 137 | 123.3 | 124.33 |  | 90.75 | 2022-01-27
2019-01-22 | 3425 | Dacar | SAE | J240 | No | Auto | 66-68 | PE | RC | 610497-1 | 15-2049 | 730 | 15.9 | 12.7 | 1.27 |  | 28 | 28 | 104 | 93.6 |  |  | 0 | 2022-01-27
2019-01-21 | 3424 | Dacar | SAE | J240 | No | Auto | 66-68 | PE | RC | 610497-1 | 15-2049 | 737 | 15.88 | 12.65 | 1.27 |  | 28 | 28 | 104 | 93.6 |  |  | 0 | 2022-01-27
2019-01-21 | 3423 | Dacar | SAE | J240 | No | Golf | GC2-6/240 | FV | RC | 940299-2 | 40-7029 |  | 29.15 | 6.35 | 1.27 |  | 28 | 28 | 571 | 513.9 |  |  | 0 | 2022-01-27
2019-01-21 | 3422 | Dacar | SAE | J240 | No | Auto | 24-80 | FV | RC | 670396-1 | 43-2049 | 630 | 18.09 | 12.74 | 1.27 |  | 28 | 28 | 130 | 117 | 128.67 |  | 98.97 | 2022-01-27
2019-01-21 | 3421 | Dacar | SAE | J240 | No | Auto | 24-80 | FV | RC | 670396-1 | 43-2049 | 630 | 17.92 | 12.74 | 1.27 |  | 28 | 28 | 130 | 117 | 132.33 |  | 101.79 | 2022-01-27
2019-01-21 | 3420 | Dacar | SAE | J240 | No | Auto | 24-85 | PE | RC | 660397-2 | 41-1049 | 742 | 18.28 | 12.73 | 1.27 |  | 28 | 28 | 137 | 123.3 | 130.67 |  | 95.38 | 2022-01-27
2019-01-21 | 3419 | Dacar | SAE | J240 | No | Auto | 24-85 | PE | RC | 660397-2 | 41-1049 | 726 | 18.14 | 12.62 | 1.26 |  | 28 | 28 | 137 | 123.3 | 128.33 |  | 93.67 | 2022-01-27
2019-01-21 | 3418 | Dacar | SAE | J240 | No | Auto | 34-80 | FV | RC | 750397-2 | 40-1049 | 739 | 17.09 | 12.7 | 1.27 |  | 28 | 28 | 123 | 110.7 | 126 |  | 102.44 | 2022-01-27
2019-01-21 | 3417 | Dacar | SAE | J240 | No | Auto | 34-80 | FV | RC | 750397-2 | 40-1049 | 728 | 17.04 | 12.66 | 1.27 |  | 28 | 28 | 123 | 110.7 | 119 |  | 96.75 | 2022-01-27
2019-01-19 | 3416 | Dacar | SAE | J240 | No | Auto | 34-85 | PE | RC | 750398-1 | 14-7039 | 816 | 17.9 | 12.73 | 1.27 |  | 28 | 28 | 137 | 123.3 | 137.33 |  | 100.24 | 2022-01-27
2019-01-19 | 3415 | Dacar | SAE | J240 | No | Auto | 34-85 | PE | RC | 750398-1 | 14-7039 | 803 | 17.89 | 12.73 | 1.27 |  | 28 | 28 | 137 | 123.3 | 137 |  | 100 | 2022-01-27
2019-01-18 | 3414 | Dacar | SAE | J240 | No | Auto | NS40-45 | FV | RC | 440395-2 | 1-6039 | 424 | 10.38 | 12.62 | 1.26 |  | 28 | 28 | 67 | 60.3 |  |  | 0 | 2022-01-27
2019-01-18 | 3413 | Dacar | SAE | J240 | No | Auto | NS40-45 | FV | RC | 440395-2 | 1-6039 | 442 | 10.37 | 12.77 | 1.28 |  | 28 | 28 | 67 | 60.3 |  |  | 0 | 2022-01-27
2019-01-18 | 3412 | Dacar | SAE | J240 | No | Auto | N40-45 | FV | RC | 440395-1 | 32-6039 | 462 | 11.73 | 12.75 | 1.28 |  | 28 | 28 | 67 | 60.3 |  |  | 0 | 2022-01-27
2019-01-18 | 3411 | Dacar | SAE | J240 | No | Auto | N40-45 | FV | RC | 440395-1 | 32-6039 | 457 | 11.68 | 12.76 | 1.28 |  | 28 | 28 | 67 | 60.3 |  |  | 0 | 2022-01-27
2019-01-18 | 3410 | Dacar | SAE | J240 | No | Auto | N40-55 | FV | RC | 540396-1 | 41-6039 | 541 | 12.81 | 12.79 | 1.28 |  | 28 | 28 |  |  | 75 |  |  | 2022-01-27
2019-01-18 | 3409 | Dacar | SAE | J240 | No | Auto | N40-55 | FV | RC | 540396-1 | 41-6039 | 535 | 12.75 | 12.79 | 1.28 |  | 28 | 28 |  |  | 74.67 |  |  | 2022-01-27
2019-01-18 | 3408 | Dacar | SAE | J240 | No | Auto | N100-130 | PE | RC | 030399-2 | 15-5039 | 907 | 27.04 | 12.76 | 1.27 |  | 28 | 28 | 235 | 211.5 | 223.33 |  | 95.04 | 2022-01-27
2019-01-18 | 3407 | Dacar | SAE | J240 | No | Auto | N100-130 | PE | RC | 030399-2 | 15-5039 | 908 | 26.92 | 12.77 | 1.27 |  | 28 | 28 | 235 | 211.5 | 207 |  | 88.09 | 2022-01-27
2019-01-18 | 3406 | Dacar | SAE | J240 | No | Auto | N40-55 | PE | RC | 540396-1 | 215-5039 | 553 | 12.79 | 12.77 | 1.27 |  | 28 | 28 |  |  | 80.67 |  |  | 2022-01-27
2019-01-18 | 3405 | Dacar | SAE | J240 | No | Auto | N40-55 | PE | RC | 540396-1 | 215-5039 | 527 | 12.75 | 12.76 | 1.27 |  | 28 | 28 |  |  | 81.67 |  |  | 2022-01-27
2019-01-16 | 3404 | Export. | SAE | J240 | No | Auto | N100-107 | FV | RC | 830399-1 | 15-4039 | 754 | 25.57 | 12.73 | 1.27 |  | 28 | 28 | 200 | 180 | 179.33 |  | 89.67 | 2022-01-27
2019-01-16 | 3403 | Export. | SAE | J240 | No | Auto | N100-107 | FV | RC | 830399-1 | 15-4039 | 754 | 24.87 | 12.73 | 1.27 |  | 28 | 28 | 200 | 180 | 177 |  | 88.5 | 2022-01-27
2019-01-16 | 3402 | Dacar | SAE | J240 | No | Auto | 31T-115 | PE | RC | 910390-1 | 17-4039 | 981 | 26.14 | 12.79 | 1.28 |  | 28 | 28 | 200 | 180 | 206 |  | 103 | 2022-01-27
2019-01-16 | 3401 | Dacar | SAE | J240 | No | Auto | 31T-115 | PE | RC | 910390-1 | 17-4039 | 997 | 26.04 | 12.76 | 1.27 |  | 28 | 28 | 200 | 180 | 206.67 |  | 103.33 | 2022-01-27
2019-01-16 | 3400 | Dacar | SAE | J240 | No | Estacionaria | 31-DC-100 | FV | RC | 810399-1 | 11-4039 | 959 | 29.2 | 12.73 | 1.27 |  | 28 | 28 | 200 | 180 | 202 |  | 101 | 2022-01-27
2019-01-16 | 3399 | Dacar | SAE | J240 | No | Estacionaria | 31-DC-100 | FV | RC | 810399-1 | 11-4039 | 976 | 29.19 | 12.73 | 1.27 |  | 28 | 28 | 200 | 180 | 205 |  | 102.5 | 2022-01-27
2019-01-15 | 3398 | Dacar | SAE | J240 | No | Auto | 42-55 | FV | RC | 560296-1 | 207-3039 | 532 | 13.59 | 12.71 | 1.27 |  | 28 | 28 | 86 | 77.4 | 77.33 |  | 89.92 | 2022-01-27
2019-01-15 | 3397 | Dacar | SAE | J240 | No | Auto | 42-55 | FV | RC | 560296-1 | 207-3039 | 542 | 13.62 | 12.7 | 1.27 |  | 28 | 28 | 86 | 77.4 | 80 |  | 93.02 | 2022-01-27
2019-01-15 | 3396 | Dacar | SAE | J240 | No | Auto | 42-40 | FV | RC | 470294-2 | 22-3039 | 449 | 11.85 | 12.68 | 1.27 |  | 28 | 28 | 60 | 54 | 48 |  | 80 | 2022-01-27
2019-01-15 | 3395 | Dacar | SAE | J240 | No | Auto | 42-40 | FV | RC | 470294-2 | 22-3039 | 449 | 11.84 | 12.68 | 1.27 |  | 28 | 28 | 60 | 54 | 47 |  | 78.33 | 2022-01-27
2019-01-14 | 3394 | Dacar | SAE | J240 | No | Auto | 42-60 | FV | RC | 660296-2 | 7-2039 | 615 | 14.2 | 12.77 | 1.28 |  | 28 | 28 | 92 | 82.8 | 101.33 |  | 110.14 | 2022-01-27
2019-01-14 | 3393 | Dacar | SAE | J240 | No | Auto | 42-60 | FV | RC | 660296-2 | 7-2039 | 615 | 14.24 | 12.76 | 1.28 |  | 28 | 28 | 92 | 82.8 | 103.67 |  | 112.68 | 2022-01-27
2019-01-14 | 3392 | Dacar | SAE | J240 | No | Auto | 42-40 | FV | RC | 450294-2 | 3-7029 | 396 | 11.79 | 12.68 | 1.27 |  | 28 | 28 | 60 | 54 | 61 |  | 101.67 | 2022-01-27
2019-01-14 | 3391 | Dacar | SAE | J240 | No | Auto | 42-40 | FV | RC | 450294-2 | 3-7029 | 405 | 11.85 | 12.76 | 1.27 |  | 28 | 28 | 60 | 54 | 53.67 |  | 89.44 | 2022-01-27
2019-01-14 | 3390 | Dacar | SAE | J240 | No | Auto | 42-55 | FV | RC | 540296-1 | 40-7029 | 520 | 13.28 | 12.73 | 1.27 |  | 28 | 28 | 86 | 77.4 | 81.33 |  | 94.57 | 2022-01-27
2019-01-14 | 3389 | Dacar | SAE | J240 | No | Auto | 42-55 | FV | RC | 540296-1 | 40-7029 | 496 | 13.37 | 12.65 | 1.27 |  | 28 | 28 | 86 | 77.4 |  |  | 0 | 2022-01-27
2019-01-14 | 3388 | Dacar | SAE | J240 | No | Auto | 42-47 | FV | RC | 440295-1 | 40-7029 | 403 | 12.16 | 12.68 | 1.27 |  | 28 | 28 | 68 | 61.2 |  |  | 0 | 2022-01-27
2019-01-14 | 3387 | Dacar | SAE | J240 | No | Auto | 42-47 | FV | RC | 440295-1 | 40-7029 | 403 | 12.16 | 12.7 | 1.27 |  | 28 | 28 | 68 | 61.2 |  |  | 0 | 2022-01-27
2019-01-14 | 3386 | Dacar | SAE | J240 | No | Auto | 42-40 | FV | RC | 450294-1 | 3-2029 | 387 | 11.97 | 12.74 | 1.28 |  | 28 | 28 | 60 | 54 | 58 |  | 96.67 | 2022-01-27
2019-01-14 | 3385 | Dacar | SAE | J240 | No | Auto | 42-40 | FV | RC | 450294-1 | 3-2029 | 392 | 11.96 | 12.74 | 1.28 |  | 28 | 28 | 60 | 54 | 52 |  | 86.67 | 2022-01-27
2019-01-14 | 3384 | Dacar | SAE | J240 | No | Golf | GC2-6/240 | FV | RC | 960889-1 | 40-7029 |  | 30.77 | 637 | 1.27 |  | 28 | 28 | 571 | 513.9 | 470.67 |  | 82.43 | 2022-01-27
2019-01-14 | 3383 | Dacar | SAE | J240 | No | Golf | GC2-6/240 | FV | RC | 960889-1 | 40-7029 |  | 30.54 | 637 | 1.27 |  | 28 | 28 | 571 | 513.9 | 474.67 |  | 83.13 | 2022-01-27
2019-01-11 | 3382 | Export. | SAE | J240 | No | Golf | GC2-6/210 | FV | CAP | 720298-1 | 20-4029 |  | 26.37 | 635 | 1.27 |  | 28 | 28 | 210 | 189 | 173.25 |  | 82.5 | 2022-01-27
2019-01-11 | 3381 | Export. | SAE | J240 | No | Golf | GC2-6/210 | FV | CAP | 720298-1 | 20-4029 |  | 26.67 | 635 | 1.27 |  | 28 | 28 | 210 | 189 | 177.56 |  | 84.55 | 2022-01-27
2019-01-09 | 3380 | Export. | SAE | J240 | No | Golf | GC2-6/210 | FV | RC | 720298-1 | 20-4029 |  | 26.36 | 6.4 | 1.28 |  | 28 | 28 | 517 | 465.3 | 419 |  | 81.04 | 2022-01-27
2019-01-09 | 3379 | Export. | SAE | J240 | No | Golf | GC2-6/210 | FV | RC | 720298-1 | 20-4029 |  | 26.38 | 6.4 | 1.28 |  | 28 | 28 | 517 | 465.3 | 448 |  | 86.65 | 2022-01-27
2019-01-05 | 3378 | Kaiser | SAE | J240 | No | Auto | N40-55 | PE | RC | 550196-2 | 42-6019 | 541 | 12.72 | 12.76 | 1.27 |  | 28 | 28 |  |  | 81.67 |  |  | 2022-01-27
2019-01-05 | 3377 | Kaiser | SAE | J240 | No | Auto | N40-55 | PE | RC | 550196-2 | 42-6019 | 555 | 12.78 | 12.76 | 1.27 |  | 28 | 28 |  |  | 85.33 |  |  | 2022-01-27
2019-01-04 | 3376 | Kaiser | SAE | J240 | No | Auto | 25-70 | PE | RC | 550196-1 | 7-6019 | 640 | 16.07 | 12.82 | 1.28 |  | 28 | 28 | 110 | 99 | 117.67 |  | 106.97 | 2022-01-27
2019-01-04 | 3375 | Kaiser | SAE | J240 | No | Auto | 25-70 | PE | RC | 550196-1 | 7-6019 | 639 | 16.07 | 12.81 | 1.28 |  | 28 | 28 | 110 | 99 | 115.67 |  | 105.15 | 2022-01-27
2019-01-04 | 3374 | Dacar | SAE | J240 | No | Auto | N40-45 | FV | RC | 450195-1 | 25-6019 | 425 | 11.34 | 12.68 | 1.26 |  | 28 | 28 | 67 | 60.3 |  |  | 0 | 2022-01-27
2019-01-04 | 3373 | Dacar | SAE | J240 | No | Auto | N40-45 | FV | RC | 450195-1 | 25-6019 | 445 | 11.54 | 12.66 | 1.26 |  | 28 | 28 | 67 | 60.3 |  |  | 0 | 2022-01-27
2019-01-04 | 3372 | Dacar | SAE | J240 | No | Auto | N40-45 | FV | RC | 450195-1 | 25-6019 | 419 | 11.42 | 12.74 | 1.27 |  | 28 | 28 | 67 | 60.3 | 58 |  | 86.57 | 2022-01-27
2019-01-04 | 3371 | Dacar | SAE | J240 | No | Auto | N40-45 | FV | RC | 450195-1 | 25-6019 | 439 | 11.4 | 12.76 | 1.27 |  | 28 | 28 | 67 | 60.3 | 64 |  | 95.52 | 2022-01-27
2019-01-04 | 3370 | Export. | SAE | J240 | No | Auto | 66-75 | PE | RC | 740198-2 | 8-5019 | 810 | 16.44 | 12.81 | 1.28 |  | 28 | 28 | 111 | 99.9 |  |  | 0 | 2022-01-27
2019-01-04 | 3369 | Export. | SAE | J240 | No | Auto | 66-75 | PE | RC | 740198-2 | 8-5019 | 790 | 16.28 | 12.71 | 1.27 |  | 28 | 28 | 111 | 99.9 | 108 |  | 97.3 | 2022-01-27
2019-01-04 | 3368 | Dacar | SAE | J240 | No | Auto | 66-68 | FV | RC | 640197-2 | 8-5019 | 590 | 15.42 | 12.65 | 1.26 |  | 28 | 28 | 104 | 93.6 |  |  | 0 | 2022-01-27
2019-01-04 | 3367 | Dacar | SAE | J240 | No | Auto | 66-68 | FV | RC | 640197-2 | 8-5019 | 575 | 15.41 | 12.62 | 1.26 |  | 28 | 28 | 104 | 93.6 |  |  | 0 | 2022-01-27
2019-01-04 | 3366 | Dacar | SAE | J240 | No | Auto | NS40-50 | FV | RC | 554985-2 | 208-6508 | 442 | 11.12 | 12.51 | 1.25 |  | 28 | 28 | 73 | 65.7 |  |  | 0 | 2022-01-27
2019-01-04 | 3365 | Dacar | SAE | J240 | No | Auto | NS40-50 | FV | RC | 554985-2 | 208-6508 | 457 | 10.99 | 12.68 | 1.26 |  | 28 | 28 | 73 | 65.7 |  |  | 0 | 2022-01-27
2019-01-04 | 3364 | Dacar | SAE | J240 | No | Auto | N40-45 | FV | RC | 424485-2 | 3448 | 397 | 11.58 | 12.56 | 1.25 |  | 28 | 28 | 67 | 60.3 | 59.67 |  | 89.05 | 2022-01-27
2019-01-04 | 3363 | Dacar | SAE | J240 | No | Auto | N40-45 | FV | RC | 424485-2 | 3448 | 397 | 11.49 | 12.56 | 1.25 |  | 28 | 28 | 67 | 60.3 | 59 |  | 88.06 | 2022-01-27
2019-01-03 | 3362 | Kaiser | SAE | J240 | No | Auto | 30H-105 | PE | RC | 875289-5 | 25-5019 | 845 | 24.1 | 12.8 | 1.28 |  | 28 | 28 | 194 | 174.6 | 203.67 |  | 104.98 | 2022-01-27
2019-01-03 | 3361 | Kaiser | SAE | J240 | No | Auto | 30H-105 | PE | RC | 875289-5 | 25-5019 | 833 | 24.05 | 12.83 | 1.28 |  | 28 | 28 | 194 | 174.6 | 199.67 |  | 102.92 | 2022-01-27
2019-01-03 | 3360 | Export. | SAE | J240 | No | Auto | 24-65 | PE | RC | 565186-2 | 211-5019 | 636 | 17.21 | 12.74 | 1.28 |  | 28 | 28 | 103 | 92.7 | 117.67 |  | 114.24 | 2022-01-27
2019-01-03 | 3359 | Export. | SAE | J240 | No | Auto | 24-65 | PE | RC | 565186-2 | 211-5019 | 636 | 17.08 | 12.74 | 1.28 |  | 28 | 28 | 103 | 92.7 | 115.67 |  | 112.3 | 2022-01-27
2017-10-03 | 2405 | Dacar | SAE | J240 | No | Auto | 66-68 |  | RC | 653977-2 | 23-3407-2 | 727 | 16.04 | 12.87 | 1.28 |  |  |  | 104 | 93.6 | 120 |  | 115.38 | 2022-01-27
2017-10-03 | 2404 | Dacar | SAE | J240 | No | Auto | 66-68 |  | RC | 653977-2 | 23-3407-2 | 705 | 16 | 12.88 | 1.28 |  |  |  | 104 | 93.6 | 112.1 |  | 107.79 | 2022-01-27
2017-10-03 | 2403 | Dacar | SAE | J240 | No | Auto | 36-47 |  | RC | 463975-2 | 208-2407-1 | 518 | 11.63 | 12.88 | 1.28 |  |  |  | 68 | 61.2 | 66.75 |  | 98.16 | 2022-01-27
2017-10-03 | 2402 | Dacar | SAE | J240 | No | Auto | 36-47 |  | RC | 463975-2 | 208-2407-1 | 507 | 11.59 | 12.9 | 1.28 |  |  |  | 68 | 61.2 | 69.11 |  | 101.63 | 2022-01-27
2017-10-03 | 2401 | Dacar | SAE | J240 | No | Auto | NS40-50 |  | RC | 573975-1 | 210-2407-1 | 540 | 11.01 | 12.88 | 1.28 |  |  |  | 73 | 65.7 | 74 |  | 101.37 | 2022-01-27
2017-10-03 | 2400 | Dacar | SAE | J240 | No | Auto | NS40-50 |  | RC | 573975-1 | 210-2407-1 | 523 | 10.96 | 12.9 | 1.28 |  |  |  | 73 | 65.7 | 70.5 |  | 96.58 | 2022-01-27
2017-10-03 | 2399 | Dacar | SAE | J240 | No | Auto | 42-40 |  | RC | 453974-3 | 33-2407-2 | 490 | 12.03 | 12.77 | 1.27 |  |  |  | 60 | 54 | 65.6 |  | 109.33 | 2022-01-27
2017-10-03 | 2398 | Dacar | SAE | J240 | No | Auto | 42-40 |  | RC | 453974-3 | 33-2407-2 | 490 | 12.07 | 12.77 | 1.27 |  |  |  | 60 | 54 | 64.7 |  | 107.83 | 2022-01-27
2017-09-30 | 2397 | Dacar | SAE | J240 | No | Auto | 42-60 |  | RC | 633976-1 | 45-7397-2 | 661 | 14.23 | 12.81 | 1.28 |  |  |  | 92 | 82.8 | 92 |  | 100 | 2022-01-27
2017-09-30 | 2396 | Dacar | SAE | J240 | No | Auto | 42-60 |  | RC | 633976-1 | 45-7397-2 | 662 | 14.22 | 12.82 | 1.28 |  |  |  | 92 | 82.8 | 93.6 |  | 101.74 | 2022-01-27
2017-09-30 | 2395 | Dacar | SAE | J240 | No | Auto | 42-55 |  | RC | 553976-1 | 39-7397-2 | 574 | 13.78 | 12.81 | 1.28 |  |  |  | 86 | 77.4 | 78 |  | 90.7 | 2022-01-27
2017-09-30 | 2394 | Dacar | SAE | J240 | No | Auto | 42-55 |  | RC | 553976-1 | 39-7397-2 | 449 | 13.7 | 12.81 | 1.28 |  |  |  | 86 | 77.4 | 76 |  | 88.37 | 2022-01-27
2017-09-30 | 2393 | Dacar | SAE | J240 | No | Auto | 36-47 |  | RC | 463975-2 | 2-1407-1 | 478 | 11.55 | 12.82 | 1.28 |  |  |  | 68 | 61.2 | 61.3 |  | 90.15 | 2022-01-27
2017-09-30 | 2392 | Dacar | SAE | J240 | No | Auto | 36-47 |  | RC | 463975-2 | 2-1407-1 | 482 | 11.53 | 12.81 | 1.28 |  |  |  | 68 | 61.2 | 64.5 |  | 94.85 | 2022-01-27
2017-09-30 | 2391 | Dacar | SAE | J240 | No | Auto | 66-68 |  | RC | 653977-2 | 10-7397-1 | 668 | 15.84 | 12.76 | 1.27 |  |  |  | 104 | 93.6 | 91.68 |  | 88.15 | 2022-01-27
2017-09-30 | 2390 | Dacar | SAE | J240 | No | Auto | 66-68 |  | RC | 653977-2 | 10-7397-1 | 668 | 15.8 | 12.76 | 1.27 |  |  |  | 104 | 93.6 | 96.31 |  | 92.61 | 2022-01-27
2017-09-30 | 2389 | Dacar | SAE | J240 | No | Auto | 30H-95 |  | RC | 723978-1 | 216-7397-1 | 758 | 24.02 | 12.85 | 1.28 |  |  |  | 168 | 151.2 | 139 |  | 82.74 | 2022-01-27
2017-09-30 | 2388 | Dacar | SAE | J240 | No | Auto | 30H-95 |  | RC | 723978-1 | 216-7397-1 | 795 | 24.19 | 12.86 | 1.28 |  |  |  | 168 | 151.2 | 140 |  | 83.33 | 2022-01-27
2017-09-29 | 2387 | Dacar | SAE | J240 | No | Auto | 24-80 |  | RC | 633777-1 | 209-6377-1 | 722 | 18.88 | 12.81 | 1.28 |  |  |  | 130 | 117 | 116.7 |  | 89.77 | 2022-01-27
2017-09-29 | 2386 | Dacar | SAE | J240 | No | Auto | 42-40 |  | RC | 473874-2 | 43-6397-1 | 489 | 12.03 | 12.88 | 1.28 |  |  |  | 60 | 54 | 0 |  | 0 | 2022-01-27
2017-09-29 | 2385 | Dacar | SAE | J240 | No | Auto | 42-40 |  | RC | 473874-2 | 43-6397-1 | 500 | 12.12 | 12.88 | 1.28 |  |  |  | 60 | 54 | 64 |  | 106.67 | 2022-01-27
2017-09-29 | 2384 | Dacar | SAE | J240 | No | Auto | 42-40 |  | RC | 473874-2 | 43-6397-1 | 510 | 12.13 | 12.88 | 1.28 |  |  |  | 60 | 54 | 65.3 |  | 108.83 | 2022-01-27
2017-09-26 | 2383 | Dacar | SAE | J240 | No | Golf | GC2-6/210 |  | RC | 733878-2 | 26-2397-2 | 500 | 26.01 | 6.42 | 1.28 |  |  |  | 517 | 465.3 | 0 |  | 0 | 2022-01-27
2017-09-26 | 2382 | Dacar | SAE | J240 | No | Golf | GC2-6/210 |  | RC | 733878-2 | 26-2397-2 | 512 | 25.94 | 6.42 | 1.28 |  |  |  | 517 | 465.3 | 0 |  | 0 | 2022-01-27
2017-09-26 | 2381 | Dacar | SAE | J240 | No | Auto | 27-85 |  | RC | 753877-2 | 215-2397-1 | 820 | 22.17 | 12.87 | 1.28 |  |  |  | 137 | 123.3 | 168.5 |  | 122.99 | 2022-01-27
2017-09-26 | 2380 | Dacar | SAE | J240 | No | Auto | 27-85 |  | RC | 753877-2 | 215-2397-1 | 806 | 22.17 | 12.87 | 1.28 |  |  |  | 137 | 123.3 | 165.9 |  | 121.09 | 2022-01-27
2017-09-26 | 2379 | Dacar | SAE | J240 | No | Auto | 27-85 |  | CCA | 753877-2 | 215-2397-1 | 752 | 22.06 | 12.87 | 1.28 |  |  |  | 670 | 7.2 |  |  | 0 | 2022-01-27
2017-09-26 | 2378 | Dacar | SAE | J240 | No | Auto | 27-85 |  | CCA | 753877-2 | 215-2397-1 | 855 | 22.22 | 12.85 | 1.28 |  |  |  | 670 | 7.2 |  |  | 0 | 2022-01-27
2017-09-26 | 2377 | Dacar | SAE | J240 | No | Auto | 31A-85 |  | RC | 663577-2 | 35-2367-1 | 571 | 22.51 | 12.74 | 1.27 |  |  |  | 139 | 125.1 | 130.6 |  | 93.96 | 2022-01-27
2017-09-26 | 2376 | Dacar | SAE | J240 | No | Auto | 31A-85 |  | RC | 663577-2 | 35-2367-1 | 579 | 22.56 | 12.74 | 1.27 |  |  |  | 139 | 125.1 | 133.2 |  | 95.83 | 2022-01-27
2017-09-25 | 2375 | Dacar | SAE | J240 | No | Auto | 65-100 |  | RC | 852679-1 | 23-7267-2 | 787 | 20.56 | 12.68 | 1.26 |  |  |  | 171 | 153.9 |  |  | 0 | 2022-01-27
2017-09-25 | 2374 | Dacar | SAE | J240 | No | Auto | 65-100 |  | RC | 852679-1 | 23-7267-2 | 802 | 20.4 | 12.63 | 1.26 |  |  |  | 171 | 153.9 |  |  | 0 | 2022-01-27
2017-09-22 | 2373 | Dacar | SAE | J240 | No | Auto | 42-40 |  | RC | 473774-1 | 211-6387-2 | 475 | 11.79 | 12.82 | 1.28 |  |  |  | 60 | 54 | 7.79 |  | 12.98 | 2022-01-27
2017-09-22 | 2372 | Dacar | SAE | J240 | No | Auto | 42-40 |  | RC | 473774-1 | 211-6387-2 | 470 | 11.75 | 12.82 | 1.28 |  |  |  | 60 | 54 | 7.79 |  | 12.98 | 2022-01-27
2017-09-21 | 2371 | Dacar | SAE | J240 | No | Golf | GC2-6/195 |  | RC | 921179-2 | 18-4387-1 | 646 | 29.52 | 6.29 | 1.25 |  |  |  | 571 | 513.9 | 438.75 |  | 76.84 | 2022-01-27
2017-09-21 | 2370 | Dacar | SAE | J240 | No | Golf | GC2-6/195 |  | RC | 921179-2 | 18-4387-1 | 643 | 29.13 | 6.3 | 1.25 |  |  |  | 571 | 513.9 | 432.5 |  | 75.74 | 2022-01-27
2017-09-20 | 2369 | Dacar | SAE | J240 | No | Auto | 31T-105 |  | RC | 863579-2 | 32-2367-1 | 810 | 25.93 | 12.76 | 1.27 |  |  |  | 194 | 174.6 | 166 |  | 85.57 | 2022-01-27
2017-09-20 | 2368 | Dacar | SAE | J240 | No | Auto | 31T-105 |  | RC | 863579-2 | 32-2367-1 | 825 | 26.17 | 12.74 | 1.27 |  |  |  | 194 | 174.6 | 165 |  | 85.05 | 2022-01-27
2017-09-20 | 2367 | Dacar | SAE | J240 | No | Auto | 42-40 |  | RC | 463774-2 | 30-4387-2 | 486 | 11.87 | 12.85 | 1.28 |  |  |  | 60 | 54 | 7.09 |  | 11.82 | 2022-01-27
2017-09-20 | 2366 | Dacar | SAE | J240 | No | Auto | 42-40 |  | RC | 463774-2 | 30-4387-2 | 473 | 12.02 | 12.9 | 1.28 |  |  |  | 60 | 54 | 70 |  | 116.67 | 2022-01-27
2017-09-20 | 2365 | Dacar | SAE | J240 | No | Auto | 42-40 |  | RC | 463774-2 | 30-4387-2 | 468 | 12.04 | 12.87 | 1.28 |  |  |  | 60 | 54 | 73 |  | 121.67 | 2022-01-27
2017-09-19 | 2364 | Dacar | SAE | J240 | No | Auto | 24-55 |  | RC | 433775-2 | 26-3387-2 | 454 | 16.15 | 12.81 | 1.28 |  |  |  | 84 | 75.6 | 88 |  | 104.76 | 2022-01-27
2017-09-19 | 2363 | Dacar | SAE | J240 | No | Auto | 24-55 |  | RC | 433775-2 | 26-3387-2 | 469 | 16.03 | 12.81 | 1.28 |  |  |  | 84 | 75.6 | 88 |  | 104.76 | 2022-01-27
2017-09-19 | 2362 | Dacar | SAE | J240 | No | Auto | 24-55 |  | RC | 433775-2 | 26-3387-2 | 469 | 16.12 | 12.81 | 1.28 |  |  |  | 84 | 75.6 | 6.8 |  | 8.1 | 2022-01-27
2017-09-19 | 2361 | Dacar | SAE | J240 | No | Estacionaria | 31AGM100 |  | RC |  |  | 654 | 29.21 | 13.26 | 0 |  |  |  | 180 | 162 | 105.27 |  | 58.48 | 2022-01-27
2017-09-19 | 2360 | Dacar | SAE | J240 | No | Estacionaria | 31AGM100 |  | RC |  |  | 655 | 29.24 | 13.26 | 0 |  |  |  | 180 | 162 | 106.64 |  | 59.24 | 2022-01-27
2017-09-19 | 2359 | Dacar | SAE | J240 | No | Auto | N100-107 |  | RC | 843779-2 | 14-2387-1 | 841 | 26.73 | 12.75 | 1.27 |  |  |  | 200 | 180 | 160.5 |  | 80.25 | 2022-01-27
2017-09-19 | 2358 | Dacar | SAE | J240 | No | Auto | N100-107 |  | RC | 843779-2 | 14-2387-1 | 811 | 26.9 | 12.76 | 1.27 |  |  |  | 200 | 180 | 164 |  | 82 | 2022-01-27
2017-09-19 | 2357 | Dacar | SAE | J240 | No | Auto | N100-107 |  | RC | 843779-2 | 14-2387-1 | 840 | 27.38 | 12.74 | 1.27 |  |  |  | 200 | 180 | 182.9 |  | 91.45 | 2022-01-27
2017-09-18 | 2356 | Dacar | SAE | J240 | No | Auto | N100-107 |  | RC | 843779-2 | 6-2387-2 | 829 | 27.47 | 12.79 | 1.28 |  |  |  | 200 | 180 | 183.52 |  | 91.76 | 2022-01-27
2017-09-18 | 2355 | Dacar | SAE | J240 | No | Auto | N100-107 |  | RC | 843779-2 | 6-2387-2 | 843 | 27.02 | 12.79 | 1.28 |  |  |  | 200 | 180 | 167 |  | 83.5 | 2022-01-27
2017-09-18 | 2354 | Dacar | SAE | J240 | No | Auto | N100-107 |  | RC | 843779-2 | 213-2387-2 | 846 | 27.38 | 12.82 | 1.28 |  |  |  | 200 | 180 | 180.7 |  | 90.35 | 2022-01-27
2017-09-18 | 2353 | Dacar | SAE | J240 | No | Auto | N100-107 |  | RC | 843779-2 | 6-2387-2 | 858 | 26.91 | 12.81 | 1.28 |  |  |  | 200 | 180 | 81.53 |  | 40.77 | 2022-01-27
2017-09-18 | 2352 | Dacar | SAE | J240 | No | Auto | N100-107 |  | RC | 843779-2 | 6-2387-2 | 847 | 27.33 | 12.84 | 1.28 |  |  |  | 200 | 180 | 88.6 |  | 44.3 | 2022-01-27
2017-09-18 | 2351 | Dacar | SAE | J240 | No | Auto | N100-107 |  | RC | 843779-2 | 6-2387-2 | 844 | 27.39 | 12.81 | 1.28 |  |  |  | 200 | 180 | 87.35 |  | 43.68 | 2022-01-27
2017-09-16 | 2350 | Dacar | SAE | J240 | No | Auto | 42-60 |  | RC | 663676-2 | 28-6377-2 | 621 | 14.31 | 12.84 | 1.28 |  |  |  | 92 | 82.8 | 7.3 |  | 7.93 | 2022-01-27
2017-09-16 | 2349 | Dacar | SAE | J240 | No | Auto | 42-60 |  | RC | 663676-2 | 28-6377-2 | 606 | 14.23 | 12.84 | 1.28 |  |  |  | 92 | 82.8 | 7.08 |  | 7.7 | 2022-01-27
2017-09-16 | 2348 | Dacar | SAE | J240 | No | Auto | 42-60 |  | RC | 663676-2 | 28-6377-2 | 622 | 14.59 | 12.84 | 1.28 |  |  |  | 92 | 82.8 | 7.29 |  | 7.92 | 2022-01-27
2017-09-15 | 2347 | Dacar | SAE | J240 | No | Auto | 24-80 |  | RC | 633777-2 | 15-6377-1 | 734 | 18.67 | 12.9 | 1.28 |  |  |  | 130 | 117 | 69.31 |  | 53.32 | 2022-01-27
2017-09-15 | 2346 | Dacar | SAE | J240 | No | Auto | 24-80 |  | RC | 633777-2 | 15-6377-1 | 745 | 18.81 | 12.9 | 1.28 |  |  |  | 130 | 117 | 69.04 |  | 53.11 | 2022-01-27
2017-09-15 | 2345 | Dacar | SAE | J240 | No | Auto | 24-80 |  | RC | 633777-2 | 15-6377-1 | 712 | 18.46 | 12.92 | 1.28 |  |  |  | 130 | 117 | 71.78 |  | 55.22 | 2022-01-27
2017-09-15 | 2344 | Dacar | SAE | J240 | No | Auto | 42-55 |  | RC | 553655-1 | 216-6377-1 | 535 | 13.52 | 12.82 | 1.28 |  |  |  | 86 | 77.4 | 82.6 |  | 96.05 | 2022-01-27
2017-09-15 | 2343 | Dacar | SAE | J240 | No | Auto | 42-55 |  | RC | 553655-1 | 216-6377-1 | 517 | 13.39 | 12.84 | 1.28 |  |  |  | 86 | 77.4 | 79.53 |  | 92.48 | 2022-01-27
2017-09-15 | 2342 | Dacar | SAE | J240 | No | Auto | 42-55 |  | RC | 553655-1 | 216-6377-1 | 529 | 13.43 | 12.82 | 1.28 |  |  |  | 86 | 77.4 | 80.4 |  | 93.49 | 2022-01-27
2017-09-15 | 2341 | Dacar | SAE | J240 | No | Auto | 36-47 |  | RC | 453674-2 | 24-6377-1 | 395 | 10.95 | 12.79 | 1.28 |  |  |  | 68 | 61.2 | 7.54 |  | 11.09 | 2022-01-27
2017-09-15 | 2340 | Dacar | SAE | J240 | No | Auto | 36-47 |  | RC | 453674-2 | 24-6377-1 | 417 | 10.92 | 12.81 | 1.28 |  |  |  | 68 | 61.2 | 7.93 |  | 11.66 | 2022-01-27
2017-09-15 | 2339 | Dacar | SAE | J240 | No | Auto | 36-47 |  | RC | 453674-2 | 24-6377-1 | 414 | 11.05 | 12.74 | 1.25 |  |  |  | 68 | 61.2 | 7.76 |  | 11.41 | 2022-01-27
2017-09-15 | 2338 | Dacar | SAE | J240 | No | Golf | GC2-6/195 |  | RC | 925169-2 | 207-6037-1 | 651 | 28.65 | 6.19 | 1.23 |  |  |  | 571 | 513.9 |  |  | 0 | 2022-01-27
2017-09-15 | 2337 | Dacar | SAE | J240 | No | Golf | GC2-6/195 |  | RC | 925169-2 | 209-6037-1 | 647 | 28.58 | 6.21 | 1.23 |  |  |  | 571 | 513.9 |  |  | 0 | 2022-01-27
2017-09-15 | 2336 | Dacar | SAE | J240 | No | Auto | 24-80 |  | RC | 633777-2 | 25-5377-2 | 731 | 18.54 | 12.85 | 1.28 |  |  |  | 130 | 117 | 145 |  | 111.54 | 2022-01-27
2017-09-15 | 2335 | Dacar | SAE | J240 | No | Auto | 24-80 |  | RC | 633777-2 | 25-5377-2 | 741 | 18.71 | 12.85 | 1.28 |  |  |  | 130 | 117 | 145 |  | 111.54 | 2022-01-27
2017-09-15 | 2334 | Dacar | SAE | J240 | No | Auto | 24-80 |  | RC | 633777-2 | 25-5377-2 | 731 | 18.5 | 12.85 | 1.28 |  |  |  | 130 | 117 | 149 |  | 114.62 | 2022-01-27
2017-09-15 | 2333 | Dacar | SAE | J240 | No | Auto | 34-80 |  | RC | 723778-1 | 4-5377-2 | 792 | 17.89 | 12.85 | 1.28 |  |  |  | 123 | 110.7 | 79 |  | 64.23 | 2022-01-27
2017-09-15 | 2332 | Dacar | SAE | J240 | No | Auto | 34-80 |  | RC | 723778-1 | 4-5377-2 | 792 | 17.83 | 12.87 | 1.28 |  |  |  | 123 | 110.7 | 78 |  | 63.41 | 2022-01-27
2017-09-15 | 2331 | Dacar | SAE | J240 | No | Auto | 34-80 |  | RC | 723778-1 | 4-5377-2 | 818 | 17.94 | 12.85 | 1.28 |  |  |  | 123 | 110.7 | 77 |  | 62.6 | 2022-01-27
2017-09-14 | 2330 | Dacar | SAE | J240 | No | Auto | 34-80 |  | RC | 723778-2 | 15-5377-1 | 818 | 17.79 | 12.84 | 1.28 |  |  |  | 123 | 110.7 | 155 |  | 126.02 | 2022-01-27
2017-09-14 | 2329 | Dacar | SAE | J240 | No | Auto | 34-80 |  | RC | 723778-2 | 15-5377-1 | 833 | 18.02 | 12.85 | 1.28 |  |  |  | 123 | 110.7 | 155 |  | 126.02 | 2022-01-27
2017-09-14 | 2328 | Dacar | SAE | J240 | No | Auto | 34-80 |  | RC | 723778-2 | 15-5377-1 | 818 | 17.82 | 12.85 | 1.28 |  |  |  | 123 | 110.7 | 153 |  | 124.39 | 2022-01-27
2017-09-14 | 2327 | Dacar | SAE | J240 | No | Auto | 34-80 |  | RC | 723778-2 | 21-4377-2 | 763 | 17.88 | 12.82 | 1.28 |  |  |  | 123 | 110.7 | 123.61 |  | 100.5 | 2022-01-27
2017-09-14 | 2326 | Dacar | SAE | J240 | No | Auto | 34-80 |  | RC | 723778-2 | 21-4377-2 | 767 | 17.89 | 12.88 | 1.28 |  |  |  | 123 | 110.7 | 135.8 |  | 110.41 | 2022-01-27
2017-09-14 | 2325 | Dacar | SAE | J240 | No | Auto | 34-80 |  | RC | 723778-2 | 21-4377-2 | 771 | 17.77 | 12.84 | 1.28 |  |  |  | 123 | 110.7 | 130.66 |  | 106.23 | 2022-01-27
2017-09-14 | 2324 | Dacar | SAE | J240 | No | Auto | 42-60 |  | RC | 673676-2 | 33-4377-2 | 658 | 14.53 | 12.84 | 1.28 |  |  |  | 92 | 82.8 | 7.69 |  | 8.36 | 2022-01-27
2017-09-14 | 2323 | Dacar | SAE | J240 | No | Auto | 42-60 |  | RC | 673676-2 | 33-4377-2 | 676 | 14.39 | 12.74 | 1.26 |  |  |  | 92 | 82.8 | 6.3 |  | 6.85 | 2022-01-27
2017-09-14 | 2322 | Dacar | SAE | J240 | No | Auto | 42-60 |  | RC | 673676-2 | 33-4377-2 | 676 | 14.46 | 12.84 | 1.28 |  |  |  | 92 | 82.8 | 7.58 |  | 8.24 | 2022-01-27
2017-09-13 | 2321 | Dacar | SAE | J240 | No | Estacionaria | 31-DC-100 |  | RC | 741078-2 | 24-3247-1 | 768 | 27.39 | 12.88 | 0 |  |  |  | 200 | 180 | 196 |  | 98 | 2022-01-27
2017-09-13 | 2320 | Dacar | SAE | J240 | No | Estacionaria | 31-DC-100 |  | RC | 773378-2 | 23-3347-1 | 844 | 27.71 | 12.81 | 0 |  |  |  | 200 | 180 | 190.78 |  | 95.39 | 2022-01-27
2017-09-13 | 2319 | Dacar | SAE | J240 | No | Auto | 42-55 |  | RC | 573676-2 | 211-3377-2 | 578 | 13.98 | 12.88 | 1.28 |  |  |  | 86 | 77.4 | 53.6 |  | 62.33 | 2022-01-27
2017-09-13 | 2318 | Dacar | SAE | J240 | No | Auto | 42-55 |  | RC | 573676-2 | 211-3377-2 | 578 | 13.92 | 12.87 | 1.28 |  |  |  | 86 | 77.4 | 51.29 |  | 59.64 | 2022-01-27
2017-09-13 | 2317 | Dacar | SAE | J240 | No | Auto | 42-55 |  | RC | 573676-2 | 211-3377-2 | 578 | 13.97 | 12.87 | 1.28 |  |  |  | 86 | 77.4 | 54.34 |  | 63.19 | 2022-01-27
2017-09-12 | 2316 | Dacar | SAE | J240 | No | Golf | GC2-6/210 |  | RC | 733678-1 | 27-2377-2 | 549 | 25.72 | 6.4 | 1.28 |  |  |  | 517 | 465.3 | 453 |  | 87.62 | 2022-01-27
2017-09-12 | 2315 | Dacar | SAE | J240 | No | Golf | GC2-6/210 |  | RC | 733678-1 | 27-2377-2 | 545 | 26.01 | 6.4 | 1.28 |  |  |  | 517 | 465.3 | 412 |  | 79.69 | 2022-01-27
2017-09-12 | 2314 | Dacar | SAE | J240 | No | Auto | 42-55 |  | RC | 563676-1 | 34-2377-2 | 576 | 14.03 | 12.82 | 1.28 |  |  |  | 86 | 77.4 | 7.42 |  | 8.63 | 2022-01-27
2017-09-12 | 2313 | Dacar | SAE | J240 | No | Auto | 42-55 |  | RC | 563676-1 | 34-2377-2 | 584 | 14.08 | 12.82 | 1.28 |  |  |  | 86 | 77.4 | 7.46 |  | 8.67 | 2022-01-27
2017-09-12 | 2312 | Dacar | SAE | J240 | No | Auto | 42-55 |  | RC | 563676-1 | 34-2377-2 | 576 | 14.03 | 12.84 | 1.28 |  |  |  | 86 | 77.4 | 7.29 |  | 8.48 | 2022-01-27
2017-09-12 | 2311 | Dacar | SAE | J240 | No | Auto | 42-40 |  | RC | 463674-1 | 25-2377-2 | 457 | 12.29 | 12.85 | 1.28 |  |  |  | 60 | 54 | 7.87 |  | 13.12 | 2022-01-27
2017-09-12 | 2310 | Dacar | SAE | J240 | No | Auto | 42-40 |  | RC | 463674-1 | 25-2377-2 | 462 | 12.44 | 12.85 | 1.28 |  |  |  | 60 | 54 | 7.84 |  | 13.07 | 2022-01-27
2017-09-12 | 2309 | Dacar | SAE | J240 | No | Auto | 42-40 |  | RC | 463674-1 | 25-2377-2 | 452 | 12.48 | 12.85 | 1.28 |  |  |  | 60 | 54 | 7.92 |  | 13.2 | 2022-01-27
2017-09-11 | 2308 | Dacar | SAE | J240 | No | Auto | 42-60 |  | RC | 663676-4 | 34-2377-3 | 586 | 14.33 | 12.73 | 1.27 |  |  |  | 92 | 82.8 | 7.22 |  | 7.85 | 2022-01-27
2017-09-11 | 2307 | Dacar | SAE | J240 | No | Auto | 42-60 |  | RC | 663676-3 | 34-2377-2 | 585 | 14.19 | 12.73 | 1.27 |  |  |  | 92 | 82.8 | 7.23 |  | 7.86 | 2022-01-27
2017-09-11 | 2306 | Dacar | SAE | J240 | No | Auto | 42-60 |  | RC | 663676-2 | 34-2377-1 | 558 | 14.02 | 12.74 | 1.27 |  |  |  | 92 | 82.8 | 6.92 |  | 7.52 | 2022-01-27
2017-09-11 | 2305 | Dacar | SAE | J240 | No | Auto | 42-55 |  | RC | 553676-1 | 208-7367-2 | 533 | 13.6 | 12.79 | 1.28 |  |  |  | 86 | 77.4 | 82 |  | 95.35 | 2022-01-27
2017-09-11 | 2304 | Dacar | SAE | J240 | No | Auto | 42-55 |  | RC | 553676-1 | 208-7367-2 | 534 | 13.46 | 12.81 | 1.28 |  |  |  | 86 | 77.4 | 81.28 |  | 94.51 | 2022-01-27
2017-09-11 | 2303 | Dacar | SAE | J240 | No | Auto | 42-55 |  | RC | 553676-1 | 208-7367-2 | 515 | 13.4 | 12.79 | 1.28 |  |  |  | 86 | 77.4 | 80 |  | 93.02 | 2022-01-27
2017-09-11 | 2302 | Dacar | SAE | J240 | No | Auto | 66-75 |  | RC | 763678-2 | 216-7367-2 | 725 | 16.94 | 12.79 | 1.28 |  |  |  | 111 | 99.9 | 71.31 |  | 64.24 | 2022-01-27
2017-09-11 | 2301 | Dacar | SAE | J240 | No | Auto | 66-75 |  | RC | 763678-2 | 216-7367-2 | 703 | 17.12 | 12.77 | 1.28 |  |  |  | 111 | 99.9 | 72.09 |  | 64.95 | 2022-01-27
2017-09-11 | 2300 | Dacar | SAE | J240 | No | Auto | 66-75 |  | RC | 763678-2 | 216-7367-2 | 737 | 17.04 | 12.81 | 1.28 |  |  |  | 111 | 99.9 | 68.53 |  | 61.74 | 2022-01-27
2017-09-11 | 2299 | Dacar | SAE | J240 | No | Auto | 36-47 |  | RC | 453675-1 | 35-7367-2 | 454 | 11.4 | 12.79 | 1.28 |  |  |  | 68 | 61.2 | 40.59 |  | 59.69 | 2022-01-27
2017-09-11 | 2298 | Dacar | SAE | J240 | No | Auto | 36-47 |  | RC | 453675-1 | 35-7367-2 | 454 | 11.43 | 12.81 | 1.28 |  |  |  | 68 | 61.2 | 42.2 |  | 62.06 | 2022-01-27
2017-09-11 | 2297 | Dacar | SAE | J240 | No | Auto | 36-47 |  | RC | 453675-1 | 35-7367-2 | 446 | 11.71 | 12.81 | 1.28 |  |  |  | 68 | 61.2 | 45.67 |  | 67.16 | 2022-01-27
2017-09-09 | 2296 | Dacar | SAE | J240 | No | Auto | 66-68 |  | RC | 663677-2 | 30-6367-3 | 709 | 16.1 | 12.88 | 1.28 |  |  |  | 104 | 93.6 | 7.35 |  | 7.07 | 2022-01-27
2017-09-09 | 2295 | Dacar | SAE | J240 | No | Auto | 66-68 |  | RC | 663677-2 | 30-6367-2 | 687 | 15.9 | 12.87 | 1.28 |  |  |  | 104 | 93.6 | 7.34 |  | 7.06 | 2022-01-27
2017-09-09 | 2294 | Dacar | SAE | J240 | No | Auto | 66-68 |  | RC | 663677-2 | 30-6367-1 | 680 | 16.05 | 12.9 | 1.28 |  |  |  | 104 | 93.6 | 7.23 |  | 6.95 | 2022-01-27
2017-09-09 | 2293 | Dacar | SAE | J240 | No | Golf | GC2-6/210 |  | RC | 733678-1 | 19-5367-1 | 500 | 25.5 | 6.39 | 1.28 |  |  |  | 517 | 465.3 | 437 |  | 84.53 | 2022-01-27
2017-09-09 | 2292 | Dacar | SAE | J240 | No | Golf | GC2-6/210 |  | RC | 733678-1 | 19-5367-1 | 500 | 25.4 | 6.42 | 1.28 |  |  |  | 517 | 465.3 | 448 |  | 86.65 | 2022-01-27
2017-09-09 | 2291 | Dacar | SAE | J240 | No | Golf | GC2-6/210 |  | RC | 733678-1 | 19-5367-1 | 498 | 25.7 | 6.39 | 1.28 |  |  |  | 517 | 465.3 | 191.9 |  | 37.12 | 2022-01-27
2017-09-09 | 2290 | Dacar | SAE | J240 | No | Golf | GC2-6/210 |  | RC | 733678-1 | 19-5367-1 | 499 | 25.62 | 6.42 | 1.28 |  |  |  | 517 | 465.3 | 214.33 |  | 41.46 | 2022-01-27
2017-09-06 | 2289 | Dacar | SAE | J240 | No | Auto | N150-150 |  | RC | 123672-2 | 213-3367-1 | 1114 | 40 | 12.77 | 1.27 |  |  |  | 305 | 274.5 | 144.24 |  | 47.29 | 2022-01-27
2017-09-06 | 2288 | Dacar | SAE | J240 | No | Auto | N150-150 |  | RC | 123672-2 | 213-3367-1 | 1096 | 40.02 | 12.82 | 1.28 |  |  |  | 305 | 274.5 | 297.68 |  | 97.6 | 2022-01-27
2017-09-06 | 2287 | Dacar | SAE | J240 | No | Auto | N150-150 |  | RC | 123672-2 | 213-3367-1 | 1150 | 39.91 | 12.84 | 1.28 |  |  |  | 305 | 274.5 | 317.5 |  | 104.1 | 2022-01-27
2017-09-05 | 2286 | Dacar | SAE | J240 | No | Auto | 30H-105 |  | RC | 863579-2 | 40-2367-1 | 865 | 25.78 | 12.88 | 1.28 |  |  |  | 194 | 174.6 | 7.28 | NEGATIVA FUNDIDA DACAR | 3.75 | 2022-01-27
2017-09-05 | 2285 | Dacar | SAE | J240 | No | Auto | 30H-105 |  | RC | 863579-2 | 40-2367-1 | 864 | 25.45 | 12.88 | 1.28 |  |  |  | 194 | 174.6 | 6.97 | NEGATIVA FUNDIDA DACAR | 3.59 | 2022-01-27
2017-09-05 | 2284 | Dacar | SAE | J240 | No | Auto | 30H-105 |  | RC | 863579-2 | 40-2367-1 | 896 | 25.71 | 12.87 | 1.28 |  |  |  | 194 | 174.6 | 7.31 | NEGATIVA FUNDIDA DACAR | 3.77 | 2022-01-27
2017-09-05 | 2283 | Dacar | SAE | J240 | No | Auto | 30H-105 |  | RC | 863579-2 | 27-7357-1 | 842 | 25.48 | 12.79 | 1.28 |  |  |  | 194 | 174.6 | 7.34 | NEGATIVA FUNDIDA DACAR | 3.78 | 2022-01-27
2017-09-05 | 2282 | Dacar | SAE | J240 | No | Auto | 30H-105 |  | RC | 863579-2 | 27-7357-1 | 829 | 25.48 | 12.82 | 1.28 |  |  |  | 194 | 174.6 | 7.15 | NEGATIVA FUNDIDA DACAR | 3.69 | 2022-01-27
2017-09-04 | 2281 | Dacar | SAE | J240 | No | Auto | N100-130 |  | RC | 953570-1 | 212-6357-4 | 930 | 28.62 | 12.84 | 1.28 |  |  |  | 235 | 211.5 | 7.46 |  | 3.17 | 2022-01-27
2017-09-04 | 2280 | Dacar | SAE | J240 | No | Auto | N100-130 |  | RC | 953570-1 | 212-6357-3 | 965 | 28.66 | 12.82 | 1.28 |  |  |  | 235 | 211.5 | 7.47 |  | 3.18 | 2022-01-27
2017-09-04 | 2279 | Dacar | SAE | J240 | No | Auto | N100-130 |  | RC | 953570-1 | 212-6357-2 | 947 | 28.65 | 12.84 | 1.28 |  |  |  | 235 | 211.5 | 8 |  | 3.4 | 2022-01-27
2017-09-04 | 2278 | Dacar | SAE | J240 | No | Auto | N40-57 |  | RC | 543576-1 | 4-5357-2 | 556 | 12.69 | 12.84 | 1.28 |  |  |  | 87 | 78.3 | 7.66 |  | 8.8 | 2022-01-27
2017-09-04 | 2277 | Dacar | SAE | J240 | No | Auto | N40-57 |  | RC | 543576-1 | 4-5357-2 | 523 | 12.67 | 12.81 | 1.28 |  |  |  | 87 | 78.3 | 7.55 |  | 8.68 | 2022-01-27
2017-09-04 | 2276 | Dacar | SAE | J240 | No | Auto | N40-57 |  | RC | 543576-1 | 4-5357-2 | 535 | 12.64 | 12.79 | 1.28 |  |  |  | 87 | 78.3 | 7.54 |  | 8.67 | 2022-01-27
2017-08-30 | 2275 | Dacar | SAE | J240 | No | Auto | NS40-50 |  | RC | 563475-1 | 33-4357-1 | 486 | 10.9 | 12.85 | 1.28 |  |  |  | 73 | 65.7 | 44.21 |  | 60.56 | 2022-01-27
2017-08-30 | 2274 | Dacar | SAE | J240 | No | Auto | NS40-50 |  | RC | 563475-1 | 33-4357-1 | 481 | 10.89 | 12.85 | 1.28 |  |  |  | 73 | 65.7 | 45.37 |  | 62.15 | 2022-01-27
2017-08-30 | 2273 | Dacar | SAE | J240 | No | Golf | GC2-6/210 |  | RC | 763478-1 | 207-4357-1 | 548 | 25.77 | 6.37 | 1.28 |  |  |  | 517 | 465.3 | 199.71 |  | 38.63 | 2022-01-27
2017-08-30 | 2272 | Dacar | SAE | J240 | No | Golf | GC2-6/210 |  | RC | 763478-1 | 207-4357-1 | 497 | 25.69 | 6.37 | 1.28 |  |  |  | 517 | 465.3 | 204.03 |  | 39.46 | 2022-01-27
2017-08-28 | 2271 | Dacar | SAE | J240 | No | Traccion | 902-6/350 |  | RC | 543375 |  | 481 | 48.75 | 6.37 | 1.28 |  |  |  | 210 | 189 | 238.27 |  | 113.46 | 2022-01-27
2017-08-28 | 2270 | Dacar | SAE | J240 | No | Golf | GC2-6/210 |  | RC | 763478-1 | 35-2357-1 | 555 | 25.42 | 6.6 | 1.28 |  |  |  | 517 | 465.3 | 420.63 |  | 81.36 | 2022-01-27
2017-08-28 | 2269 | Dacar | SAE | J240 | No | Golf | GC2-6/210 |  | RC | 763478-1 | 35-2357-1 | 530 | 25.64 | 6.4 | 1.28 |  |  |  | 517 | 465.3 | 433 |  | 83.75 | 2022-01-27
2017-08-28 | 2268 | Dacar | SAE | J240 | No | Moto | DTX9-BS |  | CAP | 4087 |  | 171 |  | 12.77 | 0 |  |  |  | 9 | 8.1 |  |  | 0 | 2022-01-27
2017-08-26 | 2267 | Dacar | SAE | J240 | No | Auto | 27-75 |  | RC | 643476-2 | 14-6347-4 | 611 | 19.5 | 12.77 | 1.27 |  |  |  | 110 | 99 | 5.82 |  | 5.29 | 2022-01-27
2017-08-26 | 2266 | Dacar | SAE | J240 | No | Auto | 27-75 |  | RC | 643476-2 | 14-6347-3 | 580 | 19.62 | 12.74 | 1.27 |  |  |  | 110 | 99 | 5.93 |  | 5.39 | 2022-01-27
2017-08-26 | 2265 | Dacar | SAE | J240 | No | Auto | 27-75 |  | RC | 643476-2 | 14-6347-2 | 619 | 19.57 | 12.77 | 1.27 |  |  |  | 110 | 99 | 6.15 |  | 5.59 | 2022-01-27
2017-08-26 | 2264 | Dacar | SAE | J240 | No | Auto | 24-80 |  | RC | 643477-2 | 211-6347-2 | 716 | 18.7 | 12.81 | 1.28 |  |  |  | 130 | 117 | 7.09 |  | 5.45 | 2022-01-27
2017-08-26 | 2263 | Dacar | SAE | J240 | No | Auto | 24-80 |  | RC | 643477-2 | 211-6347-2 | 727 | 18.74 | 12.81 | 1.28 |  |  |  | 130 | 117 | 138.61 |  | 106.62 | 2022-01-27
2017-08-26 | 2262 | Dacar | SAE | J240 | No | Auto | 24-80 |  | RC | 643477-2 | 211-6347-2 | 705 | 18.65 | 12.81 | 1.28 |  |  |  | 130 | 117 | 147 |  | 113.08 | 2022-01-27
2017-08-25 | 2261 | Dacar | SAE | J240 | No | Auto | 24-80 |  | RC | 643477-2 | 19-5347-1 | 705 | 18.35 | 12.81 | 1.28 |  |  |  | 130 | 117 | 143.86 |  | 110.66 | 2022-01-27
2017-08-25 | 2260 | Dacar | SAE | J240 | No | Auto | 24-80 |  | RC | 643477-2 | 19-5347-1 | 737 | 18.35 | 12.79 | 1.28 |  |  |  | 130 | 117 | 146.95 |  | 113.04 | 2022-01-27
2017-08-25 | 2259 | Dacar | SAE | J240 | No | Auto | 24-80 |  | RC | 643477-2 | 19-5347-1 | 727 | 18.4 | 12.81 | 1.28 |  |  |  | 130 | 117 | 138.2 |  | 106.31 | 2022-01-27
2017-08-25 | 2258 | Dacar | SAE | J240 | No | Auto | 27-85 | FV | RC | 743477-2 | 14-5347-1 | 731 | 21.1 | 12.71 | 1.27 |  |  |  | 137 | 123.3 | 140.05 |  | 102.23 | 2022-01-27
2017-08-25 | 2257 | Dacar | SAE | J240 | No | Auto | 27-85 |  | RC | 743477-2 | 14-5347-1 | 704 | 21.05 | 12.79 | 1.27 |  |  |  | 137 | 123.3 | 144.36 |  | 105.37 | 2022-01-27
2017-08-25 | 2256 | Dacar | SAE | J240 | No | Auto | 27-85 |  | RC | 743477-2 | 16-5347-1 | 702 | 21.23 | 12.76 | 1.27 |  |  |  | 137 | 123.3 | 143.18 |  | 104.51 | 2022-01-27
2017-08-25 | 2255 | Dacar | SAE | J240 | No | Auto | 27-85 |  | RC | 743477-2 | 16-5347-1 | 700 | 20.78 | 12.74 | 1.27 |  |  |  | 137 | 123.3 | 139.65 |  | 101.93 | 2022-01-27
2017-08-25 | 2254 | Dacar | SAE | J240 | No | Auto | 27-85 |  | RC | 743477-2 | 16-5347-1 | 653 | 20.84 | 12.76 | 1.27 |  |  |  | 137 | 123.3 | 138.15 |  | 100.84 | 2022-01-27
2017-08-25 | 2253 | Dacar | SAE | J240 | No | Auto | 27-100 |  | RC | 843479-2 | 7-5347-2 | 854 | 23.17 | 12.74 | 1.27 |  |  |  | 173 | 155.7 | 166.08 |  | 96 | 2022-01-27
2017-08-25 | 2252 | Dacar | SAE | J240 | No | Auto | 27-100 |  | RC | 843479-2 | 7-5347-2 | 855 | 23.21 | 12.76 | 1.27 |  |  |  | 173 | 155.7 | 164.48 |  | 95.08 | 2022-01-27
2017-08-25 | 2251 | Dacar | SAE | J240 | No | Auto | 27-100 |  | RC | 843479-2 | 7-5347-2 | 855 | 22.96 | 12.76 | 1.27 |  |  |  | 173 | 155.7 | 167.21 |  | 96.65 | 2022-01-27
2017-08-24 | 2250 | Dacar | SAE | J240 | No | Auto | 25-70 |  | RC | 533476-2 | 2-4347-1 | 585 | 15.48 | 12.74 | 1.28 |  |  |  | 110 | 99 | 95.78 |  | 87.07 | 2022-01-27
2017-08-24 | 2249 | Dacar | SAE | J240 | No | Auto | 25-70 |  | RC | 533476-2 | 2-4347-1 | 560 | 15.86 | 12.77 | 1.28 |  |  |  | 110 | 99 | 93.8 |  | 85.27 | 2022-01-27
2017-08-24 | 2248 | Dacar | SAE | J240 | No | Auto | 25-70 |  | RC | 533476-2 | 2-4347-1 | 552 | 15.59 | 12.79 | 1.28 |  |  |  | 110 | 99 | 96.58 |  | 87.8 | 2022-01-27
2017-08-24 | 2247 | Dacar | SAE | J240 | No | Auto | 27-85 |  | RC | 733477-2 | 212-4347-1 | 682 | 20.6 | 12.77 | 1.28 |  |  |  | 137 | 123.3 | 139.15 |  | 101.57 | 2022-01-27
2017-08-24 | 2246 | Dacar | SAE | J240 | No | Auto | 27-85 |  | RC | 733477-2 | 212-4347-1 | 683 | 20.28 | 12.77 | 1.28 |  |  |  | 137 | 123.3 | 138.6 |  | 101.17 | 2022-01-27
2017-08-24 | 2245 | Dacar | SAE | J240 | No | Auto | 27-85 |  | RC | 733477-2 | 212-4347-1 | 702 | 20.7 | 12.76 | 1.28 |  |  |  | 137 | 123.3 | 137.83 |  | 100.61 | 2022-01-27
2017-08-24 | 2244 | Dacar | SAE | J240 | No | Auto | 27-85 |  | RC | 733477-2 | 18-4347-1 | 774 | 20.88 | 12.81 | 1.28 |  |  |  | 137 | 123.3 | 164 |  | 119.71 | 2022-01-27
2017-08-24 | 2243 | Dacar | SAE | J240 | No | Auto | 27-85 |  | RC | 733477-2 | 18-4347-1 | 775 | 20.7 | 12.81 | 1.28 |  |  |  | 137 | 123.3 | 167 |  | 121.9 | 2022-01-27
2017-08-24 | 2242 | Dacar | SAE | J240 | No | Auto | 27-85 |  | RC | 733477-2 | 18-4347-1 | 735 | 20.5 | 12.76 | 1.27 |  |  |  | 137 | 123.3 | 101 |  | 73.72 | 2022-01-27
2017-08-23 | 2241 | Dacar | SAE | J240 | No | Auto | 25-70 |  | RC | 533476-2 | 32-4347-2 | 600 | 15.91 | 12.85 | 1.28 |  |  |  | 110 | 99 | 117.66 |  | 106.96 | 2022-01-27
2017-08-23 | 2240 | Dacar | SAE | J240 | No | Auto | 25-70 |  | RC | 533476-2 | 32-4347-2 | 608 | 16.23 | 12.85 | 1.28 |  |  |  | 110 | 99 | 120.58 |  | 109.62 | 2022-01-27
2017-08-23 | 2239 | Dacar | SAE | J240 | No | Auto | 25-70 |  | RC | 533476-2 | 32-4347-2 | 600 | 15.85 | 12.85 | 1.28 |  |  |  | 110 | 99 | 117.58 |  | 106.89 | 2022-01-27
2017-08-23 | 2238 | Dacar | SAE | J240 | No | Auto | 42-60 |  | RC | 623476-2 | 214-3347-2 | 628 | 14.1 | 12.79 | 1.28 |  |  |  | 92 | 82.8 | 95.6 |  | 103.91 | 2022-01-27
2017-08-23 | 2237 | Dacar | SAE | J240 | No | Auto | 42-60 |  | RC | 623476-2 | 214-3347-2 | 612 | 14 | 12.79 | 1.28 |  |  |  | 92 | 82.8 | 93.88 |  | 102.04 | 2022-01-27
2017-08-23 | 2236 | Dacar | SAE | J240 | No | Auto | 42-60 |  | RC | 623476-2 | 214-3347-2 | 636 | 14.17 | 12.79 | 1.28 |  |  |  | 92 | 82.8 | 96.28 |  | 104.65 | 2022-01-27
2017-08-23 | 2235 | Dacar | SAE | J240 | No | Estacionaria | 31-DC-100 |  | RC | 773378-2 | 23-3347-1 | 828 | 27.21 | 12.79 | 1.28 |  |  |  | 200 | 180 | 191.28 |  | 95.64 | 2022-01-27
2017-08-23 | 2234 | Dacar | SAE | J240 | No | Estacionaria | 31-DC-100 |  | RC | 773378-2 | 23-3347-1 | 815 | 27.15 | 12.79 | 1.28 |  |  |  | 200 | 180 | 190.71 |  | 95.36 | 2022-01-27
2017-08-23 | 2233 | Dacar | SAE | J240 | No | Estacionaria | 31-DC-100 |  | RC | 773378-2 | 23-3347-1 | 862 | 27.7 | 12.82 | 1.28 |  |  |  | 200 | 180 | 192.25 |  | 96.13 | 2022-01-27
2017-08-23 | 2232 | Dacar | SAE | J240 | No | Auto | 42-47 |  | RC | 423475-2 | 25-3347-1 | 425 | 12.32 | 12.81 | 1.28 |  |  |  | 68 | 61.2 | 70.7 |  | 103.97 | 2022-01-27
2017-08-23 | 2231 | Dacar | SAE | J240 | No | Auto | 42-47 |  | RC | 423475-2 | 25-3347-1 | 438 | 12.27 | 12.82 | 1.28 |  |  |  | 68 | 61.2 | 73.08 |  | 107.47 | 2022-01-27
2017-08-23 | 2230 | Dacar | SAE | J240 | No | Auto | 42-47 |  | RC | 423475-2 | 25-3347-1 | 429 | 12.43 | 12.81 | 1.28 |  |  |  | 68 | 61.2 | 71.81 |  | 105.6 | 2022-01-27
2017-08-22 | 2229 | Dacar | SAE | J240 | No | Auto | 88-100 |  | RC | ing Carlos | ing Carlos | 343 | 25.47 | 12.6 | 1.28 |  |  |  | 170 | 153 | 142.6 |  | 83.88 | 2022-01-27
2017-08-22 | 2228 | Dacar | SAE | J240 | No | Auto | 42-55 |  | RC | 553376-2 | 35-3347-2 | 584 | 13.16 | 12.82 | 1.28 |  |  |  | 86 | 77.4 | 54.56 |  | 63.44 | 2022-01-27
2017-08-22 | 2227 | Dacar | SAE | J240 | No | Auto | 42-55 |  | RC | 553376-2 | 35-3347-2 | 576 | 13.98 | 12.82 | 1.28 |  |  |  | 86 | 77.4 | 49.35 |  | 57.38 | 2022-01-27
2017-08-22 | 2226 | Dacar | SAE | J240 | No | Auto | 42-55 |  | RC | 553376-2 | 35-3347-2 | 591 | 13.88 | 12.82 | 1.28 |  |  |  | 86 | 77.4 | 41.83 |  | 48.64 | 2022-01-27
2017-08-18 | 2225 | Dacar | SAE | J240 | No | Auto | 34-80 |  | RC | 743378-1 | 13-6337-1 | 815 | 17.8 | 12.82 | 1.28 |  |  |  | 123 | 110.7 | 75.74 |  | 61.58 | 2022-01-27
2017-08-18 | 2224 | Dacar | SAE | J240 | No | Auto | 34-80 |  | RC | 743378-1 | 13-6337-1 | 815 | 18.21 | 12.81 | 1.28 |  |  |  | 123 | 110.7 | 77.66 |  | 63.14 | 2022-01-27
2017-08-18 | 2223 | Dacar | SAE | J240 | No | Auto | 34-80 |  | RC | 743378-1 | 13-6337-1 | 846 | 17.96 | 12.82 | 1.28 |  |  |  | 123 | 110.7 | 78.61 |  | 63.91 | 2022-01-27
2017-08-18 | 2222 | Dacar | SAE | J240 | No | Auto | 42-40 |  | RC | 443374-1 | 215-6337-1 | 456 | 11.97 | 12.82 | 1.28 |  |  |  | 60 | 54 | 71 |  | 118.33 | 2022-01-27
2017-08-18 | 2221 | Dacar | SAE | J240 | No | Auto | 42-40 |  | RC | 443374-1 | 215-6337-1 | 456 | 12 | 12.82 | 1.28 |  |  |  | 60 | 54 | 66.53 |  | 110.88 | 2022-01-27
2017-08-18 | 2220 | Dacar | SAE | J240 | No | Auto | 42-40 |  | RC | 443374-1 | 215-6337-1 | 460 | 11.99 | 12.82 | 1.28 |  |  |  | 60 | 54 | 69.36 |  | 115.6 | 2022-01-27
2017-08-18 | 2219 | Dacar | SAE | J240 | No | Auto | 42-40 |  | RC | 443374-1 | 10-5337-2 | 412 | 12.24 | 12.87 | 1.28 |  |  |  | 60 | 54 | 65.8 |  | 109.67 | 2022-01-27
2017-08-18 | 2218 | Dacar | SAE | J240 | No | Auto | 42-40 |  | RC | 443374-1 | 10-5337-2 | 423 | 12.12 | 12.87 | 1.28 |  |  |  | 60 | 54 | 66 |  | 110 | 2022-01-27
2017-08-18 | 2217 | Dacar | SAE | J240 | No | Auto | 42-40 |  | RC | 443374-1 | 10-5337-2 | 420 | 12.25 | 12.87 | 1.28 |  |  |  | 60 | 54 | 65.81 |  | 109.68 | 2022-01-27
2017-08-17 | 2216 | Dacar | SAE | J240 | No | Auto | 42-40 |  | RC | 443374-1 | 216-5337-2 | 445 | 12.13 | 12.9 | 1.28 |  |  |  | 60 | 54 | 35.44 |  | 59.07 | 2022-01-27
2017-08-17 | 2215 | Dacar | SAE | J240 | No | Auto | 42-40 |  | RC | 443374-1 | 216-5337-2 | 453 | 12.1 | 12.88 | 1.28 |  |  |  | 60 | 54 | 34.61 |  | 57.68 | 2022-01-27
2017-08-17 | 2214 | Dacar | SAE | J240 | No | Auto | 42-40 |  | RC | 443374-1 | 216-5337-2 | 445 | 12.1 | 12.9 | 1.28 |  |  |  | 60 | 54 | 35.04 |  | 58.4 | 2022-01-27
2017-08-17 | 2213 | Dacar | SAE | J240 | No | Auto | 34-80 |  | RC | 733378-1 | 215-4337-2 | 739 | 17.78 | 12.82 | 1.28 |  |  |  | 123 | 110.7 | 131.28 |  | 106.73 | 2022-01-27
2017-08-17 | 2212 | Dacar | SAE | J240 | No | Auto | 34-80 |  | RC | 733378-1 | 215-4337-2 | 736 | 18.12 | 12.77 | 1.28 |  |  |  | 123 | 110.7 | 130.93 |  | 106.45 | 2022-01-27
2017-08-17 | 2211 | Dacar | SAE | J240 | No | Auto | 34-80 |  | RC | 733378-1 | 215-4337-2 | 762 | 17.91 | 12.82 | 1.28 |  |  |  | 123 | 110.7 | 130.3 |  | 105.93 | 2022-01-27
2017-08-17 | 2210 | Dacar | SAE | J240 | No | Auto | 34-80 |  | RC | 733378-1 | 31-4337-2 | 860 | 18.19 | 12.82 | 1.28 |  |  |  | 123 | 110.7 | 152.52 |  | 124 | 2022-01-27
2017-08-17 | 2209 | Dacar | SAE | J240 | No | Auto | 34-80 |  | RC | 733378-1 | 31-4337-2 | 860 | 18.29 | 12.82 | 1.28 |  |  |  | 123 | 110.7 | 151.8 |  | 123.41 | 2022-01-27
2017-08-17 | 2208 | Dacar | SAE | J240 | No | Auto | 34-80 |  | RC | 733378-1 | 31-4337-2 | 860 | 18.18 | 12.82 | 1.28 |  |  |  | 123 | 110.7 | 154.83 |  | 125.88 | 2022-01-27
2017-08-16 | 2207 | Dacar | SAE | J240 | No | Auto | 34-70 |  | RC | 623376-1 | 623376-1 | 603 | 16.07 | 12.76 | 1.28 |  |  |  | 101 | 90.9 | 112 |  | 110.89 | 2022-01-27
2017-08-16 | 2206 | Dacar | SAE | J240 | No | Auto | 34-70 |  | RC | 623376-1 | 623376-1 | 604 | 16.06 | 12.77 | 1.28 |  |  |  | 101 | 90.9 | 110.31 |  | 109.22 | 2022-01-27
2017-08-16 | 2205 | Dacar | SAE | J240 | No | Auto | 34-70 |  | RC | 623376-1 | 623376-1 | 596 | 16.01 | 12.77 | 1.28 |  |  |  | 101 | 90.9 | 110.86 |  | 109.76 | 2022-01-27
2017-08-16 | 2204 | Dacar | SAE | J240 | No | Auto | 25-70 |  | RC | 553076-1 | 24-4337-1 | 540 | 15.97 | 12.76 | 1.28 |  |  |  | 110 | 99 | 108.66 |  | 98.78 | 2022-01-27
2017-08-16 | 2203 | Dacar | SAE | J240 | No | Auto | 25-70 |  | RC | 553076-1 | 24-4337-1 | 533 | 15.92 | 12.76 | 1.28 |  |  |  | 110 | 99 | 107 |  | 97.27 | 2022-01-27
2017-08-16 | 2202 | Dacar | SAE | J240 | No | Auto | 25-70 |  | RC | 553076-1 | 24-4337-1 | 533 | 15.87 | 12.77 | 1.28 |  |  |  | 110 | 99 | 108.63 |  | 98.75 | 2022-01-27
2017-08-16 | 2201 | Dacar | SAE | J240 | No | Auto | 34-80 |  | RC | 723378-1 | 19-3337-2 | 812 | 18.27 | 12.77 | 1.28 |  |  |  | 123 | 110.7 | 128.2 |  | 104.23 | 2022-01-27
2017-08-16 | 2200 | Dacar | SAE | J240 | No | Auto | 34-80 |  | RC | 723378-1 | 19-3337-2 | 802 | 18.22 | 12.82 | 1.28 |  |  |  | 123 | 110.7 | 132.21 |  | 107.49 | 2022-01-27
2017-08-16 | 2199 | Dacar | SAE | J240 | No | Auto | 34-70 |  | RC | 623376-1 | 8-3337-2 | 612 | 16.03 | 12.81 | 1.28 |  |  |  | 101 | 90.9 | 107.13 |  | 106.07 | 2022-01-27
2017-08-16 | 2198 | Dacar | SAE | J240 | No | Auto | 34-70 |  | RC | 623376-1 | 8-3337-2 | 612 | 15.83 | 12.81 | 1.28 |  |  |  | 101 | 90.9 | 105.71 |  | 104.66 | 2022-01-27
2017-08-16 | 2197 | Dacar | SAE | J240 | No | Auto | 34-80 |  | RC | 723378-1 | 210-3337-2 | 778 | 17.53 | 12.85 | 1.28 |  |  |  | 123 | 110.7 | 130.38 |  | 106 | 2022-01-27
2017-08-16 | 2196 | Dacar | SAE | J240 | No | Auto | 34-80 |  | RC | 723378-1 | 210-3337-2 | 774 | 17.57 | 12.81 | 1.28 |  |  |  | 123 | 110.7 | 136.25 |  | 110.77 | 2022-01-27
2017-08-15 | 2195 | Dacar | SAE | J240 | No | Auto | 42-60 |  | RC | 673276-2 | 216-3337-1 | 647 | 14.18 | 12.82 | 1.28 |  |  |  | 92 | 82.8 | 97 |  | 105.43 | 2022-01-27
2017-08-15 | 2194 | Dacar | SAE | J240 | No | Auto | 42-60 |  | RC | 673276-2 | 216-3337-1 | 638 | 14.22 | 12.82 | 1.28 |  |  |  | 92 | 82.8 | 95.66 |  | 103.98 | 2022-01-27
2017-08-15 | 2193 | Dacar | SAE | J240 | No | Auto | 42-60 |  | RC | 673276-2 | 216-3337-1 | 630 | 14.28 | 12.82 | 1.28 |  |  |  | 92 | 82.8 | 96.65 |  | 105.05 | 2022-01-27
2017-08-15 | 2192 | Dacar | SAE | J240 | No | Auto | 42-55 |  | RC | 513376-1 | 211-3337-1 | 552 | 13.65 | 12.77 | 1.27 |  |  |  | 86 | 77.4 | 78.75 |  | 91.57 | 2022-01-27
2017-08-15 | 2191 | Dacar | SAE | J240 | No | Auto | 42-55 |  | RC | 513376-1 | 211-3337-1 | 546 | 13.67 | 12.77 | 1.27 |  |  |  | 86 | 77.4 | 81.35 |  | 94.59 | 2022-01-27
2017-08-15 | 2190 | Dacar | SAE | J240 | No | Auto | 42-55 |  | RC | 513376-1 | 211-3337-1 | 552 | 13.63 | 12.77 | 1.27 |  |  |  | 86 | 77.4 | 80.55 |  | 93.66 | 2022-01-27
2017-08-15 | 2189 | Dacar | SAE | J240 | No | Auto | 42-55 |  | RC | 513376-1 | 30-3337-1 | 515 | 13.58 | 12.76 | 1.27 |  |  |  | 86 | 77.4 | 75 |  | 87.21 | 2022-01-27
2017-08-15 | 2188 | Dacar | SAE | J240 | No | Auto | 42-55 |  | RC | 513376-1 | 30-3337-1 | 515 | 13.68 | 12.74 | 1.27 |  |  |  | 86 | 77.4 | 76.35 |  | 88.78 | 2022-01-27
2017-08-15 | 2187 | Dacar | SAE | J240 | No | Auto | 42-55 |  | RC | 513376-1 | 30-3337-1 | 526 | 13.45 | 12.74 | 1.27 |  |  |  | 86 | 77.4 | 78 |  | 90.7 | 2022-01-27
2017-08-12 | 2186 | Dacar | SAE | J240 | No | Auto | 34-70 |  | RC | 643276-2 | 211-5327-2 | 589 | 15.88 | 12.81 | 1.28 |  |  |  | 101 | 90.9 | 104.56 |  | 103.52 | 2022-01-27
2017-08-12 | 2185 | Dacar | SAE | J240 | No | Auto | 34-70 |  | RC | 643276-2 | 211-5327-2 | 608 | 15.9 | 12.74 | 1.28 |  |  |  | 101 | 90.9 | 99.93 |  | 98.94 | 2022-01-27
2017-08-12 | 2184 | Dacar | SAE | J240 | No | Auto | 34-70 |  | RC | 643276-2 | 211-5327-2 | 601 | 15.74 | 12.76 | 1.28 |  |  |  | 101 | 90.9 | 98.76 |  | 97.78 | 2022-01-27
2017-08-10 | 2183 | Dacar | SAE | J240 | No | Auto | 27-75 |  | RC | 522676-2 | 38-4267-2 | 465 | 18.51 | 12.81 | 1.28 |  |  |  | 110 | 99 | 59.95 |  | 54.5 | 2022-01-27
2017-08-10 | 2182 | Dacar | SAE | J240 | No | Auto | 27-75 |  | RC | 522676-2 | 38-4267-2 | 475 | 18.5 | 12.85 | 1.28 |  |  |  | 110 | 99 | 60.39 |  | 54.9 | 2022-01-27
2017-08-10 | 2181 | Dacar | SAE | J240 | No | Auto | 24-80 |  | RC | 673177-2 | 27-5327-2 | 707 | 18.02 | 12.84 | 1.28 |  |  |  | 130 | 117 | 135.38 |  | 104.14 | 2022-01-27
2017-08-10 | 2180 | Dacar | SAE | J240 | No | Auto | 24-80 |  | RC | 673177-2 | 27-5327-2 | 729 | 18.15 | 12.82 | 1.28 |  |  |  | 130 | 117 | 134 |  | 103.08 | 2022-01-27
2017-08-10 | 2179 | Dacar | SAE | J240 | No | Auto | 24-80 |  | RC | 673177-2 | 27-5327-2 | 708 | 18.27 | 12.85 | 1.28 |  |  |  | 130 | 117 | 145 |  | 111.54 | 2022-01-27
2017-08-10 | 2178 | Dacar | SAE | J240 | No | Auto | 34-80 |  | RC | 733278-2 | 18-5327-2 | 765 | 17.66 | 12.85 | 1.28 |  |  |  | 123 | 110.7 | 137.45 |  | 111.75 | 2022-01-27
2017-08-10 | 2177 | Dacar | SAE | J240 | No | Auto | 34-80 |  | RC | 733278-2 | 18-5327-2 | 779 | 17.99 | 12.87 | 1.28 |  |  |  | 123 | 110.7 | 138.56 |  | 112.65 | 2022-01-27
2017-08-10 | 2176 | Dacar | SAE | J240 | No | Auto | 34-80 |  | RC | 733278-2 | 18-5327-2 | 754 | 17.77 | 12.87 | 1.28 |  |  |  | 123 | 110.7 | 138 |  | 112.2 | 2022-01-27
2017-08-10 | 2175 | Dacar | SAE | J240 | No | Auto | 34-80 |  | RC | 733278-2 | 17-4327-1 | 752 | 17.8 | 12.84 | 1.28 |  |  |  | 123 | 110.7 | 130.35 |  | 105.98 | 2022-01-27
2017-08-10 | 2174 | Dacar | SAE | J240 | No | Auto | 34-80 |  | RC | 733278-2 | 17-4327-1 | 752 | 17.84 | 12.84 | 1.28 |  |  |  | 123 | 110.7 | 131.24 |  | 106.7 | 2022-01-27
2017-08-10 | 2173 | Dacar | SAE | J240 | No | Auto | 34-80 |  | RC | 733278-2 | 17-4327-1 | 752 | 17.7 | 12.84 | 1.28 |  |  |  | 123 | 110.7 | 130.8 |  | 106.34 | 2022-01-27
2017-08-09 | 2172 | Dacar | SAE | J240 | No | Auto | 24-80 |  | RC | 673177-2 | 33-4327-2 | 641 | 18.3 | 12.76 | 1.27 |  |  |  | 130 | 117 | 121.78 |  | 93.68 | 2022-01-27
2017-08-09 | 2171 | Dacar | SAE | J240 | No | Auto | 24-80 |  | RC | 673177-2 | 33-4327-2 | 644 | 18.23 | 12.77 | 1.27 |  |  |  | 130 | 117 | 121 |  | 93.08 | 2022-01-27
2017-08-09 | 2170 | Dacar | SAE | J240 | No | Auto | 24-80 |  | RC | 673177-2 | 33-4327-2 | 619 | 18.27 | 12.77 | 1.27 |  |  |  | 130 | 117 | 122 |  | 93.85 | 2022-01-27
2017-08-09 | 2169 | Dacar | SAE | J240 | No | Auto | 24-80 |  | RC | 673177-2 | 26-4327-2 | 649 | 18.43 | 12.85 | 1.28 |  |  |  | 130 | 117 | 130.63 |  | 100.48 | 2022-01-27
2017-08-09 | 2168 | Dacar | SAE | J240 | No | Auto | 24-80 |  | RC | 673177-2 | 26-4327-2 | 598 | 18.18 | 12.84 | 1.28 |  |  |  | 130 | 117 | 127.08 |  | 97.75 | 2022-01-27
2017-08-09 | 2167 | Dacar | SAE | J240 | No | Auto | 24-80 |  | RC | 673177-2 | 26-4327-2 | 583 | 18.15 | 12.81 | 1.28 |  |  |  | 130 | 117 | 126.91 |  | 97.62 | 2022-01-27
2017-08-09 | 2166 | Dacar | SAE | J240 | No | Auto | N100-130 |  | RC | 923270-2 | 4-3327-1 | 856 | 26.81 | 12.77 | 1.27 |  |  |  | 235 | 211.5 | 207.68 |  | 88.37 | 2022-01-27
2017-08-09 | 2165 | Dacar | SAE | J240 | No | Auto | N100-130 |  | RC | 923270-2 | 4-3327-1 | 854 | 26.91 | 12.71 | 1.27 |  |  |  | 235 | 211.5 | 200.53 |  | 85.33 | 2022-01-27
2017-08-09 | 2164 | Dacar | SAE | J240 | No | Auto | N100-130 |  | RC | 923270-2 | 4-3327-1 | 855 | 26.88 | 12.76 | 1.27 |  |  |  | 235 | 211.5 | 204.88 |  | 87.18 | 2022-01-27
2017-08-09 | 2163 | Dacar | SAE | J240 | No | Auto | 24-80 |  | RC | 673177-2 | 215-3327-1 | 644 | 17.99 | 12.77 | 1.27 |  |  |  | 130 | 117 | 123.73 |  | 95.18 | 2022-01-27
2017-08-09 | 2162 | Dacar | SAE | J240 | No | Auto | 24-80 |  | RC | 673177-2 | 215-3327-1 | 635 | 18.35 | 12.76 | 1.27 |  |  |  | 130 | 117 | 122.63 |  | 94.33 | 2022-01-27
2017-08-09 | 2161 | Dacar | SAE | J240 | No | Auto | 24-80 |  | RC | 673177-2 | 215-3327-1 | 672 | 17.5 | 12.77 | 1.27 |  |  |  | 130 | 117 | 120.53 |  | 92.72 | 2022-01-27
2017-08-08 | 2160 | Dacar | SAE | J240 | No | Auto | N100-107 |  | RC | 823277-2 | 18-2327-1 | 696 | 24.93 | 12.81 | 1.28 |  |  |  | 200 | 180 | 185.96 |  | 92.98 | 2022-01-27
2017-08-08 | 2159 | Dacar | SAE | J240 | No | Auto | N100-107 |  | RC | 823277-2 | 18-2327-1 | 676 | 24.93 | 12.81 | 1.28 |  |  |  | 200 | 180 | 188.15 |  | 94.08 | 2022-01-27
2017-08-08 | 2158 | Dacar | SAE | J240 | No | Auto | N100-107 |  | RC | 823277-2 | 18-2327-1 | 705 | 24.74 | 12.81 | 1.28 |  |  |  | 200 | 180 | 179.88 |  | 89.94 | 2022-01-27
2017-08-08 | 2157 | Dacar | SAE | J240 | No | Golf | GC2-6/210 |  | RC | 763178-2 | 5-2327-1 | 545 | 25.65 | 6.35 | 1.28 |  |  |  | 517 | 465.3 | 412 |  | 79.69 | 2022-01-27
2017-08-08 | 2156 | Dacar | SAE | J240 | No | Golf | GC2-6/210 |  | RC | 763178-2 | 5-2327-1 | 545 | 25.45 | 6.37 | 1.28 |  |  |  | 517 | 465.3 | 355 |  | 68.67 | 2022-01-27
2017-08-08 | 2155 | Dacar | SAE | J240 | No | Golf | GC2-6/210 |  | RC | 763178-2 | 5-2327-1 | 514 | 25.7 | 6.36 | 1.28 |  |  |  | 517 | 465.3 | 375.75 |  | 72.68 | 2022-01-27
2017-08-05 | 2154 | Dacar | SAE | J240 | No | Golf | GC2-6/210 |  | RC | 763178-2 | 5-7317-1 | 465 | 25.64 | 6.37 | 1.28 |  |  |  | 517 | 465.3 | 192 |  | 37.14 | 2022-01-27
2017-08-05 | 2153 | Dacar | SAE | J240 | No | Golf | GC2-6/210 |  | RC | 763178-2 | 5-7317-1 | 524 | 25.42 | 6.38 | 1.28 |  |  |  | 517 | 465.3 | 190.5 |  | 36.85 | 2022-01-27
2017-08-05 | 2152 | Dacar | SAE | J240 | No | Golf | GC2-6/210 |  | RC | 763178-2 | 5-7317-1 | 526 | 25.95 | 6.37 | 1.28 |  |  |  | 517 | 465.3 | 188.95 |  | 36.55 | 2022-01-27
2017-08-05 | 2151 | Dacar | SAE | J240 | No | Auto | 31T-105 |  | RC | 862279-1 | 213-6317-2 | 774 | 24.9 | 12.77 | 1.28 |  |  |  | 194 | 174.6 | 185.81 |  | 95.78 | 2022-01-27
2017-08-05 | 2150 | Dacar | SAE | J240 | No | Auto | 31T-105 |  | RC | 862279-1 | 213-6317-2 | 750 | 24.4 | 12.79 | 1.28 |  |  |  | 194 | 174.6 | 183.5 |  | 94.59 | 2022-01-27
2017-08-05 | 2149 | Dacar | SAE | J240 | No | Auto | 31T-105 |  | RC | 862279-1 | 213-6317-2 | 775 | 25.05 | 12.81 | 1.28 |  |  |  | 194 | 174.6 | 181.9 |  | 93.76 | 2022-01-27
2017-08-04 | 2148 | Dacar | SAE | J240 | No | Auto | 31T-105 |  | RC | 852779-1 | 24-5317-1 | 788 | 24.72 | 12.99 | 1.27 |  |  |  | 194 | 174.6 | 174 |  | 89.69 | 2022-01-27
2017-08-04 | 2147 | Dacar | SAE | J240 | No | Auto | 31T-105 |  | RC | 852779-1 | 24-5317-1 | 730 | 24.57 | 13.01 | 1.27 |  |  |  | 194 | 174.6 | 159.95 |  | 82.45 | 2022-01-27
2017-08-04 | 2146 | Dacar | SAE | J240 | No | Auto | 31T-105 |  | RC | 852779-1 | 24-5317-1 | 764 | 24.61 | 12.99 | 1.27 |  |  |  | 194 | 174.6 | 175.73 |  | 90.58 | 2022-01-27
2017-08-03 | 2145 | Dacar | SAE | J240 | No | Auto | 42-60 |  | RC | 673076-1 | 216-4317-2 | 648 | 14.23 | 12.82 | 1.28 |  |  |  | 92 | 82.8 | 59.34 |  | 64.5 | 2022-01-27
2017-08-03 | 2144 | Dacar | SAE | J240 | No | Auto | 42-60 |  | RC | 673076-1 | 216-4317-2 | 667 | 14.3 | 12.84 | 1.28 |  |  |  | 92 | 82.8 | 56.31 |  | 61.21 | 2022-01-27
2017-08-03 | 2143 | Dacar | SAE | J240 | No | Auto | 42-60 |  | RC | 673076-1 | 216-4317-2 | 640 | 14.23 | 12.84 | 1.28 |  |  |  | 92 | 82.8 | 60.65 |  | 65.92 | 2022-01-27
2017-08-03 | 2142 | Dacar | SAE | J240 | No | Auto | 30H-105 |  | RC | 852779-1 | 35-4317-2 | 782 | 24.57 | 12.9 | 1.27 |  |  |  | 194 | 174.6 | 155.15 |  | 79.97 | 2022-01-27
2017-08-03 | 2141 | Dacar | SAE | J240 | No | Auto | 30H-105 |  | RC | 852779-1 | 35-4317-2 | 759 | 24.22 | 12.92 | 1.27 |  |  |  | 194 | 174.6 | 164.5 |  | 84.79 | 2022-01-27
2017-08-03 | 2140 | Dacar | SAE | J240 | No | Auto | 30H-105 |  | RC | 852779-1 | 35-4317-2 | 758 | 24.28 | 12.9 | 1.27 |  |  |  | 194 | 174.6 | 153.25 |  | 78.99 | 2022-01-27
2017-08-03 | 2139 | Dacar | SAE | J240 | No | Moto | DB7B-BS |  | CAP | 13077 |  | 123 | 2.5 | 12.82 | 0 |  |  |  | 7 | 6.3 | 6.38 |  | 91.14 | 2022-01-27
2017-08-03 | 2138 | Dacar | SAE | J240 | No | Moto | DB7B-BS |  | CAP | 13077 |  | 114 | 2.48 | 12.85 | 0 |  |  |  | 7 | 6.3 | 6.88 |  | 98.29 | 2022-01-27
2017-08-02 | 2137 | Dacar | SAE | J240 | No | Golf | GC2-6/210 |  | RC | 723178-1 | 4-3317-2 | 523 | 25.66 | 6.42 | 1.27 |  |  |  | 517 | 465.3 | 420.2 |  | 81.28 | 2022-01-27
2017-08-02 | 2136 | Dacar | SAE | J240 | No | Golf | GC2-6/210 |  | RC | 723178-1 | 9-3317-1 | 517 | 25.51 | 6.37 | 1.26 |  |  |  | 517 | 465.3 | 382.83 |  | 74.05 | 2022-01-27
2017-08-02 | 2135 | Dacar | SAE | J240 | No | Golf | GC2-6/210 |  | RC | 723178-1 | 211-3317-2 | 533 | 25.61 | 6.37 | 1.26 |  |  |  | 517 | 465.3 | 388.18 |  | 75.08 | 2022-01-27
2017-08-02 | 2134 | Dacar | SAE | J240 | No | Auto | 24-80 |  | RC | 663077-1 | 209-3317-2 | 649 | 18.32 | 12.85 | 1.28 |  |  |  | 130 | 117 | 133 |  | 102.31 | 2022-01-27
2017-08-02 | 2133 | Dacar | SAE | J240 | No | Auto | 24-80 |  | RC | 663077-1 | 209-3317-2 | 639 | 18.15 | 12.82 | 1.28 |  |  |  | 130 | 117 | 129.33 |  | 99.48 | 2022-01-27
2017-08-02 | 2132 | Dacar | SAE | J240 | No | Auto | 24-80 |  | RC | 663077-1 | 209-3317-2 | 631 | 18.15 | 12.84 | 1.28 |  |  |  | 130 | 117 | 132 |  | 101.54 | 2022-01-27
2017-08-02 | 2131 | Dacar | SAE | J240 | No | Auto | N100-130 |  | RC | 943070-1 | 217-3317-2 | 816 | 26.53 | 12.84 | 1.28 |  |  |  | 235 | 211.5 | 212.83 |  | 90.57 | 2022-01-27
2017-08-02 | 2130 | Dacar | SAE | J240 | No | Auto | N100-130 |  | RC | 943070-1 | 216-3317-2 | 820 | 26.99 | 12.86 | 1.28 |  |  |  | 235 | 211.5 | 216.25 |  | 92.02 | 2022-01-27
2017-08-02 | 2129 | Dacar | SAE | J240 | No | Auto | N100-130 |  | RC | 943070-1 | 215-3317-2 | 816 | 26.7 | 12.85 | 1.28 |  |  |  | 235 | 211.5 | 216.96 |  | 92.32 | 2022-01-27
2017-08-02 | 2128 | Dacar | SAE | J240 | No | Moto | DB6.5-BS |  | CAP | 10077 |  | 111 | 1.86 | 12.9 | 0 |  |  |  | 6.5 | 5.85 | 4.94 |  | 76 | 2022-01-27
2017-08-02 | 2127 | Dacar | SAE | J240 | No | Moto | DB6.5-BS |  | CAP | 10077 |  | 110 | 1.88 | 12.88 | 0 |  |  |  | 6.5 | 5.85 | 5.13 |  | 78.92 | 2022-01-27
2017-08-01 | 2126 | Dacar | SAE | J240 | No | Moto | DTX9-BS |  | CAP | 26087 |  | 161 | 2.66 | 13.04 | 0 |  |  |  | 9 | 8.1 | 6.72 |  | 74.67 | 2022-01-27
2017-08-01 | 2125 | Dacar | SAE | J240 | No | Moto | DTX9-BS |  | CAP | 26087 |  | 148 | 2.62 | 13.01 | 0 |  |  |  | 9 | 8.1 | 6.35 |  | 70.56 | 2022-01-27
2017-08-01 | 2124 | Dacar | SAE | J240 | No | Auto | 34-80 |  | RC | 763078-1 | 21-2307-4 | 820 | 17.9 | 12.85 | 1.28 |  |  |  | 123 | 110.7 | 155.7 |  | 126.59 | 2022-01-27
2017-08-01 | 2123 | Dacar | SAE | J240 | No | Auto | 34-80 |  | RC | 763078-1 | 21-2307-3 | 819 | 18.22 | 12.85 | 1.28 |  |  |  | 123 | 110.7 | 152.28 |  | 123.8 | 2022-01-27
2017-08-01 | 2122 | Dacar | SAE | J240 | No | Auto | 34-80 |  | RC | 763078-1 | 21-2307-2 | 819 | 17.84 | 12.85 | 1.28 |  |  |  | 123 | 110.7 | 154.93 |  | 125.96 | 2022-01-27
2017-08-01 | 2121 | Dacar | SAE | J240 | No | Auto | 34-80 |  | RC | 763078-1 | 23-2307-2 | 803 | 17.81 | 12.84 | 1.28 |  |  |  | 123 | 110.7 | 81.18 |  | 66 | 2022-01-27
2017-08-01 | 2120 | Dacar | SAE | J240 | No | Auto | 34-80 |  | RC | 763078-1 | 23-2307-2 | 818 | 17.79 | 12.85 | 1.28 |  |  |  | 123 | 110.7 | 77.86 |  | 63.3 | 2022-01-27
2017-08-01 | 2119 | Dacar | SAE | J240 | No | Auto | 34-80 |  | RC | 763078-1 | 23-2307-2 | 805 | 17.66 | 12.85 | 1.28 |  |  |  | 123 | 110.7 | 80.15 |  | 65.16 | 2022-01-27
2017-08-01 | 2118 | Dacar | SAE | J240 | No | Auto | 42-60 |  | RC | 673076-1 | 213-2307-2 | 587 | 13.95 | 12.77 | 1.28 |  |  |  | 92 | 82.8 | 88.4 |  | 96.09 | 2022-01-27
2017-08-01 | 2117 | Dacar | SAE | J240 | No | Auto | 42-60 |  | RC | 673076-1 | 213-2307-2 | 611 | 14.17 | 12.77 | 1.28 |  |  |  | 92 | 82.8 | 92.18 |  | 100.2 | 2022-01-27
2017-07-31 | 2116 | Dacar | SAE | J240 | No | Auto | 27-85 |  | RC | 763077-2 | 16-7307-1 | 748 | 20.69 | 12.77 | 1.27 |  |  |  | 137 | 123.3 | 83.03 |  | 60.61 | 2022-01-27
2017-07-31 | 2115 | Dacar | SAE | J240 | No | Auto | 27-85 |  | RC | 763077-2 | 16-7307-1 | 749 | 20.55 | 12.76 | 1.27 |  |  |  | 137 | 123.3 | 82.53 |  | 60.24 | 2022-01-27
2017-07-31 | 2114 | Dacar | SAE | J240 | No | Auto | 27-85 |  | RC | 763077-2 | 16-7307-1 | 726 | 20.55 | 12.76 | 1.27 |  |  |  | 137 | 123.3 | 83.47 |  | 60.93 | 2022-01-27
2017-07-31 | 2113 | Dacar | SAE | J240 | No | Auto | 27-85 |  | RC | 763077-2 | 7-1317-2 | 671 | 20.47 | 12.76 | 1.27 |  |  |  | 137 | 123.3 | 141.96 |  | 103.62 | 2022-01-27
2017-07-31 | 2112 | Dacar | SAE | J240 | No | Auto | 27-85 |  | RC | 763077-2 | 7-1317-2 | 694 | 20.46 | 12.79 | 1.27 |  |  |  | 137 | 123.3 | 149.48 |  | 109.11 | 2022-01-27
2017-07-31 | 2111 | Dacar | SAE | J240 | No | Auto | 27-85 |  | RC | 763077-2 | 7-1317-2 | 702 | 20.4 | 12.77 | 1.27 |  |  |  | 137 | 123.3 | 148.5 |  | 108.39 | 2022-01-27
2017-07-31 | 2110 | Dacar | SAE | J240 | No | Auto | 27-85 |  | RC | 763077-2 | 7-1317-2 | 672 | 20.43 | 12.76 | 1.27 |  |  |  | 137 | 123.3 | 150.65 |  | 109.96 | 2022-01-27
2017-07-28 | 2109 | Dacar | SAE | J240 | No | Auto | N120-140 |  | RC | 943070-1 | 7-5307-1 | 1003 | 33.51 | 12.81 | 1.28 |  |  |  | 270 | 243 | 246 |  | 91.11 | 2022-01-27
2017-07-28 | 2108 | Dacar | SAE | J240 | No | Auto | N120-140 |  | RC | 943070-1 | 7-5307-1 | 943 | 33.53 | 12.79 | 1.28 |  |  |  | 270 | 243 | 257.3 |  | 95.3 | 2022-01-27
2017-07-28 | 2107 | Dacar | SAE | J240 | No | Auto | N100-107 |  | RC | 843079-1 | 17-5307-1 | 698 | 25.08 | 12.84 | 1.28 |  |  |  | 200 | 180 | 184.9 |  | 92.45 | 2022-01-27
2017-07-28 | 2106 | Dacar | SAE | J240 | No | Auto | N100-107 |  | RC | 843079-1 | 17-5307-1 | 706 | 25.48 | 12.81 | 1.28 |  |  |  | 200 | 180 | 195.78 |  | 97.89 | 2022-01-27
2017-07-28 | 2105 | Dacar | SAE | J240 | No | Auto | 66-68 |  | RC | 633077-1 | 215-5307-1 | 674 | 15.83 | 12.79 | 1.28 |  |  |  | 104 | 93.6 | 120.53 |  | 115.89 | 2022-01-27
2017-07-28 | 2104 | Dacar | SAE | J240 | No | Auto | 66-68 |  | RC | 633077-1 | 215-5307-1 | 673 | 15.74 | 12.77 | 1.28 |  |  |  | 104 | 93.6 | 119.83 |  | 115.22 | 2022-01-27
2017-07-28 | 2103 | Dacar | SAE | J240 | No | Auto | 66-68 |  | RC | 633077-1 | 215-5307-1 | 665 | 15.74 | 12.79 | 1.28 |  |  |  | 104 | 93.6 | 120.95 |  | 116.3 | 2022-01-27
2017-07-27 | 2102 | Dacar | SAE | J240 | No | Auto | 66-68 |  | RC | 733077-1 | 216-5307-2 | 705 | 16.29 | 12.81 | 1.28 |  |  |  | 104 | 93.6 | 117 |  | 112.5 | 2022-01-27
2017-07-27 | 2101 | Dacar | SAE | J240 | No | Auto | 66-68 |  | RC | 733077-1 | 216-5307-2 | 705 | 16.37 | 12.81 | 1.28 |  |  |  | 104 | 93.6 | 113.63 |  | 109.26 | 2022-01-27
2017-07-27 | 2100 | Dacar | SAE | J240 | No | Auto | 66-68 |  | RC | 733077-1 | 216-5307-2 | 706 | 16.35 | 12.81 | 1.28 |  |  |  | 104 | 93.6 | 118.25 |  | 113.7 | 2022-01-27
2017-07-27 | 2099 | Dacar | SAE | J240 | No | Auto | 66-68 |  | RC | 633077-1 | 211-4307-1 | 646 | 15.63 | 12.81 | 1.28 |  |  |  | 104 | 93.6 | 102 |  | 98.08 | 2022-01-27
2017-07-27 | 2098 | Dacar | SAE | J240 | No | Auto | 66-68 |  | RC | 633077-1 | 211-4307-1 | 647 | 15.65 | 12.82 | 1.28 |  |  |  | 104 | 93.6 | 103.88 |  | 99.88 | 2022-01-27
2017-07-27 | 2097 | Dacar | SAE | J240 | No | Auto | 66-68 |  | RC | 633077-1 | 211-4307-1 | 631 | 15.59 | 12.82 | 1.28 |  |  |  | 104 | 93.6 | 102.6 |  | 98.65 | 2022-01-27
2017-07-27 | 2096 | Dacar | SAE | J240 | No | Auto | N100-107 |  | RC | 823079-2 | 4-3307-1 | 702 | 25.48 | 12.74 | 1.28 |  |  |  | 200 | 180 | 194.25 |  | 97.13 | 2022-01-27
2017-07-27 | 2095 | Dacar | SAE | J240 | No | Auto | N100-107 |  | RC | 823079-2 | 4-3307-1 | 703 | 25.2 | 12.76 | 1.28 |  |  |  | 200 | 180 | 187.96 |  | 93.98 | 2022-01-27
2017-07-27 | 2094 | Dacar | SAE | J240 | No | Auto | N100-107 |  | RC | 823079-2 | 4-3307-1 | 693 | 25.1 | 12.76 | 1.28 |  |  |  | 200 | 180 | 94.16 |  | 47.08 | 2022-01-27
2017-07-27 | 2093 | Dacar | SAE | J240 | No | Auto | N100-107 |  | RC | 823079-2 | 4-3307-1 | 729 | 25.3 | 12.82 | 1.28 |  |  |  | 200 | 180 | 94.45 |  | 47.23 | 2022-01-27
2017-07-25 | 2092 | Dacar | SAE | J240 | No | Auto | 34-70 |  | RC | 652976-1 | 213-3307-2 | 574 | 15.88 | 12.79 | 1.28 |  |  |  | 101 | 90.9 | 106.53 |  | 105.48 | 2022-01-27
2017-07-25 | 2091 | Dacar | SAE | J240 | No | Auto | 34-70 |  | RC | 652976-1 | 213-3307-2 | 568 | 15.83 | 12.79 | 1.28 |  |  |  | 101 | 90.9 | 104.91 |  | 103.87 | 2022-01-27
2017-07-25 | 2090 | Dacar | SAE | J240 | No | Auto | 34-70 |  | RC | 652976-1 | 213-3307-2 | 582 | 15.86 | 12.79 | 1.28 |  |  |  | 101 | 90.9 | 64.89 |  | 64.25 | 2022-01-27
2017-07-25 | 2089 | Dacar | SAE | J240 | No | Auto | 34-70 |  | RC | 652976-1 | 213-3307-2 | 589 | 15.88 | 12.79 | 1.28 |  |  |  | 101 | 90.9 | 65.16 |  | 64.51 | 2022-01-27
2017-07-25 | 2088 | Dacar | SAE | J240 | No | Auto | 42-55 |  | RC | 562976-2 | 22-3307-2 | 621 | 13.85 | 12.81 | 1.28 |  |  |  | 86 | 77.4 | 53.16 |  | 61.81 | 2022-01-27
2017-07-25 | 2087 | Dacar | SAE | J240 | No | Auto | 42-55 |  | RC | 562976-2 | 22-3307-2 | 614 | 13.63 | 12.82 | 1.28 |  |  |  | 86 | 77.4 | 53.72 |  | 62.47 | 2022-01-27
2017-07-25 | 2086 | Dacar | SAE | J240 | No | Auto | 42-55 |  | RC | 562976-2 | 2-3307-2 | 620 | 13.8 | 12.79 | 1.28 |  |  |  | 86 | 77.4 | 100.43 |  | 116.78 | 2022-01-27
2017-07-25 | 2085 | Dacar | SAE | J240 | No | Auto | 42-55 |  | RC | 562976-2 | 2-3307-2 | 620 | 13.9 | 12.79 | 1.28 |  |  |  | 86 | 77.4 | 99.88 |  | 116.14 | 2022-01-27
2017-07-25 | 2084 | Dacar | SAE | J240 | No | Auto | 42-55 |  | RC | 562976-2 | 2-3307-2 | 629 | 13.92 | 12.77 | 1.28 |  |  |  | 86 | 77.4 | 100.33 |  | 116.66 | 2022-01-27
2017-07-25 | 2083 | Dacar | SAE | J240 | No | Auto | NS40-50 |  | RC | 542975-1 | 211-2307-2 | 468 | 10.9 | 12.79 | 1.28 |  |  |  | 73 | 65.7 | 66.85 |  | 91.58 | 2022-01-27
2017-07-25 | 2082 | Dacar | SAE | J240 | No | Auto | NS40-50 |  | RC | 542975-1 | 211-2307-2 | 454 | 10.8 | 12.77 | 1.28 |  |  |  | 73 | 65.7 | 66.26 |  | 90.77 | 2022-01-27
2017-07-25 | 2081 | Dacar | SAE | J240 | No | Auto | NS40-50 |  | RC | 542975-1 | 211-2307-2 | 458 | 10.97 | 12.76 | 1.28 |  |  |  | 73 | 65.7 | 64 |  | 87.67 | 2022-01-27
2017-07-25 | 2080 | Dacar | SAE | J240 | No | Auto | 27-100 |  | RC | 842979-1 | 17-7297-2 | 828 | 23 | 12.79 | 1.28 |  |  |  | 173 | 155.7 | 176.43 |  | 101.98 | 2022-01-27
2017-07-25 | 2079 | Dacar | SAE | J240 | No | Auto | 27-100 |  | RC | 842979-1 | 17-7297-2 | 815 | 22.69 | 12.82 | 1.28 |  |  |  | 173 | 155.7 | 173.85 |  | 100.49 | 2022-01-27
2017-07-25 | 2078 | Dacar | SAE | J240 | No | Auto | 27-100 |  | RC | 842979-1 | 17-7297-2 | 814 | 22.75 | 12.81 | 1.28 |  |  |  | 173 | 155.7 | 174 |  | 100.58 | 2022-01-27
2017-07-24 | 2077 | Dacar | SAE | J240 | No | Auto | 34-80 |  | RC | 752978-2 | 214-7297-4 | 740 | 17.72 | 12.82 | 1.28 |  |  |  | 123 | 110.7 | 133.73 |  | 108.72 | 2022-01-27
2017-07-24 | 2076 | Dacar | SAE | J240 | No | Auto | 34-80 |  | RC | 752978-2 | 214-7297-3 | 751 | 17.71 | 12.81 | 1.28 |  |  |  | 123 | 110.7 | 132 |  | 107.32 | 2022-01-27
2017-07-24 | 2075 | Dacar | SAE | J240 | No | Auto | 34-80 |  | RC | 752978-2 | 214-7297-2 | 752 | 17.8 | 12.82 | 1.28 |  |  |  | 123 | 110.7 | 129.68 |  | 105.43 | 2022-01-27
2017-07-24 | 2074 | Dacar | SAE | J240 | No | Auto | N40-57 |  | RC | 532976-1 | 24-2307-2 | 581 | 12.38 | 12.9 | 1.26 |  |  |  | 87 | 78.3 | 81.26 |  | 93.4 | 2022-01-27
2017-07-24 | 2073 | Dacar | SAE | J240 | No | Auto | N40-57 |  | RC | 532976-1 | 24-2307-2 | 581 | 12.54 | 12.92 | 1.26 |  |  |  | 87 | 78.3 | 82.8 |  | 95.17 | 2022-01-27
2017-07-24 | 2072 | Dacar | SAE | J240 | No | Auto | N40-57 |  | RC | 532976-1 | 24-2307-2 | 587 | 12.5 | 12.88 | 1.26 |  |  |  | 87 | 78.3 | 82.53 |  | 94.86 | 2022-01-27
2017-07-21 | 2071 | Dacar | SAE | J240 | No | Auto | 27-85 |  | RC | 742977-1 | 216-6297-1 | 684 | 20.08 | 12.77 | 1.27 |  |  |  | 137 | 123.3 | 142 |  | 103.65 | 2022-01-27
2017-07-21 | 2070 | Dacar | SAE | J240 | No | Auto | 27-85 |  | RC | 742977-1 | 216-6297-1 | 701 | 20.58 | 12.73 | 1.27 |  |  |  | 137 | 123.3 | 145 |  | 105.84 | 2022-01-27
2017-07-21 | 2069 | Dacar | SAE | J240 | No | Auto | 27-85 |  | RC | 742977-1 | 216-6297-1 | 700 | 20.4 | 12.73 | 1.27 |  |  |  | 137 | 123.3 | 148 |  | 108.03 | 2022-01-27
2017-07-21 | 2068 | Dacar | SAE | J240 | No | Auto | 27-85 |  | CAP | 742977-1 | 216-6297-1 | 701 | 20.44 | 12.74 | 1.27 |  |  |  | 85 | 76.5 | 81.2 |  | 95.53 | 2022-01-27
2017-07-21 | 2067 | Dacar | SAE | J240 | No | Auto | 27-85 |  | CAP | 742977-1 | 216-6297-1 | 692 | 20.42 | 12.74 | 1.27 |  |  |  | 85 | 76.5 | 79.2 |  | 93.18 | 2022-01-27
2017-07-21 | 2066 | Dacar | SAE | J240 | No | Auto | NS40-50 |  | RC | 532975-1 | 209-5297-1 | 528 | 10.85 | 12.79 | 1.28 |  |  |  | 73 | 65.7 | 45.34 |  | 62.11 | 2022-01-27
2017-07-21 | 2065 | Dacar | SAE | J240 | No | Auto | NS40-50 |  | RC | 532975-1 | 209-5297-1 | 505 | 10.77 | 12.81 | 1.28 |  |  |  | 73 | 65.7 | 45.87 |  | 62.84 | 2022-01-27
2017-07-21 | 2064 | Dacar | SAE | J240 | No | Auto | NS40-50 |  | RC | 532975-1 | 209-5297-1 | 509 | 10.8 | 12.74 | 1.27 |  |  |  | 73 | 65.7 | 44.93 |  | 61.55 | 2022-01-27
2017-07-20 | 2063 | Dacar | SAE | J240 | No | Moto | DB5L-BS |  | CAP | 8067 |  | 78 | 2.11 | 12.92 | 0 |  |  |  | 5 | 4.5 | 1.48 |  | 29.6 | 2022-01-27
2017-07-20 | 2062 | Dacar | SAE | J240 | No | Moto | DB5L-BS |  | CAP | 8067 |  | 69 | 2.08 | 13.03 | 0 |  |  |  | 5 | 4.5 | 5.66 |  | 113.2 | 2022-01-27
2017-07-19 | 2061 | Dacar | SAE | J240 | No | Auto | N40-57 |  | RC | 532976-1 | 4297-1 | 599 | 12.78 | 12.82 | 1.28 |  |  |  | 87 | 78.3 | 53.01 |  | 60.93 | 2022-01-27
2017-07-19 | 2060 | Dacar | SAE | J240 | No | Auto | N40-57 |  | RC | 532976-1 | 4297-1 | 599 | 12.92 | 12.82 | 1.28 |  |  |  | 87 | 78.3 | 53.1 |  | 61.03 | 2022-01-27
2017-07-19 | 2059 | Dacar | SAE | J240 | No | Auto | N40-57 |  | RC | 532976-1 | 4297-1 | 583 | 12.72 | 12.81 | 1.28 |  |  |  | 87 | 78.3 | 53.22 |  | 61.17 | 2022-01-27
2017-07-19 | 2058 | Dacar | SAE | J240 | No | Moto | DB5L-BS |  | CAP | 8067 |  | 90 | 2.09 | 12.92 | 1.28 |  |  |  | 5 | 4.5 | 4.3 |  | 86 | 2022-01-27
2017-07-19 | 2057 | Dacar | SAE | J240 | No | Moto | DB5L-BS |  | CAP | 8067 |  | 88 | 2.09 | 12.9 | 1.28 |  |  |  | 5 | 4.5 | 4.26 |  | 85.2 | 2022-01-27
2017-07-19 | 2056 | Dacar | SAE | J240 | No | Auto | 27-85 |  | RC | 772877-2 | 211-3297-2 | 676 | 20.36 | 12.81 | 1.28 |  |  |  | 137 | 123.3 | 146.7 |  | 107.08 | 2022-01-27
2017-07-19 | 2055 | Dacar | SAE | J240 | No | Auto | 27-85 |  | RC | 772877-2 | 211-3297-2 | 675 | 20.36 | 12.81 | 1.28 |  |  |  | 137 | 123.3 | 142.73 |  | 104.18 | 2022-01-27
2017-07-19 | 2054 | Dacar | SAE | J240 | No | Auto | 27-85 |  | RC | 772877-2 | 211-3297-2 | 658 | 20.25 | 12.84 | 1.28 |  |  |  | 137 | 123.3 | 146.2 |  | 106.72 | 2022-01-27
2017-07-19 | 2053 | Dacar | SAE | J240 | No | Auto | N40-57 |  | RC | 522976-2 | 18-3297-2 | 566 | 12.4 | 12.73 | 1.28 |  |  |  | 87 | 78.3 | 78.83 |  | 90.61 | 2022-01-27
2017-07-19 | 2052 | Dacar | SAE | J240 | No | Auto | N40-57 |  | RC | 522976-2 | 18-3297-2 | 581 | 12.51 | 12.77 | 1.28 |  |  |  | 87 | 78.3 | 78.28 |  | 89.98 | 2022-01-27
2017-07-19 | 2051 | Dacar | SAE | J240 | No | Auto | N40-57 |  | RC | 522976-2 | 18-3297-2 | 558 | 12.52 | 12.78 | 1.28 |  |  |  | 87 | 78.3 | 82.81 |  | 95.18 | 2022-01-27
2017-07-18 | 2050 | Dacar | SAE | J240 | No | Auto | 42-40 |  | RC | 462874-1 | 11-3297-1 | 460 | 11.75 | 12.76 | 1.27 |  |  |  | 60 | 54 | 66.95 |  | 111.58 | 2022-01-27
2017-07-18 | 2049 | Dacar | SAE | J240 | No | Auto | 42-40 |  | RC | 462874-1 | 11-3297-1 | 455 | 11.63 | 12.81 | 1.28 |  |  |  | 60 | 54 | 63.93 |  | 106.55 | 2022-01-27
2017-07-18 | 2048 | Dacar | SAE | J240 | No | Auto | 42-40 |  | RC | 462874-1 | 11-3297-1 | 455 | 11.72 | 12.79 | 1.28 |  |  |  | 60 | 54 | 66.71 |  | 111.18 | 2022-01-27
2017-07-18 | 2047 | Dacar | SAE | J240 | No | Auto | 42-40 |  | RC | 462874-1 | 11-3297-1 | 451 | 11.55 | 12.81 | 1.28 |  |  |  | 60 | 54 | 64.71 |  | 107.85 | 2022-01-27
2017-07-18 | 2046 | Dacar | SAE | J240 | No | Auto | 42-40 |  | RC | 462874-1 | 11-3297-1 | 456 | 11.66 | 12.81 | 1.28 |  |  |  | 60 | 54 | 63.85 |  | 106.42 | 2022-01-27
2017-07-18 | 2045 | Dacar | SAE | J240 | No | Auto | 42-40 |  | RC | 462874-1 | 11-3297-1 | 451 | 11.64 | 12.81 | 1.28 |  |  |  | 60 | 54 | 65.8 |  | 109.67 | 2022-01-27
2017-07-18 | 2044 | Dacar | SAE | J240 | No | Moto | DB7B-BS |  | CAP | 11077 |  | 105 | 2.48 | 13.01 | 0 |  |  |  | 7 | 6.3 | 3.78 |  | 54 | 2022-01-27
2017-07-18 | 2043 | Dacar | SAE | J240 | No | Moto | DB7B-BS |  | CAP | 11077 |  | 103 | 2.46 | 12.95 | 0 |  |  |  | 7 | 6.3 | 3.54 |  | 50.57 | 2022-01-27
2017-07-17 | 2042 | Dacar | SAE | J240 | No | Moto | DB7B-BS |  | CAP | 11077 |  | 99 | 2.48 | 13.07 | 0 |  |  |  | 7 | 6.3 | 7 |  | 100 | 2022-01-27
2017-07-17 | 2041 | Dacar | SAE | J240 | No | Moto | DB7B-BS |  | CAP | 11077 |  | 115 | 2.5 | 12.98 | 0 |  |  |  | 7 | 6.3 | 6.21 |  | 88.71 | 2022-01-27
2017-07-17 | 2040 | Dacar | SAE | J240 | No | Auto | 27-85 |  | RC | 772877-2 | 211-2297-1 | 683 | 20.07 | 12.76 | 1.27 |  |  |  | 137 | 123.3 | 78.01 |  | 56.94 | 2022-01-27
2017-07-17 | 2039 | Dacar | SAE | J240 | No | Auto | 27-85 |  | RC | 772877-2 | 211-2297-1 | 703 | 20.1 | 12.76 | 1.27 |  |  |  | 137 | 123.3 | 75.2 |  | 54.89 | 2022-01-27
2017-07-17 | 2038 | Dacar | SAE | J240 | No | Auto | 27-85 |  | RC | 772877-2 | 211-2297-1 | 693 | 19.96 | 12.76 | 1.27 |  |  |  | 137 | 123.3 | 72.7 |  | 53.07 | 2022-01-27
2017-07-17 | 2037 | Dacar | SAE | J240 | No | Auto | 27-85 |  | RC | 772877-2 | 211-2297-1 | 673 | 19.91 | 12.74 | 1.27 |  |  |  | 137 | 123.3 | 133.6 |  | 97.52 | 2022-01-27
2017-07-17 | 2036 | Dacar | SAE | J240 | No | Auto | 27-85 |  | RC | 772877-2 | 211-2297-1 | 682 | 20.08 | 12.74 | 1.27 |  |  |  | 137 | 123.3 | 144.73 |  | 105.64 | 2022-01-27
2017-07-17 | 2035 | Dacar | SAE | J240 | No | Auto | 27-85 |  | RC | 772877-2 | 211-2297-1 | 682 | 20.11 | 12.74 | 1.27 |  |  |  | 137 | 123.3 | 143.85 |  | 105 | 2022-01-27
2017-07-15 | 2034 | Dacar | SAE | J240 | No | Auto | 24-80 |  | RC | 652877-2 | 11-6287-1 | 664 | 18.1 | 12.76 | 1.27 |  |  |  | 130 | 117 | 129.96 |  | 99.97 | 2022-01-27
2017-07-15 | 2033 | Dacar | SAE | J240 | No | Auto | 24-80 |  | RC | 652877-2 | 11-6287-1 | 655 | 18.1 | 12.77 | 1.27 |  |  |  | 130 | 117 | 129.43 |  | 99.56 | 2022-01-27
2017-07-15 | 2032 | Dacar | SAE | J240 | No | Auto | 24-80 |  | RC | 652877-2 | 11-6287-1 | 644 | 18.14 | 12.76 | 1.27 |  |  |  | 130 | 117 | 127.78 |  | 98.29 | 2022-01-27
2017-07-15 | 2031 | Dacar | SAE | J240 | No | Auto | 24-80 |  | RC | 652877-2 | 9-6287-1 | 647 | 18.26 | 12.81 | 1.28 |  |  |  | 130 | 117 | 132.06 |  | 101.58 | 2022-01-27
2017-07-15 | 2030 | Dacar | SAE | J240 | No | Auto | 24-80 |  | RC | 652877-2 | 9-6287-1 | 657 | 18.34 | 12.81 | 1.28 |  |  |  | 130 | 117 | 130.36 |  | 100.28 | 2022-01-27
2017-07-15 | 2029 | Dacar | SAE | J240 | No | Auto | 24-80 |  | RC | 652877-2 | 9-6287-1 | 657 | 18.23 | 12.81 | 1.28 |  |  |  | 130 | 117 | 127.46 |  | 98.05 | 2022-01-27
2017-07-14 | 2028 | Dacar | SAE | J240 | No | Golf | GC2-6/240 |  | RC | 922879-1 | 20-6287-2 | 573 | 28.7 | 6.41 | 1.28 |  |  |  | 571 | 513.9 | 427 |  | 74.78 | 2022-01-27
2017-07-14 | 2027 | Dacar | SAE | J240 | No | Golf | GC2-6/240 |  | RC | 922879-1 | 23-6287-2 | 559 | 28.53 | 6.47 | 1.28 |  |  |  | 571 | 513.9 | 509 |  | 89.14 | 2022-01-27
2017-07-14 | 2026 | Dacar | SAE | J240 | No | Moto | DB9-BS |  | CAP | 22067 |  | 149 | 2.88 | 12 | 0 |  |  |  | 9 | 8.1 | 7.71 |  | 85.67 | 2022-01-27
2017-07-14 | 2025 | Dacar | SAE | J240 | No | Moto | DB9-BS |  | CAP | 24047 |  | 140 | 3.03 | 12.96 | 0 |  |  |  | 9 | 8.1 | 4.88 |  | 54.22 | 2022-01-27
2017-07-14 | 2024 | Dacar | SAE | J240 | No | Auto | 24-65 |  | RC | 532876-1 | 215-6287-2 | 601 | 16.85 | 12.71 | 1.27 |  |  |  | 103 | 92.7 | 63.33 |  | 61.49 | 2022-01-27
2017-07-14 | 2023 | Dacar | SAE | J240 | No | Auto | 24-65 |  | RC | 532876-1 | 215-6287-2 | 610 | 16.86 | 12.73 | 1.27 |  |  |  | 103 | 92.7 | 64.97 |  | 63.08 | 2022-01-27
2017-07-14 | 2022 | Dacar | SAE | J240 | No | Auto | 24-65 |  | RC | 532876-1 | 215-6287-2 | 609 | 16.87 | 12.71 | 1.27 |  |  |  | 103 | 92.7 | 62.94 |  | 61.11 | 2022-01-27
2017-07-14 | 2021 | Dacar | SAE | J240 | No | Auto | 24-65 |  | RC | 532876-1 | 16-6287-2 | 583 | 16.98 | 12.81 | 1.28 |  |  |  | 103 | 92.7 | 114 |  | 110.68 | 2022-01-27
2017-07-14 | 2020 | Dacar | SAE | J240 | No | Auto | 24-65 |  | RC | 532876-1 | 16-6287-2 | 597 | 17.15 | 12.74 | 1.27 |  |  |  | 103 | 92.7 | 113.6 |  | 110.29 | 2022-01-27
2017-07-14 | 2019 | Dacar | SAE | J240 | No | Auto | 24-65 |  | RC | 532876-1 | 16-6287-2 | 596 | 17.02 | 12.81 | 1.28 |  |  |  | 103 | 92.7 | 115 |  | 111.65 | 2022-01-27
2017-07-14 | 2018 | Dacar | SAE | J240 | No | Moto | DB4L-BS |  | CAP | 29057 |  | 93 | 1.43 | 12.95 | 0 |  |  |  | 4 | 3.6 | 3.12 |  | 78 | 2022-01-27
2017-07-14 | 2017 | Dacar | SAE | J240 | No | Moto | DB4L-BS |  | CAP | 29057 |  | 92 | 1.43 | 12.88 | 0 |  |  |  | 4 | 3.6 | 1.56 |  | 39 | 2022-01-27
2017-07-14 | 2016 | Dacar | SAE | J240 | No | Auto | 24-80 |  | RC | 632877-2 | 216-5287-1 | 673 | 18.5 | 12.77 | 1.28 |  |  |  | 130 | 117 | 133.3 |  | 102.54 | 2022-01-27
2017-07-14 | 2015 | Dacar | SAE | J240 | No | Auto | 24-80 |  | RC | 632877-2 | 216-5287-1 | 674 | 18.67 | 12.77 | 1.28 |  |  |  | 130 | 117 | 134.28 |  | 103.29 | 2022-01-27
2017-07-14 | 2014 | Dacar | SAE | J240 | No | Auto | 24-80 |  | RC | 632877-2 | 216-5287-1 | 683 | 18.48 | 12.77 | 1.28 |  |  |  | 130 | 117 | 128.91 |  | 99.16 | 2022-01-27
2017-07-14 | 2013 | Dacar | SAE | J240 | No | Auto | 24-65 |  | RC | 532876-1 | 17-5287-1 | 594 | 17.07 | 12.74 | 1.28 |  |  |  | 103 | 92.7 | 112 |  | 108.74 | 2022-01-27
2017-07-14 | 2012 | Dacar | SAE | J240 | No | Auto | 24-65 |  | RC | 532876-1 | 17-5287-1 | 614 | 17.3 | 12.82 | 1.28 |  |  |  | 103 | 92.7 | 111.98 |  | 108.72 | 2022-01-27
2017-07-14 | 2011 | Dacar | SAE | J240 | No | Auto | 24-65 |  | RC | 532876-1 | 17-5287-1 | 615 | 17.16 | 12.82 | 1.28 |  |  |  | 103 | 92.7 | 109.58 |  | 106.39 | 2022-01-27
2017-07-13 | 2010 | Dacar | SAE | J240 | No | Moto | DB4L-BS |  | CAP | 29057 |  | 84 | 1.44 | 12.96 | 0 |  |  |  | 4 | 3.6 | 2.98 |  | 74.5 | 2022-01-27
2017-07-13 | 2009 | Dacar | SAE | J240 | No | Moto | DB4L-BS |  | CAP | 29057 |  | 80 | 1.42 | 12.94 | 0 |  |  |  | 4 | 3.6 | 2.77 |  | 69.25 | 2022-01-27
2017-07-13 | 2008 | Dacar | SAE | J240 | No | Auto | 24-65 |  | RC | 532876-1 | 8-5287-2 | 618 | 16.79 | 12.74 | 1.27 |  |  |  | 103 | 92.7 | 109.95 |  | 106.75 | 2022-01-27
2017-07-13 | 2007 | Dacar | SAE | J240 | No | Auto | 24-65 |  | RC | 532876-1 | 8-5287-2 | 611 | 17.05 | 12.76 | 1.27 |  |  |  | 103 | 92.7 | 112.68 |  | 109.4 | 2022-01-27
2017-07-13 | 2006 | Dacar | SAE | J240 | No | Auto | 24-65 |  | RC | 532876-1 | 8-5287-2 | 618 | 17.03 | 12.73 | 1.27 |  |  |  | 103 | 92.7 | 111.25 |  | 108.01 | 2022-01-27
2017-07-13 | 2005 | Dacar | SAE | J240 | No | Auto | 24-65 |  | RC | 532876-1 | 3-5287-2 | 596 | 16.81 | 12.77 | 1.27 |  |  |  | 103 | 92.7 | 114.75 |  | 111.41 | 2022-01-27
2017-07-13 | 2004 | Dacar | SAE | J240 | No | Auto | 24-65 |  | RC | 532876-1 | 3-5287-2 | 603 | 16.84 | 12.76 | 1.27 |  |  |  | 103 | 92.7 | 110 |  | 106.8 | 2022-01-27
2017-07-13 | 2003 | Dacar | SAE | J240 | No | Auto | 24-65 |  | RC | 532876-1 | 3-5287-2 | 611 | 17.02 | 12.74 | 1.27 |  |  |  | 103 | 92.7 | 106.26 |  | 103.17 | 2022-01-27
2017-07-13 | 2002 | Dacar | SAE | J240 | No | Auto | 24-80 |  | RC | 632877-2 | 208-4287-1 | 701 | 15.24 | 12.82 | 1.28 |  |  |  | 130 | 117 | 130.81 |  | 100.62 | 2022-01-27
2017-07-13 | 2001 | Dacar | SAE | J240 | No | Auto | 24-80 |  | RC | 632877-2 | 208-4287-1 | 692 | 15.4 | 12.81 | 1.28 |  |  |  | 130 | 117 | 130.21 |  | 100.16 | 2022-01-27
2017-07-13 | 2000 | Dacar | SAE | J240 | No | Auto | 24-80 |  | RC | 632877-2 | 208-4287-1 | 701 | 18.3 | 12.84 | 1.28 |  |  |  | 130 | 117 | 131.56 |  | 101.2 | 2022-01-27
2017-07-13 | 1999 | Dacar | SAE | J240 | No | Auto | 24-80 |  | RC | 632877-2 | 208-4287-1 | 693 | 18.13 | 12.84 | 1.28 |  |  |  | 130 | 117 | 131.35 |  | 101.04 | 2022-01-27
2017-07-13 | 1998 | Dacar | SAE | J240 | No | Auto | 66-68 |  | RC | 752677-2 | 45-4287-1 | 667 | 16.34 | 12.73 | 2.27 |  |  |  | 104 | 93.6 | 85 |  | 81.73 | 2022-01-27
2017-07-13 | 1997 | Dacar | SAE | J240 | No | Auto | 66-68 |  | RC | 752677-2 | 44-4287-1 | 708 | 16.48 | 12.74 | 1.27 |  |  |  | 104 | 93.6 | 113.24 |  | 108.88 | 2022-01-27
2017-07-12 | 1996 | Dacar | SAE | J240 | No | Auto | 30H-105 |  | RC | 852779-1 | 4-3287-1 | 775 | 24.95 | 12.71 | 1.28 |  |  |  | 194 | 174.6 | 171.98 |  | 88.65 | 2022-01-27
2017-07-12 | 1995 | Dacar | SAE | J240 | No | Auto | 30H-105 |  | RC | 852779-1 | 4-3287-1 | 776 | 24.1 | 12.76 | 1.28 |  |  |  | 194 | 174.6 | 176.43 |  | 90.94 | 2022-01-27
2017-07-12 | 1994 | Dacar | SAE | J240 | No | Auto | 30H-105 |  | RC | 852779-1 | 4-3287-1 | 775 | 24.39 | 12.74 | 1.28 |  |  |  | 194 | 174.6 | 177.6 |  | 91.55 | 2022-01-27
2017-07-12 | 1993 | Dacar | SAE | J240 | No | Auto | 30H-95 |  | RC | 752778-1 | 14-3287-3 | 654 | 23.09 | 12.79 | 1.28 |  |  |  | 168 | 151.2 | 133.36 |  | 79.38 | 2022-01-27
2017-07-12 | 1992 | Dacar | SAE | J240 | No | Auto | 30H-95 |  | RC | 752778-1 | 14-3287-2 | 654 | 22.96 | 12.79 | 1.28 |  |  |  | 168 | 151.2 | 154.45 |  | 91.93 | 2022-01-27
2017-07-12 | 1991 | Dacar | SAE | J240 | No | Auto | 30H-95 |  | RC | 752778-1 | 14-3287-1 | 654 | 22.97 | 12.79 | 1.28 |  |  |  | 168 | 151.2 | 162.2 |  | 96.55 | 2022-01-27
2017-07-11 | 1990 | Dacar | SAE | J240 | No | Moto | DB4L-BS |  | CAP | 29057 |  | 91 | 1.46 | 12.93 |  |  |  |  | 4 | 3.6 | 2.9 |  | 72.5 | 2022-01-27
2017-07-11 | 1989 | Dacar | SAE | J240 | No | Auto | 42-65 |  | RC | 642777-1 | 207-3287-2 | 664 | 14.44 | 12.84 | 1.28 |  |  |  | 100 | 90 | 98 |  | 98 | 2022-01-27
2017-07-11 | 1988 | Dacar | SAE | J240 | No | Auto | 42-65 |  | RC | 642777-1 | 207-3287-2 | 645 | 14.4 | 12.81 | 1.28 |  |  |  | 100 | 90 | 94.13 |  | 94.13 | 2022-01-27
2017-07-11 | 1987 | Dacar | SAE | J240 | No | Auto | 42-65 |  | RC | 642777-1 | 207-3287-2 | 683 | 14.46 | 12.85 | 1.28 |  |  |  | 100 | 90 | 98.31 |  | 98.31 | 2022-01-27
2017-07-11 | 1986 | Dacar | SAE | J240 | No | Auto | N40-57 |  | RC | 572876-3 | 216-3287-2 | 563 | 12.54 | 12.82 | 1.28 |  |  |  | 87 | 78.3 | 78.31 |  | 90.01 | 2022-01-27
2017-07-11 | 1985 | Dacar | SAE | J240 | No | Auto | N40-57 |  | RC | 572876-2 | 216-3287-2 | 576 | 12.46 | 12.82 | 1.28 |  |  |  | 87 | 78.3 | 80 |  | 91.95 | 2022-01-27
2017-07-11 | 1984 | Dacar | SAE | J240 | No | Auto | N40-57 |  | RC | 572876-1 | 216-3287-2 | 549 | 12.15 | 12.74 | 1.28 |  |  |  | 87 | 78.3 | 73.18 |  | 84.11 | 2022-01-27
2017-07-10 | 1983 | Dacar | SAE | J240 | No | Auto | 42-60 |  | RC | 642776-1 | 212-1287-1 | 643 | 13.95 | 12.77 | 1.28 |  |  |  | 92 | 82.8 | 96.38 |  | 104.76 | 2022-01-27
2017-07-10 | 1982 | Dacar | SAE | J240 | No | Auto | 42-60 |  | RC | 642776-1 | 212-1287-1 | 573 | 13.95 | 12.77 | 1.28 |  |  |  | 92 | 82.8 | 88.55 |  | 96.25 | 2022-01-27
2017-07-10 | 1981 | Dacar | SAE | J240 | No | Auto | 42-60 |  | RC | 642776-1 | 212-1287-1 | 643 | 14.11 | 12.77 | 1.28 |  |  |  | 92 | 82.8 | 94.35 |  | 102.55 | 2022-01-27
2017-07-10 | 1980 | Dacar | SAE | J240 | No | Moto | DB4L-BS |  | CAP | 29057 |  | 97 | 1.44 | 12.68 | 0 |  |  |  | 4 | 3.6 | 2.62 |  | 65.5 | 2022-01-27
2017-07-10 | 1979 | Dacar | SAE | J240 | No | Moto | DTX7A-BS |  | CAP | 10067 |  | 149 | 2.71 | 12.93 | 0 |  |  |  | 7 | 6.3 | 6.71 |  | 95.86 | 2022-01-27
2017-07-10 | 1978 | Dacar | SAE | J240 | No | Auto | 34-70 |  | RC | 631876-2 | 28-1287-1 | 601 | 16 | 12.73 | 1.27 |  |  |  | 101 | 90.9 | 111.3 |  | 110.2 | 2022-01-27
2017-07-10 | 1977 | Dacar | SAE | J240 | No | Auto | 34-70 |  | RC | 631876-2 | 28-1287-1 | 569 | 16.25 | 12.7 | 1.27 |  |  |  | 101 | 90.9 | 93 |  | 92.08 | 2022-01-27
2017-07-10 | 1976 | Dacar | SAE | J240 | No | Auto | 34-70 |  | RC | 631876-2 | 28-1287-1 | 571 | 15.8 | 12.73 | 1.27 |  |  |  | 101 | 90.9 | 111.33 |  | 110.23 | 2022-01-27
2017-07-10 | 1975 | Dacar | SAE | J240 | No | Auto | 42-55 |  | RC | 542776-1 | 40-1287-1 | 511 | 13.35 | 12.68 | 1.27 |  |  |  | 86 | 77.4 | 84.3 |  | 98.02 | 2022-01-27
2017-07-10 | 1974 | Dacar | SAE | J240 | No | Auto | 42-55 |  | RC | 542776-1 | 40-1287-1 | 529 | 13.5 | 12.7 | 1.27 |  |  |  | 86 | 77.4 | 83.56 |  | 97.16 | 2022-01-27
2017-07-10 | 1973 | Dacar | SAE | J240 | No | Auto | 42-55 |  | RC | 542776-1 | 40-1287-1 | 496 | 13.37 | 12.73 | 1.27 |  |  |  | 86 | 77.4 | 83.6 |  | 97.21 | 2022-01-27
2017-07-08 | 1972 | Dacar | SAE | J240 | No | Moto | DTX7A-BS |  | CAP | 1067 |  | 157 | 2.72 | 12.93 | 0 |  |  |  | 7 | 6.3 | 6.7 |  | 95.71 | 2022-01-27
2017-07-08 | 1971 | Dacar | SAE | J240 | No | Moto | DTX9-BS |  | CAP | 7067 |  | 134 | 2.7 | 12.93 | 0 |  |  |  | 9 | 8.1 | 6.39 |  | 71 | 2022-01-27
2017-07-08 | 1970 | Dacar | SAE | J240 | No | Moto | DTX9-BS |  | CAP | 7067 |  | 181 | 2.87 | 12.84 | 0 |  |  |  | 9 | 8.1 | 6.31 | 8 PLCAS | 70.11 | 2022-01-27
2017-07-08 | 1969 | Dacar | SAE | J240 | No | Moto | DTX9-BS |  | CAP | 7067 |  | 152 | 2.73 | 13.26 | 0 |  |  |  | 9 | 8.1 | 6.52 | 8 PLCAS | 72.44 | 2022-01-27
2017-07-07 | 1968 | Dacar | SAE | J240 | No | Auto | 25-70 |  | RC | 542676-1 | 210-6277-1 | 590 | 15.8 | 12.76 | 1.27 |  |  |  | 110 | 99 | 108.65 |  | 98.77 | 2022-01-27
2017-07-07 | 1967 | Dacar | SAE | J240 | No | Auto | 25-70 |  | RC | 542676-1 | 210-6277-1 | 575 | 15.77 | 12.77 | 1.27 |  |  |  | 110 | 99 | 104.16 |  | 94.69 | 2022-01-27
2017-07-07 | 1966 | Dacar | SAE | J240 | No | Auto | 25-70 |  | RC | 542676-1 | 210-6277-1 | 562 | 15.71 | 12.76 | 1.27 |  |  |  | 110 | 99 | 108.15 |  | 98.32 | 2022-01-27
2017-07-07 | 1965 | Dacar | SAE | J240 | No | Auto | NS40-50 |  | RC | 542675-1 | 210-6277-1 | 497 | 10.4 | 12.76 | 1.27 |  |  |  | 73 | 65.7 | 65.33 |  | 89.49 | 2022-01-27
2017-07-07 | 1964 | Dacar | SAE | J240 | No | Auto | NS40-50 |  | RC | 542675-1 | 210-6277-1 | 512 | 10.5 | 12.76 | 1.27 |  |  |  | 73 | 65.7 | 61.61 |  | 84.4 | 2022-01-27
2017-07-07 | 1963 | Dacar | SAE | J240 | No | Auto | NS40-50 |  | RC | 542675-1 | 210-6277-1 | 518 | 10.47 | 12.76 | 1.27 |  |  |  | 73 | 65.7 | 63.91 |  | 87.55 | 2022-01-27
2017-07-07 | 1962 | Dacar | SAE | J240 | No | Moto | DTX9-BS |  | CAP | 7067 |  | 162 | 2.73 | 12.9 | 0 |  |  |  | 9 | 8.1 | 6.01 | 8 PLCAS | 66.78 | 2022-01-27
2017-07-07 | 1961 | Dacar | SAE | J240 | No | Moto | DTX9-BS |  | CAP | 7067 |  | 169 | 2.79 | 13.23 | 0 |  |  |  | 9 | 8.1 | 5.64 | 8 PLCAS | 62.67 | 2022-01-27
2017-07-06 | 1960 | Dacar | SAE | J240 | No | Moto | DB9-BS |  | CAP | 22067 |  | 140 | 2.89 | 13.07 | 0 |  |  |  | 9 | 8.1 | 8.01 |  | 89 | 2022-01-27
2017-07-06 | 1959 | Dacar | SAE | J240 | No | Moto | DB9-BS |  | CAP | 22067 |  | 168 | 2.87 | 12.85 | 0 |  |  |  | 9 | 8.1 | 5.37 |  | 59.67 | 2022-01-27
2017-07-06 | 1958 | Dacar | SAE | J240 | No | Golf | GC2-6/210 |  | RC | 772678-2 | 772678-2 | 570 | 25.7 | 6.34 | 1.27 |  |  |  | 517 | 465.3 | 410.45 |  | 79.39 | 2022-01-27
2017-07-06 | 1957 | Dacar | SAE | J240 | No | Golf | GC2-6/210 |  | RC | 772678-2 | 772678-2 | 520 | 26.1 | 6.4 | 1.28 |  |  |  | 517 | 465.3 | 430.98 |  | 83.36 | 2022-01-27
2017-07-06 | 1956 | Dacar | SAE | J240 | No | Auto | 42-40 |  | RC | 442574-2 | 32-5257-1 | 456 | 11.91 | 12.81 | 1.28 |  |  |  | 60 | 54 | 67 |  | 111.67 | 2022-01-27
2017-07-06 | 1955 | Dacar | SAE | J240 | No | Auto | 42-40 |  | RC | 442574-2 | 32-5257-1 | 430 | 11.85 | 12.81 | 1.28 |  |  |  | 60 | 54 | 70 |  | 116.67 | 2022-01-27
2017-07-05 | 1954 | Dacar | SAE | J240 | No | Auto | NS40-45 |  | RC | 442675-2 | 33-3277-2 | 433 | 10.05 | 12.88 | 1.28 |  |  |  | 67 | 60.3 | 60.38 |  | 90.12 | 2022-01-27
2017-07-05 | 1953 | Dacar | SAE | J240 | No | Auto | NS40-45 |  | RC | 442675-2 | 33-3277-2 | 398 | 10.23 | 12.74 | 1.27 |  |  |  | 67 | 60.3 | 58.2 |  | 86.87 | 2022-01-27
2017-07-04 | 1952 | Dacar | SAE | J240 | No | Auto | 65-100 |  | RC | 852679-1 | 10-7267-2 | 959 | 20.2 | 12.74 | 1.27 |  |  |  | 171 | 153.9 | 88.97 |  | 52.03 | 2022-01-27
2017-07-04 | 1951 | Export. | SAE | J240 | No | Auto | 65-100 | PE | RC | 852679-1 | 10-7267-2 | 946 | 20.27 | 12.82 | 1.27 |  |  |  | 171 | 153.9 | 87.84 |  | 51.37 | 2022-01-27
2017-07-04 | 1950 | Dacar | SAE | J240 | No | Auto | 65-100 |  | RC | 852679-1 | 10-7267-2 | 945 | 20.2 | 12.81 | 1.27 |  |  |  | 171 | 153.9 | 85.83 |  | 50.19 | 2022-01-27
2017-07-03 | 1949 | Dacar | SAE | J240 | No | Auto | 25-70 |  | RC | 562676-2 | 47-7267-1 | 547 | 15.74 | 12.74 | 1.27 |  |  |  | 110 | 99 | 99.25 |  | 90.23 | 2022-01-27
2017-07-03 | 1948 | Dacar | SAE | J240 | No | Auto | 25-70 |  | RC | 562676-2 | 47-7267-1 | 572 | 15.79 | 12.75 | 1.27 |  |  |  | 110 | 99 | 107.88 |  | 98.07 | 2022-01-27
2017-07-03 | 1947 | Dacar | SAE | J240 | No | Auto | 25-70 |  | RC | 562676-2 | 47-7267-1 | 587 | 15.86 | 12.73 | 1.27 |  |  |  | 110 | 99 | 103.33 |  | 93.94 | 2022-01-27
2017-07-03 | 1946 | Dacar | SAE | J240 | No | Auto | 25-70 |  | RC | 562676-2 | 47-7267-1 | 570 | 15.74 | 12.79 | 1.27 |  |  |  | 110 | 99 | 113.25 |  | 102.95 | 2022-01-27
2017-07-03 | 1945 | Dacar | SAE | J240 | No | Auto | 25-70 |  | RC | 562676-2 | 47-7267-1 | 577 | 15.88 | 12.81 | 1.27 |  |  |  | 110 | 99 | 107.46 |  | 97.69 | 2022-01-27
2017-07-03 | 1944 | Dacar | SAE | J240 | No | Auto | 25-70 |  | RC | 562676-2 | 47-7267-1 | 574 | 15.73 | 12.74 | 1.27 |  |  |  | 110 | 99 | 100.88 |  | 91.71 | 2022-01-27
2017-07-03 | 1943 | Dacar | SAE | J240 | No | Auto | 25-70 |  | RC | 562676-2 | 47-7267-1 | 574 | 15.66 | 12.74 | 1.27 |  |  |  | 110 | 99 | 104.41 |  | 94.92 | 2022-01-27
2017-07-03 | 1942 | Dacar | SAE | J240 | No | Auto | 25-70 |  | RC | 562676-2 | 47-7267-1 | 574 | 15.6 | 12.76 | 1.27 |  |  |  | 110 | 99 | 102.41 |  | 93.1 | 2022-01-27
2017-07-03 | 1941 | Dacar | SAE | J240 | No | Auto | NS40-45 |  | RC | 442675-2 | 26-7267-1 | 433 | 10.09 | 12.77 | 1.28 |  |  |  | 67 | 60.3 | 59.15 |  | 88.28 | 2022-01-27
2017-07-03 | 1940 | Dacar | SAE | J240 | No | Auto | NS40-45 |  | RC | 442675-2 | 26-7267-1 | 456 | 10.19 | 12.82 | 1.28 |  |  |  | 67 | 60.3 | 60.68 |  | 90.57 | 2022-01-27
2017-07-03 | 1939 | Dacar | SAE | J240 | No | Auto | NS40-45 |  | RC | 442675-2 | 26-7267-1 | 450 | 10.09 | 12.79 | 1.28 |  |  |  | 67 | 60.3 | 61.63 |  | 91.99 | 2022-01-27
2017-07-03 | 1938 | Dacar | SAE | J240 | No | Auto | NS40-45 |  | RC | 442675-2 | 26-7267-1 | 455 | 10.19 | 12.81 | 1.28 |  |  |  | 67 | 60.3 | 60.1 |  | 89.7 | 2022-01-27
2017-06-30 | 1937 | Dacar | SAE | J240 | No | Auto | 27-75 |  | RC | 522676-2 | 38-4267-2 | 523 | 18.27 | 12.87 | 1.29 |  |  |  | 110 | 99 | 112.65 |  | 102.41 | 2022-01-27
2017-06-30 | 1936 | Dacar | SAE | J240 | No | Auto | 27-75 |  | RC | 522676-2 | 38-4267-2 | 547 | 18.27 | 12.87 | 1.29 |  |  |  | 110 | 99 | 121.21 |  | 110.19 | 2022-01-27
2017-06-30 | 1935 | Dacar | SAE | J240 | No | Auto | 27-75 |  | RC | 522676-2 | 38-4267-2 | 529 | 18.28 | 12.87 | 1.29 |  |  |  | 110 | 99 | 122.63 |  | 111.48 | 2022-01-27
2017-06-30 | 1934 | Dacar | SAE | J240 | No | Auto | 27-85 |  | RC | 722677-2 | 14-4267-2 | 678 | 21 | 12.9 | 1.29 |  |  |  | 137 | 123.3 | 151.15 |  | 110.33 | 2022-01-27
2017-06-30 | 1933 | Dacar | SAE | J240 | No | Auto | 27-85 |  | RC | 722677-2 | 14-4267-2 | 688 | 20.94 | 12.9 | 1.29 |  |  |  | 137 | 123.3 | 153.33 |  | 111.92 | 2022-01-27
2017-06-30 | 1932 | Dacar | SAE | J240 | No | Auto | 27-85 |  | RC | 722677-2 | 14-4267-2 | 688 | 20.86 | 12.9 | 1.29 |  |  |  | 137 | 123.3 | 149.65 |  | 109.23 | 2022-01-27
2017-06-30 | 1931 | Dacar | SAE | J240 | No | Auto | 66-68 |  | RC | 752677-2 | 15-6267-2 | 7026 | 16.26 | 12.85 | 1.29 |  |  |  | 104 | 93.6 | 113.41 |  | 109.05 | 2022-01-27
2017-06-30 | 1930 | Dacar | SAE | J240 | No | Auto | 66-68 |  | RC | 752677-2 | 15-6267-2 | 706 | 16.3 | 12.87 | 1.29 |  |  |  | 104 | 93.6 | 117.45 |  | 112.93 | 2022-01-27
2017-06-30 | 1929 | Dacar | SAE | J240 | No | Auto | 66-68 |  | RC | 752677-2 | 15-6267-2 | 707 | 16.22 | 12.87 | 1.29 |  |  |  | 104 | 93.6 | 116.68 |  | 112.19 | 2022-01-27
2017-06-29 | 1928 | Dacar | SAE | J240 | No | Auto | 27-75 |  | RC | 522676-2 | 33-4267-2 | 572 | 18.35 | 12.85 | 1.28 |  |  |  | 110 | 99 | 128.61 |  | 116.92 | 2022-01-27
2017-06-29 | 1927 | Dacar | SAE | J240 | No | Auto | 27-75 |  | RC | 522676-2 | 33-4267-2 | 560 | 18.41 | 12.87 | 1.28 |  |  |  | 110 | 99 | 129.81 |  | 118.01 | 2022-01-27
2017-06-29 | 1926 | Dacar | SAE | J240 | No | Auto | 27-75 |  | RC | 522676-2 | 33-4267-2 | 548 | 18.34 | 12.87 | 1.28 |  |  |  | 110 | 99 | 124.15 |  | 112.86 | 2022-01-27
2017-06-29 | 1925 | Dacar | SAE | J240 | No | Auto | 27-75 |  | RC | 522676-2 | 33-4267-2 | 560 | 18.64 | 12.87 | 1.28 |  |  |  | 110 | 99 | 129.48 |  | 117.71 | 2022-01-27
2017-06-29 | 1924 | Dacar | SAE | J240 | No | Auto | 27-85 |  | RC | 722677-2 | 26-4267-2 | 707 | 20.74 | 12.87 | 1.28 |  |  |  | 137 | 123.3 | 153.63 |  | 112.14 | 2022-01-27
2017-06-29 | 1923 | Dacar | SAE | J240 | No | Auto | 27-85 |  | RC | 722677-2 | 26-4267-2 | 707 | 20.69 | 12.87 | 1.28 |  |  |  | 137 | 123.3 | 152.68 |  | 111.45 | 2022-01-27
2017-06-29 | 1922 | Dacar | SAE | J240 | No | Auto | 27-85 |  | RC | 722677-2 | 26-4267-2 | 707 | 20.75 | 12.88 | 1.28 |  |  |  | 137 | 123.3 | 157.58 |  | 115.02 | 2022-01-27
2017-06-29 | 1921 | Dacar | SAE | J240 | No | Auto | 27-85 |  | RC | 722677-2 | 26-4267-2 | 687 | 20.5 | 12.87 | 1.28 |  |  |  | 137 | 123.3 | 153.9 |  | 112.34 | 2022-01-27
2017-06-28 | 1920 | Dacar | SAE | J240 | No | Auto | 27-85 |  | RC | 722577-2 | 19-3267-1 | 748 | 20.63 | 12.85 | 1.28 |  |  |  | 137 | 123.3 | 142.4 |  | 103.94 | 2022-01-27
2017-06-28 | 1919 | Dacar | SAE | J240 | No | Auto | 27-85 |  | RC | 722577-2 | 19-3267-1 | 735 | 20.77 | 12.84 | 1.28 |  |  |  | 137 | 123.3 | 155.96 |  | 113.84 | 2022-01-27
2017-06-28 | 1918 | Dacar | SAE | J240 | No | Auto | 27-85 |  | RC | 722577-2 | 19-3267-1 | 736 | 20.25 | 12.85 | 1.28 |  |  |  | 137 | 123.3 | 141.4 |  | 103.21 | 2022-01-27
2017-06-28 | 1917 | Dacar | SAE | J240 | No | Auto | 27-85 |  | RC | 722577-2 | 19-3267-1 | 735 | 20.65 | 12.84 | 1.28 |  |  |  | 137 | 123.3 | 79.76 |  | 58.22 | 2022-01-27
2017-06-28 | 1916 | Dacar | SAE | J240 | No | Auto | 27-85 |  | RC | 722577-2 | 19-3267-1 | 703 | 20.75 | 12.85 | 1.28 |  |  |  | 137 | 123.3 | 50.99 |  | 37.22 | 2022-01-27
2017-06-28 | 1915 | Dacar | SAE | J240 | No | Auto | 27-85 |  | RC | 722577-2 | 19-3267-1 | 736 | 20.64 | 12.85 | 1.28 |  |  |  | 137 | 123.3 | 84.17 |  | 61.44 | 2022-01-27
2017-06-28 | 1914 | Dacar | SAE | J240 | No | Auto | 27-75 |  | RC | 522676-1 | 22-4267-2 | 561 | 18.34 | 12.85 | 1.28 |  |  |  | 110 | 99 | 157.7 |  | 143.36 | 2022-01-27
2017-06-28 | 1913 | Dacar | SAE | J240 | No | Auto | 27-75 |  | RC | 522676-1 | 22-4267-2 | 553 | 18.39 | 12.85 | 1.28 |  |  |  | 110 | 99 | 128.85 |  | 117.14 | 2022-01-27
2017-06-28 | 1912 | Dacar | SAE | J240 | No | Auto | 27-75 |  | RC | 522676-1 | 22-4267-2 | 554 | 18.23 | 12.88 | 1.28 |  |  |  | 110 | 99 | 123.18 |  | 111.98 | 2022-01-27
2017-06-28 | 1911 | Dacar | SAE | J240 | No | Auto | 27-75 |  | RC | 522676-1 | 22-4267-2 | 547 | 19 | 12.87 | 1.28 |  |  |  | 110 | 99 | 69.48 |  | 63.16 | 2022-01-27
2017-06-28 | 1910 | Dacar | SAE | J240 | No | Auto | 27-75 |  | RC | 522676-1 | 22-4267-2 | 580 | 18.35 | 12.87 | 1.28 |  |  |  | 110 | 99 | 70.26 |  | 63.87 | 2022-01-27
2017-06-28 | 1909 | Dacar | SAE | J240 | No | Auto | 27-75 |  | RC | 522676-1 | 22-4267-2 | 542 | 18.39 | 12.88 | 1.28 |  |  |  | 110 | 99 | 68.95 |  | 62.68 | 2022-01-27
2017-06-27 | 1908 | Dacar | SAE | J240 | No | Auto | 34-80 |  | RC | 732578-2 | 19-2267-1 | 748 | 17.62 | 12.86 | 1.28 |  |  |  | 123 | 110.7 | 69.59 |  | 56.58 | 2022-01-27
2017-06-27 | 1907 | Dacar | SAE | J240 | No | Auto | 34-80 |  | RC | 732578-2 | 19-2267-1 | 736 | 17.76 | 12.84 | 1.28 |  |  |  | 123 | 110.7 | 70.89 |  | 57.63 | 2022-01-27
2017-06-27 | 1906 | Dacar | SAE | J240 | No | Auto | 34-80 |  | RC | 732578-2 | 19-2267-1 | 758 | 17.94 | 12.82 | 1.28 |  |  |  | 123 | 110.7 | 69.23 |  | 56.28 | 2022-01-27
2017-06-27 | 1905 | Dacar | SAE | J240 | No | Auto | 34-80 |  | RC | 732578-2 | 19-2267-1 | 758 | 17.85 | 1.28 | 1.28 |  |  |  | 123 | 110.7 | 71.31 |  | 57.98 | 2022-01-27
2017-06-27 | 1904 | Dacar | SAE | J240 | No | Auto | 42-40 |  | RC | 442574-2 | 26-2267-1 | 469 | 12.02 | 12.92 | 1.28 |  |  |  | 60 | 54 | 40.01 |  | 66.68 | 2022-01-27
2017-06-27 | 1903 | Dacar | SAE | J240 | No | Auto | 42-40 |  | RC | 442574-2 | 26-2267-1 | 436 | 12.06 | 12.87 | 1.28 |  |  |  | 60 | 54 | 40.31 |  | 67.18 | 2022-01-27
2017-06-27 | 1902 | Dacar | SAE | J240 | No | Auto | 42-40 |  | RC | 442574-2 | 26-2267-1 | 447 | 11.96 | 12.84 | 1.28 |  |  |  | 60 | 54 | 40.8 |  | 68 | 2022-01-27
2017-06-27 | 1901 | Dacar | SAE | J240 | No | Auto | 42-40 |  | RC | 442574-2 | 26-2267-1 | 436 | 11.96 | 12.88 | 1.28 |  |  |  | 60 | 54 | 40.01 |  | 66.68 | 2022-01-27
2017-06-17 | 1900 | Dacar | SAE | J240 | No | Auto | 42-40 |  | RC | 442474-1 | 45-6247-1 | 450 | 11.74 | 12.9 | 1.29 |  |  |  | 60 | 54 | 65.35 |  | 108.92 | 2022-01-27
2017-06-17 | 1899 | Dacar | SAE | J240 | No | Auto | 42-40 |  | RC | 442474-1 | 45-6247-1 | 477 | 12.12 | 12.9 | 1.29 |  |  |  | 60 | 54 | 67.4 |  | 112.33 | 2022-01-27
2017-06-17 | 1898 | Dacar | SAE | J240 | No | Auto | 42-40 |  | RC | 442474-1 | 45-6247-1 | 492 | 12.08 | 12.9 | 1.29 |  |  |  | 60 | 54 | 70.38 |  | 117.3 | 2022-01-27
2017-06-17 | 1897 | Dacar | SAE | J240 | No | Auto | 42-40 |  | RC | 442474-1 | 45-6247-1 | 477 | 12.08 | 12.9 | 1.29 |  |  |  | 60 | 54 | 66.11 |  | 110.18 | 2022-01-27
2017-06-16 | 1896 | Dacar | SAE | J240 | No | Auto | 42-40 |  | RC | 442474-1 | 19-6247-2 | 477 | 11.91 | 12.9 | 1.29 |  |  |  | 60 | 54 | 62.76 |  | 104.6 | 2022-01-27
2017-06-16 | 1895 | Dacar | SAE | J240 | No | Auto | 42-40 |  | RC | 442474-1 | 19-6247-2 | 487 | 12.08 | 12.92 | 1.29 |  |  |  | 60 | 54 | 64.81 |  | 108.02 | 2022-01-27
2017-06-16 | 1894 | Dacar | SAE | J240 | No | Auto | 42-40 |  | RC | 442474-1 | 17-6247-2 | 483 | 12.14 | 12.9 | 1.29 |  |  |  | 60 | 54 | 71.88 |  | 119.8 | 2022-01-27
2017-06-16 | 1893 | Dacar | SAE | J240 | No | Auto | 42-40 |  | RC | 442474-1 | 17-6247-2 | 492 | 12.27 | 12.88 | 1.29 |  |  |  | 60 | 54 | 76.83 |  | 128.05 | 2022-01-27
2017-06-16 | 1892 | Dacar | SAE | J240 | No | Auto | 42-60 |  | RC | 662376-1 | 34-5247-2 | 556 | 14.24 | 12.81 | 1.28 |  |  |  | 92 | 82.8 | 97 |  | 105.43 | 2022-01-27
2017-06-16 | 1891 | Dacar | SAE | J240 | No | Auto | 42-60 |  | RC | 662376-1 | 34-5247-2 | 537 | 13.99 | 12.81 | 1.28 |  |  |  | 92 | 82.8 | 96 |  | 104.35 | 2022-01-27
2017-06-16 | 1890 | Dacar | SAE | J240 | No | Auto | 42-60 |  | RC | 662376-1 | 34-5247-2 | 608 | 14.03 | 12.85 | 1.28 |  |  |  | 92 | 82.8 | 98 |  | 106.52 | 2022-01-27
2017-06-16 | 1889 | Dacar | SAE | J240 | No | Auto | 42-60 |  | RC | 662376-1 | 34-5247-2 | 576 | 14.24 | 12.81 | 1.28 |  |  |  | 92 | 82.8 | 101.48 |  | 110.3 | 2022-01-27
2017-06-15 | 1888 | Dacar | SAE | J240 | No | Moto | DB5L-BS |  | CAP | 8067 |  | 90 | 2.55 | 13.01 | 0 |  |  |  | 5 | 4.5 | 5.39 |  | 107.8 | 2022-01-27
2017-06-15 | 1887 | Dacar | SAE | J240 | No | Moto | DB5L-BS |  | CAP | 8067 |  | 93 | 2.18 | 12.96 | 0 |  |  |  | 5 | 4.5 | 5.43 |  | 108.6 | 2022-01-27
2017-06-15 | 1886 | Dacar | SAE | J240 | No | Moto | DB5L-BS |  | CAP | 8067 |  | 89 | 2.08 | 13.07 | 0 |  |  |  | 5 | 4.5 | 5.71 |  | 114.2 | 2022-01-27
2017-06-15 | 1885 | Dacar | SAE | J240 | No | Moto | DB5L-BS |  | CAP | 8067 |  | 88 | 2.12 | 13.04 | 0 |  |  |  | 5 | 4.5 | 5.75 |  | 115 | 2022-01-27
2017-06-15 | 1884 | Dacar | SAE | J240 | No | Moto | DB5L-BS |  | CAP | 8067 |  | 84 | 2.14 | 12.99 | 0 |  |  |  | 5 | 4.5 | 4.28 |  | 85.6 | 2022-01-27
2017-06-15 | 1883 | Dacar | SAE | J240 | No | Moto | DB5L-BS |  | CAP | 8067 |  | 84 | 2.11 | 13.07 | 0 |  |  |  | 5 | 4.5 | 5.58 |  | 111.6 | 2022-01-27
2017-06-15 | 1882 | Dacar | SAE | J240 | No | Auto | 31T-105 |  | RC | 862279-1 | 215-5247-2 | 787 | 25.42 | 12.88 | 1.29 |  |  |  | 194 | 174.6 | 185.78 |  | 95.76 | 2022-01-27
2017-06-15 | 1881 | Dacar | SAE | J240 | No | Auto | 31T-105 |  | RC | 862279-1 | 215-5247-2 | 775 | 25.26 | 12.9 | 1.29 |  |  |  | 194 | 174.6 | 184.15 |  | 94.92 | 2022-01-27
2017-06-14 | 1880 | Dacar | SAE | J240 | No | Auto | 42-65 |  | RC | 632267-1 | 207-3247-1 | 624 | 14.75 | 12.85 | 0 |  |  |  | 100 | 90 | 54.82 | BATERIA SELLADA | 54.82 | 2022-01-27
2017-06-14 | 1879 | Dacar | SAE | J240 | No | Auto | 42-65 |  | RC | 632277-1 | 207-3247-1 | 618 | 14.65 | 12.88 | 0 |  |  |  | 100 | 90 | 51.92 | BATERA SELLADA | 51.92 | 2022-01-27
2017-06-13 | 1878 | Dacar | SAE | J240 | No | Estacionaria | 31-DC-100 |  | RC | 741078-2 | 215-2247-1 | 885 | 28.12 | 12.88 | 1.29 |  |  |  | 200 | 180 | 96.23 |  | 48.12 | 2022-01-27
2017-06-13 | 1877 | Dacar | SAE | J240 | No | Estacionaria | 31-DC-100 |  | RC | 741078-2 | 215-2247-1 | 870 | 28.23 | 12.88 | 1.29 |  |  |  | 200 | 180 | 187.9 |  | 93.95 | 2022-01-27
2017-06-13 | 1876 | Dacar | SAE | J240 | No | Estacionaria | 31-DC-100 |  | RC | 741078-2 | 216-2247-1 | 902 | 28.17 | 12.92 | 1.29 |  |  |  | 200 | 180 | 94.72 |  | 47.36 | 2022-01-27
2017-06-13 | 1875 | Dacar | SAE | J240 | No | Estacionaria | 31-DC-100 |  | RC | 741078-2 | 216-2247-1 | 870 | 28.13 | 12.88 | 1.29 |  |  |  | 200 | 180 | 180.75 |  | 90.38 | 2022-01-27
2017-06-13 | 1874 | Dacar | SAE | J240 | No | Auto | 88-100 |  | RC | 851179-1 | 47-3247-2 | 853 | 21.9 | 12.88 | 1.28 |  |  |  | 170 | 153 | 140.13 |  | 82.43 | 2022-01-27
2017-06-13 | 1873 | Dacar | SAE | J240 | No | Auto | 88-100 |  | RC | 851179-1 | 47-3247-2 | 824 | 22.15 | 12.85 | 1.28 |  |  |  | 170 | 153 | 158.31 |  | 93.12 | 2022-01-27
2017-06-13 | 1872 | Dacar | SAE | J240 | No | Auto | 42-60 |  | RC | 662376-1 | 46-3247-2 | 599 | 14.24 | 12.82 | 1.28 |  |  |  | 92 | 82.8 | 94.93 |  | 103.18 | 2022-01-27
2017-06-13 | 1871 | Dacar | SAE | J240 | No | Auto | 42-60 |  | RC | 662376-1 | 46-3247-2 | 585 | 13.99 | 12.82 | 1.28 |  |  |  | 92 | 82.8 | 92.53 |  | 100.58 | 2022-01-27
2017-06-13 | 1870 | Dacar | SAE | J240 | No | Auto | 42-60 |  | RC | 662376-1 | 46-3247-2 | 640 | 14.25 | 12.85 | 1.28 |  |  |  | 92 | 82.8 | 100 |  | 108.7 | 2022-01-27
2017-06-13 | 1869 | Dacar | SAE | J240 | No | Auto | 42-60 |  | RC | 662376-1 | 46-3247-2 | 622 | 14.1 | 12.84 | 1.28 |  |  |  | 92 | 82.8 | 94.65 |  | 102.88 | 2022-01-27
2017-06-13 | 1868 | Dacar | SAE | J240 | No | Auto | 42-60 |  | RC | 662376-1 | 46-3247-2 | 598 | 14.09 | 12.82 | 1.28 |  |  |  | 92 | 82.8 | 93.3 |  | 101.41 | 2022-01-27
2017-06-13 | 1867 | Dacar | SAE | J240 | No | Auto | 42-60 |  | RC | 662376-1 | 46-3247-2 | 607 | 14.09 | 12.84 | 1.28 |  |  |  | 92 | 82.8 | 98 |  | 106.52 | 2022-01-27
2017-06-12 | 1866 | Dacar | SAE | J240 | No | Auto | 24-80 |  | RC | 622177-1 | 34-6217-1 | 577 | 18.9 | 12.81 | 1.28 |  |  |  | 130 | 117 | 80.55 |  | 61.96 | 2022-01-27
2017-06-12 | 1865 | Dacar | SAE | J240 | No | Auto | 24-80 |  | RC | 622177-1 | 34-6217-1 | 558 | 18.91 | 12.84 | 1.28 |  |  |  | 130 | 117 | 80.29 |  | 61.76 | 2022-01-27
2017-06-12 | 1864 | Dacar | SAE | J240 | No | Auto | 24-80 |  | RC | 622177-1 | 34-6217-1 | 558 | 18.67 | 12.85 | 1.28 |  |  |  | 130 | 117 | 71 |  | 54.62 | 2022-01-27
2017-06-12 | 1863 | Dacar | SAE | J240 | No | Auto | 24-80 |  | RC | 622177-1 | 34-6217-1 | 577 | 19.13 | 12.87 | 1.28 |  |  |  | 130 | 117 | 151.5 |  | 116.54 | 2022-01-27
2017-06-12 | 1862 | Dacar | SAE | J240 | No | Auto | 24-80 |  | RC | 622177-1 | 34-6217-1 | 571 | 18.85 | 12.84 | 1.28 |  |  |  | 130 | 117 | 137.58 |  | 105.83 | 2022-01-27
2017-06-12 | 1861 | Dacar | SAE | J240 | No | Auto | 24-80 |  | RC | 622177-1 | 34-6217-1 | 560 | 18.94 | 12.87 | 1.28 |  |  |  | 130 | 117 | 137.13 |  | 105.48 | 2022-01-27
2017-06-12 | 1860 | Dacar | SAE | J240 | No | Moto | DB5L-BS |  | CAP | 8067 |  | 85 | 2.12 | 13.14 | 0 |  |  |  | 5 | 4.5 | 5.3 |  | 106 | 2022-01-27
2017-06-12 | 1859 | Dacar | SAE | J240 | No | Moto | DB5L-BS |  | CAP | 8067 |  | 84 | 2.12 | 13.12 | 0 |  |  |  | 5 | 4.5 | 5.7 |  | 114 | 2022-01-27
2017-06-09 | 1858 | Dacar | SAE | J240 | No | Golf | GC2-6/210 |  | RC | 742378-1 | 216-6237-1 | 544 | 26.21 | 6.43 | 1.28 |  |  |  | 517 | 465.3 | 428.75 |  | 82.93 | 2022-01-27
2017-06-09 | 1857 | Dacar | SAE | J240 | No | Golf | GC2-6/210 |  | RC | 742378-1 | 216-6237-1 | 535 | 26.41 | 6.43 | 1.28 |  |  |  | 517 | 465.3 | 424.75 |  | 82.16 | 2022-01-27
2017-06-09 | 1856 | Dacar | SAE | J240 | No | Auto | 24-80 |  | RC | 632377-1 | 47-5237-2 | 540 | 18.72 | 12.87 | 1.28 |  |  |  | 130 | 117 | 118.9 |  | 91.46 | 2022-01-27
2017-06-09 | 1855 | Dacar | SAE | J240 | No | Auto | 24-80 |  | RC | 632377-1 | 47-5237-2 | 560 | 18.59 | 12.88 | 1.28 |  |  |  | 130 | 117 | 124.21 |  | 95.55 | 2022-01-27
2017-06-09 | 1854 | Dacar | SAE | J240 | No | Auto | 24-80 |  | RC | 632377-1 | 26-5237-2 | 625 | 18.87 | 12.87 | 1.28 |  |  |  | 130 | 117 | 139.31 |  | 107.16 | 2022-01-27
2017-06-09 | 1853 | Dacar | SAE | J240 | No | Auto | 24-80 |  | RC | 632377-1 | 26-5237-2 | 600 | 18.69 | 12.84 | 1.28 |  |  |  | 130 | 117 | 131.58 |  | 101.22 | 2022-01-27
2017-06-09 | 1852 | Dacar | SAE | J240 | No | Auto | 24-80 |  | RC | 632377-1 | 21-5237-2 | 622 | 18.95 | 12.96 | 1.29 |  |  |  | 130 | 117 | 140 |  | 107.69 | 2022-01-27
2017-06-09 | 1851 | Dacar | SAE | J240 | No | Auto | 24-80 |  | RC | 632377-1 | 21-5237-2 | 606 | 19.04 | 12.95 | 1.29 |  |  |  | 130 | 117 | 138.6 |  | 106.62 | 2022-01-27
2017-06-08 | 1848 | Dacar | SAE | J240 | No | Auto | 27-100 |  | RC | 862279-1 | 33-4237-2 | 838 | 22.58 | 12.87 | 1.29 |  |  |  | 173 | 155.7 | 93.16 |  | 53.85 | 2022-01-27
2017-06-08 | 1847 | Dacar | SAE | J240 | No | Auto | 27-100 |  | RC | 862279-1 | 33-4237-2 | 809 | 22.67 | 12.85 | 1.29 |  |  |  | 173 | 155.7 | 91.97 |  | 53.16 | 2022-01-27
2017-06-08 | 1846 | Dacar | SAE | J240 | No | Auto | 27-100 |  | RC | 862279-1 | 33-4237-2 | 809 | 22.51 | 12.85 | 1.29 |  |  |  | 173 | 155.7 | 178.38 |  | 103.11 | 2022-01-27
2017-06-08 | 1845 | Dacar | SAE | J240 | No | Auto | 34-80 |  | CCA | 732377-1 | 13-4237-2 | 658 | 16.92 | 12.87 | 1.29 |  |  |  | 670 | 7.2 | 6.2 |  | 86.11 | 2022-01-27
2017-06-08 | 1844 | Dacar | SAE | J240 | No | Auto | 34-80 |  | RC | 732377-1 | 13-4237-2 | 707 | 17.82 | 12.88 | 1.29 |  |  |  | 123 | 110.7 | 127.36 |  | 103.54 | 2022-01-27
2017-06-08 | 1843 | Dacar | SAE | J240 | No | Auto | 34-80 |  | RC | 732377-1 | 13-4237-2 | 707 | 17.77 | 12.87 | 1.29 |  |  |  | 123 | 110.7 | 127.63 |  | 103.76 | 2022-01-27
2017-06-08 | 1842 | Dacar | SAE | J240 | No | Auto | 34-80 |  | RC | 732377-1 | 13-4237-2 | 719 | 17.82 | 12.9 | 1.29 |  |  |  | 123 | 110.7 | 134.25 |  | 109.15 | 2022-01-27
2017-06-08 | 1841 | Dacar | SAE | J240 | No | Auto | 34-80 |  | RC | 732377-1 | 13-4237-2 | 728 | 17.64 | 12.88 | 1.29 |  |  |  | 123 | 110.7 | 134.9 |  | 109.67 | 2022-01-27
2017-06-08 | 1840 | Dacar | SAE | J240 | No | Auto | 34-80 |  | RC | 732377-1 | 13-4237-2 | 707 | 17.66 | 12.9 | 1.29 |  |  |  | 123 | 110.7 | 133.93 |  | 108.89 | 2022-01-27
2017-06-03 | 1839 | Dacar | SAE | J240 | No | Auto | 42-60 |  | RC | 642276-1 | 43-6227-1 | 624 | 13.99 | 12.87 | 1.28 |  |  |  | 92 | 82.8 | 55.32 |  | 60.13 | 2022-01-27
2017-06-03 | 1838 | Dacar | SAE | J240 | No | Auto | 42-60 |  | RC | 642276-1 | 43-6227-1 | 608 | 14.18 | 12.84 | 1.28 |  |  |  | 92 | 82.8 | 55.19 |  | 59.99 | 2022-01-27
2017-06-03 | 1837 | Dacar | SAE | J240 | No | Auto | 42-60 |  | RC | 642276-1 | 32-6227-1 | 623 | 14.22 | 12.84 | 1.28 |  |  |  | 92 | 82.8 | 99.15 |  | 107.77 | 2022-01-27
2017-06-03 | 1836 | Dacar | SAE | J240 | No | Auto | 42-60 |  | RC | 642276-1 | 32-6227-1 | 623 | 14.27 | 12.84 | 1.28 |  |  |  | 92 | 82.8 | 100.66 |  | 109.41 | 2022-01-27
2017-06-03 | 1835 | Dacar | SAE | J240 | No | Auto | 42-60 |  | RC | 642276-1 | 28-6227-1 | 629 | 14.16 | 12.81 | 1.28 |  |  |  | 92 | 82.8 | 94.91 |  | 103.16 | 2022-01-27
2017-06-03 | 1834 | Dacar | SAE | J240 | No | Auto | 42-60 |  | RC | 642276-1 | 28-6227-1 | 645 | 14.24 | 12.79 | 1.28 |  |  |  | 92 | 82.8 | 93.81 |  | 101.97 | 2022-01-27
2017-06-03 | 1833 | Dacar | SAE | J240 | No | Auto | 42-60 |  | RC | 642276-1 | 28-5227-1 | 586 | 14.29 | 12.85 | 1.28 |  |  |  | 92 | 82.8 | 97.83 |  | 106.34 | 2022-01-27
2017-06-03 | 1832 | Dacar | SAE | J240 | No | Auto | 42-60 |  | RC | 642276-1 | 28-5227-1 | 607 | 14.22 | 12.84 | 1.28 |  |  |  | 92 | 82.8 | 106.66 |  | 115.93 | 2022-01-27
2017-06-03 | 1831 | Dacar | SAE | J240 | No | Auto | 42-60 |  | RC | 642276-1 | 45-5227-1 | 584 | 14.29 | 12.82 | 1.28 |  |  |  | 92 | 82.8 | 105.31 |  | 114.47 | 2022-01-27
2017-06-03 | 1830 | Dacar | SAE | J240 | No | Auto | 42-60 |  | RC | 642276-1 | 45-5227-1 | 601 | 14.13 | 12.85 | 1.28 |  |  |  | 92 | 82.8 | 96.91 |  | 105.34 | 2022-01-27
2017-06-03 | 1829 | Dacar | SAE | J240 | No | Auto | 42-60 |  | RC | 642276-1 | 13-5227-1 | 557 | 14.04 | 12.84 | 1.28 |  |  |  | 92 | 82.8 | 98.6 |  | 107.17 | 2022-01-27
2017-06-03 | 1828 | Dacar | SAE | J240 | No | Auto | 42-60 |  | RC | 642276-1 | 13-5227-1 | 572 | 13.92 | 12.85 | 1.28 |  |  |  | 92 | 82.8 | 97.11 |  | 105.55 | 2022-01-27
2017-05-30 | 1827 | Dacar | SAE | J240 | No | Moto | DB7B-BS |  | CAP | 22057 |  | 99 | 2.46 | 12.96 | 0 |  |  |  | 7 | 6.3 | 6.22 |  | 88.86 | 2022-01-27
2017-05-30 | 1826 | Dacar | SAE | J240 | No | Moto | DB7B-BS |  | CAP | 22057 |  | 103 | 2.48 | 12.95 | 0 |  |  |  | 7 | 6.3 | 6.49 |  | 92.71 | 2022-01-27
2017-05-30 | 1825 | Dacar | SAE | J240 | No | Golf | GC2-6/210 |  | RC | 772178-1 | 32-3227-2 | 491 | 26.22 | 6.42 | 1.28 |  |  |  | 517 | 465.3 | 420.31 |  | 81.3 | 2022-01-27
2017-05-30 | 1824 | Dacar | SAE | J240 | No | Golf | GC2-6/210 |  | RC | 772178-1 | 32-3227-2 | 524 | 26.48 | 6.42 | 1.28 |  |  |  | 517 | 465.3 | 428.91 |  | 82.96 | 2022-01-27
2017-05-30 | 1823 | Dacar | SAE | J240 | No | Golf | GC2-6/210 |  | RC | 772178-1 | 32-3227-2 | 500 | 26.05 | 6.42 | 1.28 |  |  |  | 517 | 465.3 | 200.46 |  | 38.77 | 2022-01-27
2017-05-30 | 1822 | Dacar | SAE | J240 | No | Golf | GC2-6/210 |  | RC | 772178-1 | 32-3227-2 | 442 | 26.7 | 6.42 | 1.28 |  |  |  | 517 | 465.3 | 209.45 |  | 40.51 | 2022-01-27
2017-05-30 | 1821 | Dacar | SAE | J240 | No | Auto | 42-40 |  | RC | 452174-1 | 211-7217-1 | 484 | 12 | 12.82 | 1.28 |  |  |  | 60 | 54 | 65.55 |  | 109.25 | 2022-01-27
2017-05-30 | 1820 | Dacar | SAE | J240 | No | Auto | 42-40 |  | RC | 452174-1 | 211-7217-1 | 474 | 12 | 12.82 | 1.28 |  |  |  | 60 | 54 | 66.76 |  | 111.27 | 2022-01-27
2017-05-30 | 1819 | Dacar | SAE | J240 | No | Auto | 42-40 |  | RC | 452174-1 | 211-7217-1 | 475 | 11.97 | 12.82 | 1.28 |  |  |  | 60 | 54 | 68.33 |  | 113.88 | 2022-01-27
2017-05-30 | 1818 | Dacar | SAE | J240 | No | Auto | 42-40 |  | RC | 452174-1 | 211-7217-1 | 460 | 11.97 | 12.84 | 1.28 |  |  |  | 60 | 54 | 67.08 |  | 111.8 | 2022-01-27
2017-05-25 | 1817 | Dacar | SAE | J240 | No | Moto | DB5L-BS |  | CAP | 15057 |  | 89 | 2.09 | 13.1 | 0 |  |  |  | 5 | 4.5 | 5.67 |  | 113.4 | 2022-01-27
2017-05-25 | 1816 | Dacar | SAE | J240 | No | Moto | DB5L-BS |  | CAP | 15057 |  | 88 | 2.1 | 13.09 | 0 |  |  |  | 5 | 4.5 | 5.63 |  | 112.6 | 2022-01-27
2017-05-25 | 1815 | Dacar | SAE | J240 | No | Auto | 24-80 |  | RC | 622177-1 | 35-4217-2 | 676 | 18.95 | 12.87 | 1.28 |  |  |  | 130 | 117 | 70.47 |  | 54.21 | 2022-01-27
2017-05-25 | 1814 | Dacar | SAE | J240 | No | Auto | 24-80 |  | RC | 622177-1 | 35-4217-2 | 641 | 18.97 | 12.85 | 1.28 |  |  |  | 130 | 117 | 123.78 |  | 95.22 | 2022-01-27
2017-05-25 | 1813 | Dacar | SAE | J240 | No | Auto | 24-80 |  | RC | 622177-1 | 38-4217-2 | 634 | 18.92 | 12.88 | 1.28 |  |  |  | 130 | 117 | 134 |  | 103.08 | 2022-01-27
2017-05-25 | 1812 | Dacar | SAE | J240 | No | Auto | 24-80 |  | RC | 622177-1 | 38-4217-2 | 651 | 18.78 | 12.92 | 1.28 |  |  |  | 130 | 117 | 76.28 |  | 58.68 | 2022-01-27
2017-05-24 | 1811 | Dacar | SAE | J240 | No | Auto | NS40-50 |  | RC | 532075-1 | 216-4217-1 | 502 | 11.28 | 12.92 | 1.29 |  |  |  | 73 | 65.7 | 43.62 |  | 59.75 | 2022-01-27
2017-05-24 | 1810 | Dacar | SAE | J240 | No | Auto | NS40-50 |  | RC | 532075-1 | 216-4217-1 | 523 | 11.22 | 12.92 | 1.29 |  |  |  | 73 | 65.7 | 45.25 |  | 61.99 | 2022-01-27
2017-05-24 | 1809 | Dacar | SAE | J240 | No | Auto | NS40-50 |  | RC | 532075-1 | 207-4217-1 | 521 | 11.14 | 12.87 | 1.28 |  |  |  | 73 | 65.7 | 70.36 |  | 96.38 | 2022-01-27
2017-05-24 | 1808 | Dacar | SAE | J240 | No | Auto | NS40-50 |  | RC | 532075-1 | 207-4217-1 | 505 | 11.15 | 12.85 | 1.28 |  |  |  | 73 | 65.7 | 66 |  | 90.41 | 2022-01-27
2017-05-24 | 1807 | Dacar | SAE | J240 | No | Auto | 24-80 |  | RC | 622177-1 | 33-3217-2 | 659 | 18.8 | 12.87 | 1.28 |  |  |  | 130 | 117 | 122.45 |  | 94.19 | 2022-01-27
2017-05-24 | 1806 | Dacar | SAE | J240 | No | Auto | 24-80 |  | RC | 622177-1 | 33-3217-2 | 658 | 18.72 | 12.87 | 1.28 |  |  |  | 130 | 117 | 123.73 |  | 95.18 | 2022-01-27
2017-05-24 | 1805 | Dacar | SAE | J240 | No | Auto | 24-80 |  | RC | 622177-1 | 46-3217-2 | 668 | 18.72 | 12.87 | 1.28 |  |  |  | 130 | 117 | 138.43 |  | 106.48 | 2022-01-27
2017-05-24 | 1804 | Dacar | SAE | J240 | No | Auto | 24-80 |  | RC | 622177-1 | 46-3217-2 | 668 | 18.84 | 12.88 | 1.28 |  |  |  | 130 | 117 | 134.75 |  | 103.65 | 2022-01-27
2017-05-24 | 1803 | Dacar | SAE | J240 | No | Auto | 24-80 |  | RC | 622177-1 | 211-3217-2 | 676 | 19.02 | 12.85 | 1.28 |  |  |  | 130 | 117 | 137.5 |  | 105.77 | 2022-01-27
2017-05-24 | 1802 | Dacar | SAE | J240 | No | Auto | 24-80 |  | RC | 622177-1 | 211-3217-2 | 667 | 18.85 | 12.85 | 1.28 |  |  |  | 130 | 117 | 132.03 |  | 101.56 | 2022-01-27
2017-05-23 | 1801 | Dacar | SAE | J240 | No | Auto | 42-40 |  | RC | 452074-1 | 213-3217-1 | 474 | 11.89 | 12.81 | 1.28 |  |  |  | 60 | 54 | 39.12 |  | 65.2 | 2022-01-27
2017-05-23 | 1800 | Dacar | SAE | J240 | No | Auto | 42-40 |  | RC | 452074-1 | 213-3217-1 | 459 | 11.81 | 12.81 | 1.28 |  |  |  | 60 | 54 | 62.76 |  | 104.6 | 2022-01-27
2017-05-23 | 1799 | Dacar | SAE | J240 | No | Auto | 42-40 |  | RC | 452074-1 | 214-3217-1 | 465 | 11.79 | 12.82 | 1.28 |  |  |  | 60 | 54 | 63.41 |  | 105.68 | 2022-01-27
2017-05-23 | 1798 | Dacar | SAE | J240 | No | Auto | 42-40 |  | RC | 452074-1 | 215-3217-1 | 467 | 11.95 | 12.87 | 1.28 |  |  |  | 60 | 54 | 62.61 |  | 104.35 | 2022-01-27
2017-05-23 | 1797 | Dacar | SAE | J240 | No | Auto | 42-40 |  | RC | 462074-1 | 207-3217-1 | 502 | 12.1 | 12.77 | 1.27 |  |  |  | 60 | 54 | 68.93 |  | 114.88 | 2022-01-27
2017-05-23 | 1796 | Dacar | SAE | J240 | No | Auto | 42-40 |  | RC | 462074-1 | 207-3217-1 | 502 | 11.97 | 12.77 | 1.27 |  |  |  | 60 | 54 | 70.43 |  | 117.38 | 2022-01-27
2017-05-23 | 1795 | Dacar | SAE | J240 | No | Auto | 42-40 |  | RC | 462074-1 | 207-3217-1 | 487 | 12 | 12.76 | 1.27 |  |  |  | 60 | 54 | 66.81 |  | 111.35 | 2022-01-27
2017-05-23 | 1794 | Dacar | SAE | J240 | No | Auto | 42-40 |  | RC | 462074-1 | 207-3217-1 | 487 | 11.79 | 12.77 | 1.27 |  |  |  | 60 | 54 | 68.25 |  | 113.75 | 2022-01-27
2017-05-23 | 1793 | Dacar | SAE | J240 | No | Auto | N100-130 |  | RC | 972070-1 | 35-2217-1 | 851 | 27.03 | 12.84 | 1.28 |  |  |  | 235 | 211.5 | 207.2 |  | 88.17 | 2022-01-27
2017-05-23 | 1792 | Dacar | SAE | J240 | No | Auto | N100-130 |  | RC | 972070-1 | 35-2217-1 | 865 | 27.05 | 12.84 | 1.28 |  |  |  | 235 | 211.5 | 197.88 |  | 84.2 | 2022-01-27
2017-05-23 | 1791 | Dacar | SAE | J240 | No | Auto | N100-130 |  | RC | 972070-1 | 34-2217-1 | 851 | 27.01 | 12.84 | 1.28 |  |  |  | 235 | 211.5 | 197.68 |  | 84.12 | 2022-01-27
2017-05-23 | 1790 | Dacar | SAE | J240 | No | Auto | N100-130 |  | RC | 972070-1 | 34-2217-1 | 867 | 27.15 | 12.85 | 1.28 |  |  |  | 235 | 211.5 | 108.41 |  | 46.13 | 2022-01-27
2017-05-19 | 1789 | Dacar | SAE | J240 | No | Auto | 42-40 |  | RC | 442074-1 | 207-6207-2 | 446 | 11.92 | 12.79 | 1.28 |  |  |  | 60 | 54 | 59 | separador fibra | 98.33 | 2022-01-27
2017-05-19 | 1788 | Dacar | SAE | J240 | No | Auto | 42-40 |  | RC | 442074-1 | 207-6207-2 | 454 | 12.02 | 12.79 | 1.28 |  |  |  | 60 | 54 | 58.75 | separador fibra | 97.92 | 2022-01-27
2017-05-19 | 1787 | Dacar | SAE | J240 | No | Auto | 42-40 |  | RC | 442074-1 | 207-6207-2 | 459 | 12.14 | 12.81 | 1.28 |  |  |  | 60 | 54 | 58.75 | separador fibra | 97.92 | 2022-01-27
2017-05-19 | 1786 | Dacar | SAE | J240 | No | Auto | 42-40 |  | RC | 442074-1 | 207-6207-2 | 459 | 12.02 | 12.81 | 1.28 |  |  |  | 60 | 54 | 35.88 | separador fibra | 59.8 | 2022-01-27
2017-05-19 | 1785 | Dacar | SAE | J240 | No | Auto | 42-40 |  | RC | 442074-1 | 207-6207-2 | 473 | 11.93 | 12.81 | 1.28 |  |  |  | 60 | 54 | 65.08 | separador polietileno | 108.47 | 2022-01-27
2017-05-19 | 1784 | Dacar | SAE | J240 | No | Auto | 42-40 |  | RC | 442074-1 | 207-6207-2 | 489 | 11.97 | 12.82 | 1.28 |  |  |  | 60 | 54 | 67.26 | separador polietileno | 112.1 | 2022-01-27
2017-05-19 | 1783 | Dacar | SAE | J240 | No | Auto | 42-40 |  | RC | 442074-1 | 207-6207-2 | 479 | 11.99 | 12.81 | 1.28 |  |  |  | 60 | 54 | 64.38 | separador polietileno | 107.3 | 2022-01-27
2017-05-19 | 1782 | Dacar | SAE | J240 | No | Auto | 42-40 |  | RC | 442074-1 | 207-6207-2 | 489 | 11.94 | 12.82 | 1.28 |  |  |  | 60 | 54 | 36.11 | separador polietileno | 60.18 | 2022-01-27
2017-05-18 | 1781 | Dacar | SAE | J240 | No | Auto | 24-65 |  | RC | 551977-3 | 210-4207-1 | 558 | 17.3 | 12.81 | 1.28 |  |  |  | 103 | 92.7 | 67.53 |  | 65.56 | 2022-01-27
2017-05-18 | 1780 | Dacar | SAE | J240 | No | Auto | 24-65 |  | RC | 551977-2 | 210-4207-1 | 565 | 17.48 | 12.82 | 1.28 |  |  |  | 103 | 92.7 | 66.17 |  | 64.24 | 2022-01-27
2017-05-18 | 1779 | Dacar | SAE | J240 | No | Auto | 24-65 |  | RC | 551977-1 | 210-4207-1 | 586 | 17.8 | 12.85 | 1.28 |  |  |  | 103 | 92.7 | 114.38 |  | 111.05 | 2022-01-27
2017-05-18 | 1778 | Dacar | SAE | J240 | No | Auto | 24-65 |  | RC | 551977-1 | 208-4207-1 | 566 | 17.49 | 12.85 | 1.28 |  |  |  | 103 | 92.7 | 120 |  | 116.5 | 2022-01-27
2017-05-18 | 1777 | Dacar | SAE | J240 | No | Auto | 24-65 |  | RC | 551977-1 | 208-4207-1 | 580 | 17.35 | 12.87 | 1.28 |  |  |  | 103 | 92.7 | 121 |  | 117.48 | 2022-01-27
2017-05-18 | 1776 | Dacar | SAE | J240 | No | Auto | 24-65 |  | RC | 551977-1 | 208-4207-1 | 579 | 17.42 | 12.85 | 1.28 |  |  |  | 103 | 92.7 | 121 |  | 117.48 | 2022-01-27
2017-05-17 | 1775 | Dacar | SAE | J240 | No | Auto | N40-57 |  | RC | 551776-2 | 35-3207-1 | 540 | 13.01 | 12.87 | 1.28 |  |  |  | 87 | 78.3 | 78 |  | 89.66 | 2022-01-27
2017-05-17 | 1774 | Dacar | SAE | J240 | No | Auto | N40-57 |  | RC | 551776-2 | 35-3207-1 | 540 | 13.02 | 12.85 | 1.28 |  |  |  | 87 | 78.3 | 79.05 |  | 90.86 | 2022-01-27
2017-05-17 | 1773 | Dacar | SAE | J240 | No | Auto | N40-57 |  | RC | 551776-2 | 43-3207-1 | 545 | 12.74 | 12.98 | 1.29 |  |  |  | 87 | 78.3 | 83.41 |  | 95.87 | 2022-01-27
2017-05-17 | 1772 | Dacar | SAE | J240 | No | Auto | N40-57 |  | RC | 551776-2 | 43-3207-1 | 544 | 12.81 | 12.95 | 1.29 |  |  |  | 87 | 78.3 | 83.75 |  | 96.26 | 2022-01-27
2017-05-13 | 1771 | Dacar | SAE | J240 | No | Auto | 34-80 |  | RC | 741978-1 | 46-7197-1 | 809 | 18.25 | 12.84 | 1.28 |  |  |  | 123 | 110.7 | 135.03 | CC DACAR-CARGA OMI | 109.78 | 2022-01-27
2017-05-13 | 1770 | Dacar | SAE | J240 | No | Auto | 34-80 |  | RC | 741978-1 | 46-7197-1 | 797 | 18.24 | 12.85 | 1.28 |  |  |  | 123 | 110.7 | 134.96 | CC DACAR-CARGA OMI | 109.72 | 2022-01-27
2017-05-13 | 1769 | Dacar | SAE | J240 | No | Auto | 34-80 |  | RC | 741978-1 | 46-7197-1 | 797 | 18.05 | 12.85 | 1.28 |  |  |  | 123 | 110.7 | 136.3 | CC DACAR-CARGA OMI | 110.81 | 2022-01-27
2017-05-13 | 1768 | Dacar | SAE | J240 | No | Auto | 34-80 |  | RC | 741978-1 | 46-7197-1 | 785 | 18.15 | 12.85 | 1.28 |  |  |  | 123 | 110.7 | 138.68 | CC DACAR-CARGA OMI | 112.75 | 2022-01-27
2017-05-13 | 1767 | Dacar | SAE | J240 | No | Auto | 24-80 |  | RC | 631977-3 | 45-6197-2 | 628 | 18.95 | 12.77 | 1.27 |  |  |  | 130 | 117 | 125.86 | CC DACAR-CARGA OMI | 96.82 | 2022-01-27
2017-05-13 | 1766 | Dacar | SAE | J240 | No | Auto | 24-80 |  | RC | 631977-3 | 45-6197-2 | 636 | 18.86 | 12.77 | 1.27 |  |  |  | 130 | 117 | 122 | CC DACAR-CARGA OMI | 93.85 | 2022-01-27
2017-05-13 | 1765 | Dacar | SAE | J240 | No | Auto | 24-80 |  | RC | 631977-3 | 40-6197-2 | 647 | 18.88 | 12.82 | 1.28 |  |  |  | 130 | 117 | 122.93 | CC DACAR-CARGA OMI | 94.56 | 2022-01-27
2017-05-13 | 1764 | Dacar | SAE | J240 | No | Auto | 24-80 |  | RC | 631977-3 | 40-6197-2 | 647 | 18.99 | 12.81 | 1.28 |  |  |  | 130 | 117 | 128.91 | CC DACAR-CARGA OMI | 99.16 | 2022-01-27
2017-05-12 | 1763 | Dacar | SAE | J240 | No | Auto | 24-80 |  | RC | 631977-3 | 43-6197-1 | 657 | 18.95 | 12.82 | 1.28 |  |  |  | 130 | 117 | 129.26 | CC DACAR-CARGA OMI | 99.43 | 2022-01-27
2017-05-12 | 1762 | Dacar | SAE | J240 | No | Auto | 24-80 |  | RC | 631977-3 | 43-6197-1 | 646 | 18.85 | 12.79 | 1.28 |  |  |  | 130 | 117 | 131.46 | CC DACAR-CARGA OMI | 101.12 | 2022-01-27
2017-05-12 | 1761 | Dacar | SAE | J240 | No | Auto | 24-80 |  | RC | 631977-3 | 27-6197-1 | 629 | 18.7 | 12.79 | 1.28 |  |  |  | 130 | 117 | 123.7 | CC DACAR-CARGA OMI | 95.15 | 2022-01-27
2017-05-12 | 1760 | Dacar | SAE | J240 | No | Auto | 24-80 |  | RC | 631977-3 | 27-6197-1 | 621 | 18.48 | 12.81 | 1.28 |  |  |  | 130 | 117 | 120 | CC DACAR-CARGA OMI | 92.31 | 2022-01-27
2017-05-12 | 1759 | Dacar | SAE | J240 | No | Auto | 24-80 |  | RC | 631977-3 | 32-5197-2 | 657 | 19.13 | 12.84 | 1.28 |  |  |  | 130 | 117 | 74.47 | CC DACAR-CARGA OMI | 57.28 | 2022-01-27
2017-05-12 | 1758 | Dacar | SAE | J240 | No | Auto | 24-80 |  | CCA | 631977-3 | 32-5197-2 | 641 | 18.8 | 12.84 | 1.28 |  |  |  | 640 | 7.2 | 6.12 | CC DACAR-CARGA OMI | 85 | 2022-01-27
2017-05-12 | 1757 | Dacar | SAE | J240 | No | Auto | 24-80 |  | RC | 631977-3 | 32-5197-2 | 648 | 19.06 | 12.84 | 1.28 |  |  |  | 130 | 117 | 130.21 | CC DACAR-CARGA OMI | 100.16 | 2022-01-27
2017-05-12 | 1756 | Dacar | SAE | J240 | No | Auto | 24-80 |  | RC | 631977-3 | 32-5197-2 | 649 | 19.12 | 12.84 | 1.28 |  |  |  | 130 | 117 | 125.86 | CC DACAR-CARGA OMI | 96.82 | 2022-01-27
2017-05-10 | 1755 | Dacar | SAE | J240 | No | Auto | 34-80 |  | RC | 761877-3 | 31-4197-1 | 748 | 17.74 | 12.85 | 1.28 |  |  |  | 123 | 110.7 | 141.53 | CC DACAR-CARGA OMI | 115.07 | 2022-01-27
2017-05-10 | 1754 | Dacar | SAE | J240 | No | Auto | 34-80 |  | RC | 761877-3 | 40-4197-1 | 736 | 17.49 | 12.85 | 1.28 |  |  |  | 123 | 110.7 | 137.45 | CC DACAR-CARGA OMI | 111.75 | 2022-01-27
2017-05-10 | 1753 | Dacar | SAE | J240 | No | Auto | 34-80 |  | RC | 761877-3 | 40-4197-1 | 748 | 17.68 | 12.84 | 1.28 |  |  |  | 123 | 110.7 | 135.3 | CC DACAR-CARGA OMI | 110 | 2022-01-27
2017-05-10 | 1752 | Dacar | SAE | J240 | No | Auto | 34-80 |  | RC | 761877-3 | 45-3197-2 | 733 | 17.82 | 12.79 | 1.28 |  |  |  | 123 | 110.7 | 131.9 | CC DACAR-CARGA OMI | 107.24 | 2022-01-27
2017-05-10 | 1751 | Dacar | SAE | J240 | No | Auto | 34-80 |  | RC | 761877-3 | 45-3197-2 | 767 | 18.09 | 12.77 | 1.28 |  |  |  | 123 | 110.7 | 120.85 | CC DACAR-CARGA OMI | 98.25 | 2022-01-27
2017-05-09 | 1750 | Dacar | SAE | J240 | No | Auto | 34-80 |  | RC | 771877-3 | 216-3197-1 | 764 | 17.79 | 12.93 | 1.29 |  |  |  | 123 | 110.7 | 73.56 | CC DACAR-CARGA TINA | 59.8 | 2022-01-27
2017-05-09 | 1749 | Dacar | SAE | J240 | No | Auto | 34-80 |  | RC | 771877-3 | 216-3197-1 | 753 | 17.8 | 12.93 | 1.29 |  |  |  | 123 | 110.7 | 138.81 | CC DACAR-CARGA TINA | 112.85 | 2022-01-27
2017-05-09 | 1748 | Dacar | SAE | J240 | No | Auto | 34-80 |  | RC | 771877-3 | 216-3197-1 | 753 | 17.72 | 12.92 | 1.29 |  |  |  | 123 | 110.7 | 139.36 | CC DACAR-CARGA TINA | 113.3 | 2022-01-27
2017-05-09 | 1747 | Dacar | SAE | J240 | No | Auto | 34-80 |  | CCA | 771877-3 | 216-3197-1 | 753 | 17.82 | 12.92 | 1.29 |  |  |  | 670 | 7.2 | 6.9 | CC DACAR-CARGA TINA | 95.83 | 2022-01-27
2017-05-09 | 1746 | Dacar | SAE | J240 | No | Auto | 34-80 |  | CCA | 751878-2 | 212-3197-1 | 778 | 18.35 | 12.93 | 1.29 |  |  |  | 670 | 7.2 | 6.66 | CC PDS-CARGA OMI | 92.5 | 2022-01-27
2017-05-09 | 1745 | Dacar | SAE | J240 | No | Auto | 34-80 |  | RC | 751878-2 | 212-3197-1 | 815 | 18.36 | 12.93 | 1.29 |  |  |  | 123 | 110.7 | 75.37 | CC PDS-CARGA TINA | 61.28 | 2022-01-27
2017-05-09 | 1744 | Dacar | SAE | J240 | No | Auto | 34-80 |  | RC | 751878-2 | 212-3197-1 | 816 | 19.19 | 12.95 | 1.29 |  |  |  | 123 | 110.7 | 141.85 | CC PDS-CARGA OMI | 115.33 | 2022-01-27
2017-05-09 | 1743 | Dacar | SAE | J240 | No | Auto | 34-80 |  | CCA | 761877-3 | 211-2197-2 | 733 | 18.3 | 12.79 | 1.28 |  |  |  | 670 | 7.2 | 6.13 | CC DACAR-CARGA TINA | 85.14 | 2022-01-27
2017-05-09 | 1742 | Dacar | SAE | J240 | No | Auto | 34-80 |  | RC | 761877-3 | 211-2197-2 | 736 | 18.29 | 12.84 | 1.28 |  |  |  | 123 | 110.7 | 122.88 | CC DACAR-CARGA TINA | 99.9 | 2022-01-27
2017-05-09 | 1741 | Dacar | SAE | J240 | No | Auto | 34-80 |  | RC | 761877-3 | 210-2197-2 | 739 | 18.75 | 12.88 | 1.29 |  |  |  | 123 | 110.7 | 134.41 | CC DACAR-CARGA TINA | 109.28 | 2022-01-27
2017-05-09 | 1740 | Dacar | SAE | J240 | No | Auto | 34-80 |  | RC | 761877-3 | 210-2197-2 | 739 | 19.01 | 12.88 | 1.29 |  |  |  | 123 | 110.7 | 72.66 | CC DACAR-CARGA TINA | 59.07 | 2022-01-27
2017-05-08 | 1739 | Dacar | SAE | J240 | No | Auto | 42-60 |  | RC | 641876-3 | 27-2197-1 | 624 | 14.41 | 12.84 | 1.28 |  |  |  | 92 | 82.8 | 57.1 | CC DACAR-CARGA OMI | 62.07 | 2022-01-27
2017-05-08 | 1738 | Dacar | SAE | J240 | No | Auto | 42-60 |  | CCA | 641876-3 | 27-2197-1 | 624 | 14.36 | 12.85 | 1.28 |  |  |  | 500 | 7.2 | 6.77 | CC DACAR-CARGA OMI | 94.03 | 2022-01-27
2017-05-08 | 1737 | Dacar | SAE | J240 | No | Auto | 42-60 |  | RC | 641876-3 | 216-2197-1 | 622 | 14.38 | 12.82 | 1.28 |  |  |  | 92 | 82.8 | 88 | CC DACAR-CARGA TINA | 95.65 | 2022-01-27
2017-05-08 | 1736 | Dacar | SAE | J240 | No | Auto | 42-60 |  | RC | 641876-3 | 216-2197-1 | 625 | 14.41 | 12.87 | 1.28 |  |  |  | 92 | 82.8 | 71 | CC DACAR-CARGA TINA | 77.17 | 2022-01-27
2017-05-08 | 1735 | Dacar | SAE | J240 | No | Auto | 42-60 |  | CCA | 641876-3 | 215-2197-2 | 609 | 14.29 | 12.87 | 1.28 |  |  |  | 500 | 7.2 | 6.85 | CC DACAR-CARGA TINA | 95.14 | 2022-01-27
2017-05-08 | 1734 | Dacar | SAE | J240 | No | Auto | 42-60 |  | RC | 641876-3 | 215-2197-1 | 641 | 14.4 | 12.87 | 1.28 |  |  |  | 92 | 82.8 | 54.43 | CC DACAR-CARGA TINA | 59.16 | 2022-01-27
2017-05-08 | 1733 | Dacar | SAE | J240 | No | Auto | 34-70 |  | RC | 651876-3 | 45-7187-2 | 646 | 17.05 | 12.81 | 1.28 |  |  |  | 101 | 90.9 | 65.94 | CC DACAR-CARGA TINA | 65.29 | 2022-01-27
2017-05-08 | 1732 | Dacar | SAE | J240 | No | Auto | 34-70 |  | RC | 651876-3 | 45-7187-2 | 638 | 17.09 | 12.81 | 1.28 |  |  |  | 101 | 90.9 | 118.06 | CC DACAR-CARGA TINA | 116.89 | 2022-01-27
2017-05-08 | 1731 | Dacar | SAE | J240 | No | Auto | 34-70 |  | RC | 651876-3 | 45-7187-2 | 628 | 16.93 | 12.77 | 1.28 |  |  |  | 101 | 90.9 | 117.75 | CC DACAR-CARGA TINA | 116.58 | 2022-01-27
2017-05-08 | 1730 | Dacar | SAE | J240 | No | Auto | 34-70 |  | CCA | 651876-3 | 44-7187-1 | 601 | 16.59 | 12.85 | 1.28 |  |  |  | 515 | 7.2 | 6.87 | CC DACAR-CARGA TINA | 95.42 | 2022-01-27
2017-05-08 | 1729 | Dacar | SAE | J240 | No | Auto | 34-70 |  | RC | 651876-3 | 35-7187-1 | 607 | 16.8 | 12.81 | 1.28 |  |  |  | 101 | 90.9 | 111.1 | CC DACAR-CARGA TINA | 110 | 2022-01-27
2017-05-08 | 1728 | Dacar | SAE | J240 | No | Auto | 34-70 |  | CCA | 651876-3 | 35-7187-1 | 598 | 16.7 | 12.81 | 1.28 |  |  |  | 515 | 7.2 | 6.52 | CC DACAR-CARGA TINA | 90.56 | 2022-01-27
2017-05-06 | 1727 | Dacar | SAE | J240 | No | Auto | 24-80 |  | RC | 651777-2 | 42-6187-1 | 647 | 18.77 | 12.82 | 1.28 |  |  |  | 130 | 117 | 125.13 | CC PDS-CARGA OMI | 96.25 | 2022-01-27
2017-05-06 | 1726 | Dacar | SAE | J240 | No | Auto | 24-80 |  | RC | 651777-2 | 42-6187-1 | 665 | 18.47 | 12.81 | 1.28 |  |  |  | 130 | 117 | 129 | CC PDS-CARGA OMI | 99.23 | 2022-01-27
2017-05-06 | 1725 | Dacar | SAE | J240 | No | Auto | 24-80 |  | RC | 651777-2 | 42-6187-1 | 666 | 18.75 | 12.82 | 1.28 |  |  |  | 130 | 117 | 72.7 | CC PDS-CARGA OMI | 55.92 | 2022-01-27
2017-05-06 | 1724 | Dacar | SAE | J240 | No | Auto | 24-80 |  | CCA | 651777-2 | 42-6187-1 | 647 | 18.73 | 12.82 | 1.28 |  |  |  | 640 | 7.2 | 5.48 | CC PDS-CARGA OMI | 76.11 | 2022-01-27
2017-05-06 | 1723 | Dacar | SAE | J240 | No | Auto | 34-70 |  | CCA | 651876-3 | 211-6187-1 | 633 | 17.12 | 12.87 | 1.29 |  |  |  | 515 | 7.2 | 6.95 | CC DACAR-CARGA TINA | 96.53 | 2022-01-27
2017-05-06 | 1722 | Dacar | SAE | J240 | No | Auto | 34-70 |  | RC | 651876-3 | 211-6187-1 | 642 | 17.12 | 12.88 | 1.29 |  |  |  | 101 | 90.9 | 62.47 | CC DACAR-CARGA TINA | 61.85 | 2022-01-27
2017-05-06 | 1721 | Dacar | SAE | J240 | No | Auto | 34-70 |  | RC | 651876-3 | 211-6187-1 | 644 | 17.27 | 12.9 | 1.29 |  |  |  | 101 | 90.9 | 117 | CC DACAR-CARGA TINA | 115.84 | 2022-01-27
2017-05-06 | 1720 | Dacar | SAE | J240 | No | Auto | 34-70 |  | RC | 651876-3 | 211-6187-1 | 641 | 17.02 | 12.87 | 1.29 |  |  |  | 101 | 90.9 | 116 | CC DACAR-CARGA TINA | 114.85 | 2022-01-27
2017-05-05 | 1719 | Dacar | SAE | J240 | No | Auto | 42-60 |  | RC | 641876-2 | 28-6187-2 | 622 | 14.13 | 12.87 | 1.29 |  |  |  | 92 | 82.8 | 84.26 | CC PDS-CARGA OMI | 91.59 | 2022-01-27
2017-05-05 | 1718 | Dacar | SAE | J240 | No | Auto | 42-60 |  | RC | 641876-2 | 28-6187-2 | 610 | 14.18 | 12.88 | 1.29 |  |  |  | 92 | 82.8 | 81.68 | CC PDS-CARGA OMI | 88.78 | 2022-01-27
2017-05-05 | 1716 | Dacar | SAE | J240 | No | Auto | 42-60 |  | RC | 641876-3 | 28-6187-2 | 627 | 14.4 | 12.92 | 1.29 |  |  |  | 92 | 82.8 | 95.68 | CC DACAR-CARGA OMI | 104 | 2022-01-27
2017-05-05 | 1715 | Dacar | SAE | J240 | No | Auto | 42-60 |  | RC | 641876-3 | 209-5187-1 | 675 | 14.22 | 12.84 | 1.28 |  |  |  | 92 | 82.8 | 91.78 | CC DACAR-CARGA TINA | 99.76 | 2022-01-27
2017-05-05 | 1714 | Dacar | SAE | J240 | No | Auto | 42-60 |  | RC | 641876-3 | 209-5187-1 | 657 | 14.29 | 12.82 | 1.28 |  |  |  | 92 | 82.8 | 92.68 | CC DACAR-CARGA TINA | 100.74 | 2022-01-27
2017-05-03 | 1713 | Dacar | SAE | J240 | No | Auto | 42-55 |  | RC | 541776-2 | 207-3187-2 | 529 | 13.8 | 12.82 | 1.28 |  |  |  | 86 | 77.4 | 55.83 | CC PDS-CARGA TINA | 64.92 | 2022-01-27
2017-05-03 | 1712 | Dacar | SAE | J240 | No | Auto | 42-55 |  | RC | 541776-2 | 207-3187-2 | 526 | 13.85 | 12.83 | 1.28 |  |  |  | 86 | 77.4 | 85.06 |  | 98.91 | 2022-01-27
2017-05-03 | 1711 | Dacar | SAE | J240 | No | Auto | 42-55 |  | RC | 541776-2 | 207-3187-2 | 521 | 13.79 | 12.82 | 1.28 |  |  |  | 86 | 77.4 | 83.56 |  | 97.16 | 2022-01-27
2017-05-03 | 1710 | Dacar | SAE | J240 | No | Auto | 42-55 |  | CCA | 541776-2 | 207-3187-2 | 524 | 13.8 | 12.84 | 1.28 |  |  |  | 460 | 7.2 | 6.58 |  | 91.39 | 2022-01-27
2017-05-03 | 1709 | Dacar | SAE | J240 | No | Auto | 34-70 |  | RC | 661776-2 | 216-7177-1 | 594 | 16.25 | 12.78 | 1.28 |  |  |  | 101 | 90.9 | 102.8 |  | 101.78 | 2022-01-27
2017-05-03 | 1708 | Dacar | SAE | J240 | No | Auto | 34-70 |  | RC | 661776-2 | 216-7177-1 | 592 | 16.24 | 12.79 | 1.28 |  |  |  | 101 | 90.9 | 106.45 |  | 105.4 | 2022-01-27
2017-05-03 | 1707 | Dacar | SAE | J240 | No | Auto | 34-70 |  | RC | 661776-2 | 216-7177-1 | 592 | 16.25 | 12.79 | 1.28 |  |  |  | 101 | 90.9 | 66.57 | CC PDS-CARGA TINA | 65.91 | 2022-01-27
2017-05-03 | 1706 | Dacar | SAE | J240 | No | Auto | 34-70 |  | CCA | 661776-2 | 216-7177-1 | 583 | 16.18 | 12.79 | 1.28 |  |  |  | 515 | 7.2 | 6.2 |  | 86.11 | 2022-01-27
2017-04-29 | 1705 | Dacar | SAE | J240 | No | Auto | 42-60 |  | RC | 641776-2 | 35-6177-2 | 582 | 14.2 | 12.82 | 1.28 |  |  |  | 92 | 82.8 | 88.63 |  | 96.34 | 2022-01-27
2017-04-29 | 1704 | Dacar | SAE | J240 | No | Auto | 42-60 |  | RC | 641776-2 | 35-6177-2 | 586 | 14.21 | 12.78 | 1.28 |  |  |  | 92 | 82.8 | 90 |  | 97.83 | 2022-01-27
2017-04-29 | 1703 | Dacar | SAE | J240 | No | Auto | 42-60 |  | RC | 641776-2 | 35-6177-2 | 583 | 14.2 | 12.82 | 1.28 |  |  |  | 92 | 82.8 | 58.14 | CC PDS-CARGA OMI | 63.2 | 2022-01-27
2017-04-29 | 1702 | Dacar | SAE | J240 | No | Auto | 42-60 |  | CCA | 641776-2 | 35-6177-2 | 585 | 14.08 | 12.79 | 1.28 |  |  |  | 500 | 7.2 | 6.41 |  | 89.03 | 2022-01-27
2017-04-28 | 1701 | Dacar | SAE | J240 | No | Golf | GC2-6/195 |  | RC | 925169-2 | 207-6037-1 | 660 | 28.97 | 6.29 | 1.24 |  |  |  | 571 | 513.9 | 458.46 |  | 80.29 | 2022-01-27
2017-04-28 | 1700 | Dacar | SAE | J240 | No | Golf | GC2-6/225 |  | RC | 833469-1 | 6346-2 | 470 | 27.84 | 6.35 | 1.26 |  |  |  | 549 | 494.1 | 477.8 |  | 87.03 | 2022-01-27
2017-04-28 | 1699 | Dacar | SAE | J240 | No | Auto | 42-60 |  | RC | 631776-2 | 28-5177-3 | 612 | 14.34 | 12.82 | 1.28 |  |  |  | 92 | 82.8 | 91.02 |  | 98.93 | 2022-01-27
2017-04-28 | 1698 | Dacar | SAE | J240 | No | Auto | 42-60 |  | RC | 631776-2 | 28-5177-2 | 612 | 14.31 | 12.88 | 1.28 |  |  |  | 92 | 82.8 | 57.22 |  | 62.2 | 2022-01-27
2017-04-28 | 1697 | Dacar | SAE | J240 | No | Auto | 42-60 |  | CCA | 631776-2 | 213-5177-2 | 617 | 14.32 | 12.91 | 1.28 |  |  |  | 500 | 7.2 | 6.39 |  | 88.75 | 2022-01-27
2017-04-28 | 1696 | Dacar | SAE | J240 | No | Auto | 42-60 |  | RC | 631776-2 | 213-5177-2 | 624 | 14.34 | 12.79 | 1.28 |  |  |  | 92 | 82.8 | 58.58 |  | 63.67 | 2022-01-27
2017-04-28 | 1695 | Dacar | SAE | J240 | No | Auto | 42-60 |  | RC | 631776-2 | 34-5177-2 | 559 | 14.39 | 12.81 | 1.28 |  |  |  | 92 | 82.8 | 97.08 |  | 105.52 | 2022-01-27
2017-04-28 | 1694 | Dacar | SAE | J240 | No | Auto | 42-60 |  | RC | 631776-2 | 34-5177-2 | 547 | 14.18 | 12.81 | 1.28 |  |  |  | 92 | 82.8 | 93.76 |  | 101.91 | 2022-01-27
2017-04-28 | 1693 | Dacar | SAE | J240 | No | Auto | 42-60 |  | RC | 631776-2 | 34-5177-2 | 574 | 14.24 | 12.81 | 1.28 |  |  |  | 92 | 82.8 | 53.88 |  | 58.57 | 2022-01-27
2017-04-28 | 1692 | Dacar | SAE | J240 | No | Auto | 42-60 |  | CCA | 631776-2 | 34-5177-2 | 553 | 10.21 | 12.82 | 1.28 |  |  |  | 500 | 7.2 | 5.4 |  | 75 | 2022-01-27
2017-04-28 | 1691 | Dacar | SAE | J240 | No | Auto | 42-60 |  | RC | 631776-2 | 40-6177-1 | 571 | 14.11 | 12.82 | 1.28 |  |  |  | 92 | 82.8 | 97.48 |  | 105.96 | 2022-01-27
2017-04-28 | 1690 | Dacar | SAE | J240 | No | Auto | 42-60 |  | CCA | 631776-2 | 40-6177-1 | 573 | 14.11 | 12.82 | 1.28 |  |  |  | 500 | 7.2 | 4.66 |  | 64.72 | 2022-01-27
2017-04-27 | 1685 | Dacar | SAE | J240 | No | Auto | 66-68 |  | RC | 761677-2 | 215-4177-1 | 658 | 16.58 | 12.85 | 1.29 |  |  |  | 104 | 93.6 | 108.98 |  | 104.79 | 2022-01-27
2017-04-27 | 1684 | Dacar | SAE | J240 | No | Auto | 66-68 |  | RC | 761677-2 | 215-4177-1 | 657 | 16.46 | 12.88 | 1.29 |  |  |  | 104 | 93.6 | 104.85 |  | 100.82 | 2022-01-27
2017-04-27 | 1683 | Dacar | SAE | J240 | No | Auto | 42-40 |  | RC | 431774-2 | 41-4177-1 | 431 | 12.18 | 12.91 | 1.29 |  |  |  | 60 | 54 | 54.8 |  | 91.33 | 2022-01-27
2017-04-27 | 1682 | Dacar | SAE | J240 | No | Auto | 42-40 |  | RC | 431774-2 | 41-4177-1 | 446 | 12.16 | 12.91 | 1.29 |  |  |  | 60 | 54 | 62 |  | 103.33 | 2022-01-27
2017-04-24 | 1681 | Dacar | SAE | J240 | No | Auto | 27-85 |  | RC | 741677-2 | 27-7167-2 | 711 | 21.24 | 12.77 | 1.27 |  |  |  | 137 | 123.3 | 144.55 |  | 105.51 | 2022-01-27
2017-04-24 | 1680 | Dacar | SAE | J240 | No | Auto | 27-85 |  | RC | 741677-2 | 27-7167-2 | 711 | 21.15 | 12.79 | 1.27 |  |  |  | 137 | 123.3 | 147.13 |  | 107.39 | 2022-01-27
2017-04-24 | 1679 | Dacar | SAE | J240 | No | Auto | 27-85 |  | RC | 741677-2 | 27-7167-2 | 721 | 20.94 | 12.77 | 1.27 |  |  |  | 137 | 123.3 | 82.18 |  | 59.99 | 2022-01-27
2017-04-24 | 1678 | Dacar | SAE | J240 | No | Auto | 27-85 |  | RC | 741677-2 | 27-7167-2 | 691 | 20.94 | 12.77 | 1.27 |  |  |  | 137 | 123.3 | 142.86 |  | 104.28 | 2022-01-27
2017-04-24 | 1677 | Dacar | SAE | J240 | No | Auto | 27-85 |  | RC | 741677-2 | 27-7167-2 | 692 | 21.36 | 12.79 | 1.27 |  |  |  | 137 | 123.3 | 150.23 |  | 109.66 | 2022-01-27
2017-04-24 | 1676 | Dacar | SAE | J240 | No | Auto | 27-85 |  | CCA | 741677-2 | 27-7167-2 | 691 | 21.12 | 12.77 | 1.27 |  |  |  | 670 | 7.2 | 5.07 |  | 70.42 | 2022-01-27
2017-04-20 | 1675 | Dacar | SAE | J240 | No | Auto | 24-80 |  | CCA | 621677-2 | 31-5167-2 | 648 | 19.66 | 12.83 | 1.28 |  |  |  | 640 | 7.2 | 5.76 |  | 80 | 2022-01-27
2017-04-20 | 1674 | Dacar | SAE | J240 | No | Auto | 24-80 |  | CCA | 621677-2 | 31-5167-2 | 638 | 19.28 | 12.88 | 1.29 |  |  |  | 640 | 7.2 | 5.85 |  | 81.25 | 2022-01-27
2017-04-20 | 1673 | Dacar | SAE | J240 | No | Auto | 24-80 |  | RC | 621677-2 | 31-5167-2 | 643 | 19.05 | 12.88 | 1.29 |  |  |  | 130 | 117 | 143.93 |  | 110.72 | 2022-01-27
2017-04-20 | 1672 | Dacar | SAE | J240 | No | Auto | 24-80 |  | RC | 621677-2 | 31-5167-2 | 638 | 18.97 | 12.88 | 1.29 |  |  |  | 130 | 117 | 142.55 |  | 109.65 | 2022-01-27
2017-04-20 | 1671 | Dacar | SAE | J240 | No | Auto | 24-80 |  | RC | 621677-2 | 31-5167-2 | 644 | 19.12 | 12.91 | 1.29 |  |  |  | 130 | 117 | 143.41 |  | 110.32 | 2022-01-27
2017-04-20 | 1670 | Dacar | SAE | J240 | No | Auto | 24-80 |  | RC | 621677-2 | 31-5167-2 | 648 | 19.3 | 12.88 | 1.29 |  |  |  | 130 | 117 | 77.74 |  | 59.8 | 2022-01-27
2017-04-18 | 1668 | Dacar | SAE | J240 | No | Moto | DB7B-BS |  | CAP | 10047 |  | 123 | 2.6 | 13 | 0 |  |  |  | 7 | 6.3 | 7.46 |  | 106.57 | 2022-01-27
2017-04-18 | 1667 | Dacar | SAE | J240 | No | Moto | DB7-BS |  | CAP | 8126 |  | 189 | 3.03 | 12.88 | 0 |  |  |  | 7 | 6.3 | 7.41 |  | 105.86 | 2022-01-27
2017-04-18 | 1666 | Dacar | SAE | J240 | No | Moto | DB6.5-BS |  | CAP | 4047 |  | 98 | 1.86 | 12.93 | 0 |  |  |  | 6.5 | 5.85 | 4.54 |  | 69.85 | 2022-01-27
2017-04-13 | 1665 | Dacar | SAE | J240 | No | Auto | 42-40 |  | RC | 421574-2 | 35-5157-1 | 450 | 12.12 | 12.92 | 1.29 |  |  |  | 60 | 54 | 68.48 |  | 114.13 | 2022-01-27
2017-04-13 | 1664 | Dacar | SAE | J240 | No | Auto | 42-40 |  | RC | 421574-2 | 35-5157-1 | 435 | 12.16 | 12.91 | 1.29 |  |  |  | 60 | 54 | 64.9 |  | 108.17 | 2022-01-27
2017-04-13 | 1663 | Dacar | SAE | J240 | No | Auto | 42-40 |  | RC | 421574-2 | 31-5157-1 | 404 | 12.14 | 12.85 | 1.28 |  |  |  | 60 | 54 | 57.93 |  | 96.55 | 2022-01-27
2017-04-13 | 1662 | Dacar | SAE | J240 | No | Auto | 42-40 |  | RC | 421574-2 | 31-5157-1 | 438 | 12 | 12.91 | 1.29 |  |  |  | 60 | 54 | 62.55 |  | 104.25 | 2022-01-27
2017-04-13 | 1661 | Dacar | SAE | J240 | No | Auto | 42-40 |  | RC | 421574-2 | 28-5157-1 | 468 | 12.1 | 12.94 | 1.29 |  |  |  | 60 | 54 | 70.52 |  | 117.53 | 2022-01-27
2017-04-13 | 1660 | Dacar | SAE | J240 | No | Auto | 42-40 |  | RC | 421574-2 | 28-5157-1 | 447 | 11.99 | 12.94 | 1.29 |  |  |  | 60 | 54 | 54.65 |  | 91.08 | 2022-01-27
2017-04-13 | 1659 | Dacar | SAE | J240 | No | Auto | 42-40 |  | RC | 421574-2 | 40-5157-1 | 471 | 12.05 | 12.94 | 1.29 |  |  |  | 60 | 54 | 43.05 |  | 71.75 | 2022-01-27
2017-04-13 | 1658 | Dacar | SAE | J240 | No | Auto | 42-40 |  | CCA | 421574-2 | 40-5157-1 | 474 | 12.12 | 12.94 | 1.29 |  |  |  | 350 | 7.2 | 7.66 |  | 106.39 | 2022-01-27
2017-04-12 | 1657 | Dacar | SAE | J240 | No | Auto | 34-80 |  | RC | 741477-2 | 209-4157-1 | 714 | 17.69 | 12.94 | 1.29 |  |  |  | 123 | 110.7 | 72.13 |  | 58.64 | 2022-01-27
2017-04-12 | 1656 | Dacar | SAE | J240 | No | Auto | 34-80 |  | CCA | 741477-2 | 209-4157-1 | 712 | 17.85 | 12.97 | 1.29 |  |  |  | 670 | 7.2 | 6.66 |  | 92.5 | 2022-01-27
2017-04-12 | 1655 | Dacar | SAE | J240 | No | Auto | 34-80 |  | RC | 741477-2 | 210-4157-1 | 721 | 17.71 | 12.94 | 1.29 |  |  |  | 123 | 110.7 | 130.71 |  | 106.27 | 2022-01-27
2017-04-12 | 1654 | Dacar | SAE | J240 | No | Auto | 34-80 |  | RC | 741477-2 | 210-4157-1 | 724 | 17.8 | 12.95 | 1.29 |  |  |  | 123 | 110.7 | 133.7 |  | 108.7 | 2022-01-27
2017-04-12 | 1653 | Dacar | SAE | J240 | No | Auto | 24-80 |  | RC | 651477-2 | 39-4157-1 | 638 | 18.72 | 12.82 | 1.28 |  |  |  | 130 | 117 | 129.56 |  | 99.66 | 2022-01-27
2017-04-12 | 1652 | Dacar | SAE | J240 | No | Auto | 24-80 |  | RC | 651477-2 | 40-4157-1 | 645 | 19.07 | 12.85 | 1.28 |  |  |  | 130 | 117 | 136.56 |  | 105.05 | 2022-01-27
2017-04-12 | 1651 | Dacar | SAE | J240 | No | Auto | 24-80 |  | RC | 651477-2 | 40-4157-1 | 640 | 19.01 | 12.76 | 1.27 |  |  |  | 130 | 117 | 125.15 |  | 96.27 | 2022-01-27
2017-04-12 | 1650 | Dacar | SAE | J240 | No | Auto | 24-80 |  | CCA | 651477-2 | 40-4157-1 | 637 | 19.08 | 12.82 | 1.28 |  |  |  | 640 | 7.2 | 6.36 |  | 88.33 | 2022-01-27
2017-04-12 | 1649 | Dacar | SAE | J240 | No | Auto | 24-80 |  | RC | 651477-2 | 31-4157-1 | 655 | 19.08 | 12.84 | 1.28 |  |  |  | 130 | 117 | 75.21 |  | 57.85 | 2022-01-27
2017-04-12 | 1648 | Dacar | SAE | J240 | No | Auto | 24-80 |  | CCA | 621077-2 | 31-4157-1 | 614 | 18.76 | 12.85 | 1.28 |  |  |  | 640 | 7.2 | 6.23 |  | 86.53 | 2022-01-27
2017-04-11 | 1647 | Dacar | SAE | J240 | No | Auto | 34-80 |  | RC | 741477-2 | 39-2157-2 | 671 | 17.47 | 12.82 | 1.28 |  |  |  | 123 | 110.7 | 128.31 |  | 104.32 | 2022-01-27
2017-04-11 | 1646 | Dacar | SAE | J240 | No | Auto | 34-80 |  | RC | 741477-2 | 31-2157-2 | 704 | 17.89 | 13 | 1.3 |  |  |  | 123 | 110.7 | 137.63 |  | 111.89 | 2022-01-27
2017-04-11 | 1645 | Dacar | SAE | J240 | No | Auto | N100-130 |  | RC | 951470-2 | 3157-2 | 828 | 27.12 | 12.88 | 1.29 |  |  |  | 235 | 211.5 | 196.43 |  | 83.59 | 2022-01-27
2017-04-11 | 1644 | Dacar | SAE | J240 | No | Auto | N120-140 |  | RC | 961470-2 | 15-3157-1 | 928 | 32.61 | 12.88 | 1.29 |  |  |  | 270 | 243 | 256.98 |  | 95.18 | 2022-01-27
2017-04-11 | 1643 | Dacar | SAE | J240 | No | Auto | N120-140 |  | RC | 961470-2 | 15-3157-1 | 936 | 32.65 | 12.88 | 1.29 |  |  |  | 270 | 243 | 265.98 |  | 98.51 | 2022-01-27
2017-04-14 | 1642 | Dacar | SAE | J240 | No | Auto | 42-65 |  | CCA | 671477-2 | 41-5157-1 | 632 | 14.77 | 12.91 | 1.29 |  |  |  | 550 | 7.2 | 7.32 | placa (+) ensobrada separador de fv | 101.67 | 2022-01-27
2017-04-14 | 1641 | Dacar | SAE | J240 | No | Auto | 42-65 |  | RC | 671477-2 | 41-5157-1 | 649 | 14.9 | 12.88 | 1.29 |  |  |  | 100 | 90 | 99.93 | placa (+) ensobrada separador de fv | 99.93 | 2022-01-27
2017-04-14 | 1640 | Dacar | SAE | J240 | No | Auto | 42-65 |  | RC | 671477-2 | 41-5157-1 | 651 | 17.91 | 12.88 | 1.29 |  |  |  | 100 | 90 | 59.18 | placa (+) ensobrada separador de fv | 59.18 | 2022-01-27
2017-04-14 | 1639 | Dacar | SAE | J240 | No | Auto | 42-65 |  | CCA | 671477-2 | 41-5157-1 | 661 | 15.01 | 12.88 | 1.29 |  |  |  | 550 | 7.2 | 7.22 | placa (-) ensobrada separador de fv | 100.28 | 2022-01-27
2017-04-14 | 1638 | Dacar | SAE | J240 | No | Auto | 42-65 |  | RC | 671477-2 | 41-5157-1 | 667 | 15.05 | 12.91 | 1.29 |  |  |  | 100 | 90 | 111.33 | placa (-) ensobrada separador de fv | 111.33 | 2022-01-27
2017-04-14 | 1637 | Dacar | SAE | J240 | No | Auto | 42-65 |  | RC | 671477-2 | 41-5157-1 | 676 | 15.06 | 12.88 | 1.29 |  |  |  | 100 | 90 | 61.41 | placa (-) ensobrada separador de fv | 61.41 | 2022-01-27
2017-04-15 | 1636 | Dacar | SAE | J240 | No | Auto | 42-60 |  | RC | 671476-2 | 41-6157-1 | 671 | 14.35 | 12.88 | 1.29 |  |  |  | 92 | 82.8 | 112.91 | placa (-) ensobrada separador de PE | 122.73 | 2022-01-27
2017-04-15 | 1635 | Dacar | SAE | J240 | No | Auto | 42-60 |  | RC | 671476-2 | 41-6157-1 | 673 | 14.34 | 12.88 | 1.29 |  |  |  | 92 | 82.8 | 60.31 | placa (-) ensobrada separador de PE | 65.55 | 2022-01-27
2017-04-15 | 1634 | Dacar | SAE | J240 | No | Auto | 42-60 | PE | CCA | 671476-2 | 41-6157-1 | 663 | 14.45 | 12.88 | 1.29 |  |  |  | 500 | 7.2 | 7.75 | placa (-) ensobrada separador de PE | 107.64 | 2022-01-27
2017-04-15 | 1633 | Dacar | SAE | J240 | No | Auto | 42-60 |  | RC | 671476-2 | 41-6157-1 | 646 | 14.37 | 12.89 | 1.29 |  |  |  | 92 | 82.8 | 107.68 | placa (+) ensobrada separador de PE | 117.04 | 2022-01-27
2017-04-15 | 1632 | Dacar | SAE | J240 | No | Auto | 42-60 |  | RC | 671476-2 | 41-6157-1 | 648 | 14.24 | 12.88 | 1.29 |  |  |  | 92 | 82.8 | 52.5 | placa (+) ensobrada separador de PE | 57.07 | 2022-01-27
2017-04-15 | 1631 | Dacar | SAE | J240 | No | Auto | 42-60 |  | CCA | 671476-2 | 41-6157-1 | 645 | 14.35 | 12.89 | 1.29 |  |  |  | 500 | 7.2 | 7.74 | placa (+) ensobrada separador de PE | 107.5 | 2022-01-27
2017-04-08 | 1628 | Dacar | SAE | J240 | No | Auto | 34-80 |  | RC | 741477-2 | 30-2157-1 | 709 | 17.72 | 13.02 | 1.3 |  |  |  | 123 | 110.7 | 135.25 |  | 109.96 | 2022-01-27
2017-04-08 | 1627 | Dacar | SAE | J240 | No | Auto | 34-80 |  | RC | 741477-2 | 30-2157-1 | 710 | 17.67 | 13 | 1.3 |  |  |  | 123 | 110.7 | 134.98 |  | 109.74 | 2022-01-27
2017-04-08 | 1626 | Dacar | SAE | J240 | No | Auto | N100-107 |  | RC | 841479-5 | 20-6147-1 | 740 | 26.05 | 12.82 | 1.28 |  |  |  | 200 | 180 | 187.91 |  | 93.96 | 2022-01-27
2017-04-08 | 1625 | Dacar | SAE | J240 | No | Auto | N100-107 |  | RC | 841479-4 | 20-6147-1 | 723 | 26.13 | 12.8 | 1.28 |  |  |  | 200 | 180 | 188.38 |  | 94.19 | 2022-01-27
2017-04-08 | 1624 | Dacar | SAE | J240 | No | Auto | N100-107 |  | RC | 841479-3 | 20-6147-1 | 734 | 25.74 | 12.82 | 1.28 |  |  |  | 200 | 180 | 178 |  | 89 | 2022-01-27
2017-04-08 | 1623 | Dacar | SAE | J240 | No | Auto | N100-107 |  | RC | 841479-2 | 20-6147-1 | 704 | 25.75 | 12.81 | 1.28 |  |  |  | 200 | 180 | 180.18 |  | 90.09 | 2022-01-27
2017-04-07 | 1622 | Dacar | SAE | J240 | No | Auto | 27-85 |  | RC | 731477-2 | 40-5147-1 | 673 | 20.86 | 12.86 | 1.29 |  |  |  | 137 | 123.3 | 153.26 |  | 111.87 | 2022-01-27
2017-04-07 | 1621 | Dacar | SAE | J240 | No | Auto | 27-85 |  | RC | 731477-2 | 208-5147-1 | 704 | 21.25 | 12.88 | 1.29 |  |  |  | 137 | 123.3 | 154.51 |  | 112.78 | 2022-01-27
2017-04-07 | 1620 | Dacar | SAE | J240 | No | Auto | 27-85 |  | RC | 731477-2 | 208-5147-1 | 720 | 21.65 | 12.89 | 1.29 |  |  |  | 137 | 123.3 | 153 |  | 111.68 | 2022-01-27
2017-04-07 | 1619 | Dacar | SAE | J240 | No | Auto | 27-85 |  | RC | 731477-2 | 207-5147-1 | 709 | 21.11 | 12.88 | 1.29 |  |  |  | 137 | 123.3 | 145.61 |  | 106.28 | 2022-01-27
2017-04-07 | 1618 | Dacar | SAE | J240 | No | Auto | 27-85 |  | RC | 731477-2 | 207-5147-1 | 695 | 21.07 | 12.85 | 1.29 |  |  |  | 137 | 123.3 | 142.81 |  | 104.24 | 2022-01-27
2017-04-07 | 1617 | Dacar | SAE | J240 | No | Auto | 88-100 |  | RC | 951179-2 | 35-5147-1 | 788 | 21.98 | 12.88 | 1.29 |  |  |  | 170 | 153 | 169.95 |  | 99.97 | 2022-01-27
2017-04-07 | 1616 | Dacar | SAE | J240 | No | Auto | 88-100 |  | CCA | 951179-2 | 35-5147-1 | 789 | 21.97 | 12.87 | 1.29 |  |  |  | 875 | 7.2 | 6.72 |  | 93.33 | 2022-01-27
2017-04-07 | 1615 | Dacar | SAE | J240 | No | Auto | 88-100 |  | RC | 951179-2 | 35-5147-1 | 802 | 21.97 | 12.87 | 1.29 |  |  |  | 170 | 153 | 86.8 |  | 51.06 | 2022-01-27
2017-04-06 | 1614 | Dacar | SAE | J240 | No | Auto | 30H-105 |  | RC | 860679-1 | 13-5147-2 | 730 | 25.1 | 12.85 | 1.28 |  |  |  | 194 | 174.6 | 171 |  | 88.14 | 2022-01-27
2017-04-06 | 1613 | Dacar | SAE | J240 | No | Auto | 30H-105 |  | RC | 860679-1 | 13-5147-2 | 741 | 25.05 | 12.87 | 1.28 |  |  |  | 194 | 174.6 | 175.7 |  | 90.57 | 2022-01-27
2017-04-06 | 1612 | Dacar | SAE | J240 | No | Auto | 30H-105 |  | CCA | 860679-1 | 13-5147-2 | 725 | 24.95 | 12.85 | 1.28 |  |  |  | 825 | 7.2 | 6.56 |  | 91.11 | 2022-01-27
2017-04-06 | 1611 | Dacar | SAE | J240 | No | Auto | 30H-105 |  | RC | 860679-1 | 13-5147-2 | 735 | 24.8 | 12.85 | 1.28 |  |  |  | 194 | 174.6 | 86.98 |  | 44.84 | 2022-01-27
2017-04-06 | 1610 | Dacar | SAE | J240 | No | Auto | N40-57 |  | RC | 561376-2 | 47-4147-1 | 531 | 12.72 | 12.88 | 1.29 |  |  |  | 87 | 78.3 | 77.93 |  | 89.57 | 2022-01-27
2017-04-06 | 1609 | Dacar | SAE | J240 | No | Auto | N40-57 |  | RC | 561376-2 | 28-4147-1 | 517 | 12.85 | 12.88 | 1.29 |  |  |  | 87 | 78.3 | 75.91 |  | 87.25 | 2022-01-27
2017-04-06 | 1608 | Dacar | SAE | J240 | No | Auto | N40-57 |  | RC | 561376-2 | 28-4147-1 | 502 | 12.76 | 12.91 | 1.29 |  |  |  | 87 | 78.3 | 74.13 |  | 85.21 | 2022-01-27
2017-04-06 | 1607 | Dacar | SAE | J240 | No | Auto | N40-57 |  | RC | 561376-2 | 31-4147-1 | 505 | 12.65 | 12.91 | 1.29 |  |  |  | 87 | 78.3 | 74.43 |  | 85.55 | 2022-01-27
2017-04-06 | 1606 | Dacar | SAE | J240 | No | Auto | N40-57 |  | RC | 561376-2 | 31-4147-1 | 515 | 12.46 | 12.91 | 1.29 |  |  |  | 87 | 78.3 | 75.05 |  | 86.26 | 2022-01-27
2017-04-05 | 1605 | Dacar | SAE | J240 | No | Auto | N40-57 |  | RC | 561376-2 | 47-4147-2 | 533 | 12.56 | 12.88 | 1.28 |  |  |  | 87 | 78.3 | 44.13 |  | 50.72 | 2022-01-27
2017-04-05 | 1604 | Dacar | SAE | J240 | No | Auto | N40-57 |  | RC | 561376-2 | 47-4147-2 | 529 | 12.53 | 12.88 | 1.28 |  |  |  | 87 | 78.3 | 76.74 |  | 88.21 | 2022-01-27
2017-04-05 | 1603 | Dacar | SAE | J240 | No | Auto | N40-57 |  | CCA | 561376-2 | 46-4147-2 | 507 | 12.38 | 12.82 | 1.28 |  |  |  | 460 | 7.2 | 6.67 |  | 92.64 | 2022-01-27
2017-04-05 | 1602 | Dacar | SAE | J240 | No | Auto | N40-57 |  | RC | 561376-2 | 46-4147-2 | 512 | 12.49 | 12.82 | 1.28 |  |  |  | 87 | 78.3 | 69.25 |  | 79.6 | 2022-01-27
2017-04-05 | 1601 | Dacar | SAE | J240 | No | Auto | 27-100 |  | CCA | 821479-2 | 211-3147-1 | 859 | 23.45 | 12.88 | 1.28 |  |  |  | 825 | 7.2 | 0 |  | 0 | 2022-01-27
2017-04-05 | 1600 | Dacar | SAE | J240 | No | Auto | 27-100 |  | RC | 821479-2 | 211-3147-1 | 866 | 23.37 | 12.85 | 1.28 |  |  |  | 173 | 155.7 | 163.76 |  | 94.66 | 2022-01-27
2017-04-05 | 1599 | Dacar | SAE | J240 | No | Auto | 27-100 |  | RC | 821479-2 | 211-3147-1 | 871 | 23.43 | 12.85 | 1.28 |  |  |  | 173 | 155.7 | 88.82 |  | 51.34 | 2022-01-27
2017-04-05 | 1598 | Dacar | SAE | J240 | No | Auto | 34-80 |  | RC | 741377-2 | 32-3147-1 | 709 | 17.5 | 12.85 | 1.28 |  |  |  | 123 | 110.7 | 124.41 |  | 101.15 | 2022-01-27
2017-04-05 | 1597 | Dacar | SAE | J240 | No | Auto | 34-80 |  | RC | 741377-2 | 32-3147-1 | 696 | 17.41 | 12.86 | 1.28 |  |  |  | 123 | 110.7 | 126 |  | 102.44 | 2022-01-27
2017-04-05 | 1596 | Dacar | SAE | J240 | No | Auto | 34-80 |  | CCA | 741377-2 | 32-3147-1 | 690 | 17.47 | 12.82 | 1.28 |  |  |  | 670 | 7.2 | 6.64 |  | 92.22 | 2022-01-27
2017-04-05 | 1595 | Dacar | SAE | J240 | No | Auto | 34-80 |  | RC | 741377-2 | 32-3147-1 | 705 | 17.91 | 12.85 | 1.28 |  |  |  | 123 | 110.7 | 128.96 |  | 104.85 | 2022-01-27
2017-04-05 | 1594 | Dacar | SAE | J240 | No | Auto | 42-60 |  | CCA | 531376-2 | 34-3147-1 | 493 | 13.7 | 12.85 | 1.28 |  |  |  | 500 | 7.2 | 6.53 |  | 90.69 | 2022-01-27
2017-04-05 | 1593 | Dacar | SAE | J240 | No | Auto | 42-60 |  | RC | 531376-2 | 34-3147-1 | 496 | 13.81 | 12.82 | 1.28 |  |  |  | 92 | 82.8 | 83.28 |  | 90.52 | 2022-01-27
2017-04-05 | 1592 | Dacar | SAE | J240 | No | Auto | 42-60 |  | RC | 531376-2 | 34-3147-1 | 496 | 13.68 | 12.82 | 1.28 |  |  |  | 92 | 82.8 | 83.5 |  | 90.76 | 2022-01-27
2017-04-05 | 1591 | Dacar | SAE | J240 | No | Auto | 42-60 |  | RC | 531376-2 | 34-3147-1 | 495 | 13.72 | 12.82 | 1.28 |  |  |  | 92 | 82.8 | 84.35 |  | 91.68 | 2022-01-27
2017-03-31 | 1590 | Dacar | SAE | J240 | No | Auto | 27-85 |  | RC | 741377-2 | 45-6137-1 | 691 | 21.13 | 12.88 | 1.29 |  |  |  | 137 | 123.3 | 149.95 |  | 109.45 | 2022-01-27
2017-03-31 | 1589 | Dacar | SAE | J240 | No | Auto | 27-85 |  | RC | 741377-2 | 45-6137-1 | 689 | 21.11 | 12.88 | 1.29 |  |  |  | 137 | 123.3 | 148.53 |  | 108.42 | 2022-01-27
2017-03-31 | 1588 | Dacar | SAE | J240 | No | Auto | 27-85 |  | CCA | 741377-2 | 28-6137-1 | 667 | 21.01 | 12.83 | 1.28 |  |  |  | 670 | 7.2 | 6.62 |  | 91.94 | 2022-01-27
2017-03-31 | 1587 | Dacar | SAE | J240 | No | Auto | 27-85 |  | RC | 741377-2 | 35-6137-1 | 640 | 20.86 | 12.85 | 1.28 |  |  |  | 137 | 123.3 | 149.35 |  | 109.01 | 2022-01-27
2017-03-31 | 1586 | Dacar | SAE | J240 | No | Auto | 27-85 |  | RC | 741377-2 | 35-6137-1 | 637 | 21.01 | 12.82 | 1.28 |  |  |  | 137 | 123.3 | 155 |  | 113.14 | 2022-01-27
2017-03-31 | 1585 | Dacar | SAE | J240 | No | Auto | 27-85 |  | RC | 741377-2 | 35-6137-1 | 662 | 21.03 | 12.88 | 1.28 |  |  |  | 137 | 123.3 | 83.72 |  | 61.11 | 2022-01-27
2017-03-31 | 1584 | Dacar | SAE | J240 | No | Auto | 27-85 |  | CCA | 741377-2 | 32-6137-1 | 638 | 20.87 | 12.85 | 1.28 |  |  |  | 670 | 7.2 | 6.51 |  | 90.42 | 2022-01-27
2017-03-31 | 1583 | Dacar | SAE | J240 | No | Auto | 34-80 |  | CCA | 741377-2 | 211-5137-2 | 731 | 17.42 | 12.85 | 1.28 |  |  |  | 670 | 7.2 | 6.82 |  | 94.72 | 2022-01-27
2017-03-31 | 1582 | Dacar | SAE | J240 | No | Auto | 34-80 |  | RC | 741377-2 | 211-5137-2 | 715 | 17.23 | 12.85 | 1.28 |  |  |  | 123 | 110.7 | 126.23 |  | 102.63 | 2022-01-27
2017-03-31 | 1581 | Dacar | SAE | J240 | No | Auto | 34-80 |  | RC | 741377-2 | 211-5137-2 | 718 | 17.29 | 12.85 | 1.28 |  |  |  | 123 | 110.7 | 126.25 |  | 102.64 | 2022-01-27
2017-03-31 | 1580 | Dacar | SAE | J240 | No | Auto | 34-80 |  | RC | 741377-2 | 210-5137-2 | 739 | 17.49 | 12.85 | 1.28 |  |  |  | 123 | 110.7 | 69.88 |  | 56.81 | 2022-01-27
2017-03-30 | 1579 | Dacar | SAE | J240 | No | Golf | GC2-6/210 |  | RC | 721278-2 | 207-5137-1 | 500 | 26.03 | 6.42 | 1.28 |  |  |  | 517 | 465.3 | 420.81 |  | 81.39 | 2022-01-27
2017-03-30 | 1578 | Dacar | SAE | J240 | No | Golf | GC2-6/210 |  | RC | 721278-2 | 207-5137-1 | 498 | 26.41 | 6.42 | 1.28 |  |  |  | 517 | 465.3 | 401.06 |  | 77.57 | 2022-01-27
2017-03-30 | 1577 | Dacar | SAE | J240 | No | Auto | 42-60 |  | RC | 521376-2 | 45-5137-3 | 514 | 13.72 | 12.91 | 1.29 |  |  |  | 92 | 82.8 | 87.61 |  | 95.23 | 2022-01-27
2017-03-30 | 1576 | Dacar | SAE | J240 | No | Auto | 42-60 |  | RC | 521376-2 | 45-5137-2 | 524 | 13.64 | 12.91 | 1.29 |  |  |  | 92 | 82.8 | 85.76 |  | 93.22 | 2022-01-27
2017-03-30 | 1575 | Dacar | SAE | J240 | No | Auto | 42-60 |  | RC | 521376-2 | 45-5137-1 | 525 | 13.59 | 12.91 | 1.29 |  |  |  | 92 | 82.8 | 86.86 |  | 94.41 | 2022-01-27
2017-03-30 | 1574 | Dacar | SAE | J240 | No | Auto | 42-60 |  | CCA | 551276-2 | 44-5137-1 | 502 | 13.52 | 12.9 | 1.29 |  |  |  | 500 | 7.2 | 6.62 |  | 91.94 | 2022-01-27
2017-03-29 | 1573 | Dacar | SAE | J240 | No | Auto | 42-60 |  | RC | 521376-2 | 33-4137-1 | 525 | 13.69 | 12.85 | 1.28 |  |  |  | 92 | 82.8 | 83.26 |  | 90.5 | 2022-01-27
2017-03-29 | 1572 | Dacar | SAE | J240 | No | Auto | 42-60 |  | RC | 521376-2 | 33-4137-1 | 509 | 13.65 | 12.85 | 1.28 |  |  |  | 92 | 82.8 | 85.38 |  | 92.8 | 2022-01-27
2017-03-29 | 1571 | Dacar | SAE | J240 | No | Auto | 42-60 |  | RC | 521376-2 | 33-4137-1 | 507 | 13.66 | 12.82 | 1.28 |  |  |  | 92 | 82.8 | 84.1 |  | 91.41 | 2022-01-27
2017-03-29 | 1570 | Dacar | SAE | J240 | No | Auto | 42-60 |  | RC | 521376-2 | 33-4137-1 | 504 | 13.66 | 12.82 | 1.28 |  |  |  | 92 | 82.8 | 83.33 |  | 90.58 | 2022-01-27
2017-03-29 | 1569 | Dacar | SAE | J240 | No | Auto | 42-60 |  | RC | 521376-2 | 42-4137-1 | 520 | 13.48 | 12.9 | 1.29 |  |  |  | 92 | 82.8 | 47.07 |  | 51.16 | 2022-01-27
2017-03-29 | 1568 | Dacar | SAE | J240 | No | Auto | 42-60 |  | RC | 521376-2 | 42-4137-1 | 521 | 13.64 | 12.9 | 1.29 |  |  |  | 92 | 82.8 | 83.7 |  | 90.98 | 2022-01-27
2017-03-29 | 1567 | Dacar | SAE | J240 | No | Auto | 42-60 |  | RC | 521376-2 | 40-4137-1 | 505 | 13.54 | 12.88 | 1.29 |  |  |  | 92 | 82.8 | 84.1 |  | 91.41 | 2022-01-27
2017-03-29 | 1566 | Dacar | SAE | J240 | No | Auto | 42-60 |  | CCA | 521376-2 | 40-4137-1 | 492 | 13.48 | 12.91 | 1.29 |  |  |  | 500 | 7.2 | 6.72 |  | 93.33 | 2022-01-27
2017-03-28 | 1565 | Dacar | SAE | J240 | No | Auto | 42-40 |  | RC | 461274-2 | 28-2137-2 | 433 | 12.12 | 12.97 | 1.29 |  |  |  | 60 | 54 | 68.01 |  | 113.35 | 2022-01-27
2017-03-28 | 1564 | Dacar | SAE | J240 | No | Auto | 42-40 |  | RC | 461274-2 | 28-2137-2 | 456 | 12.2 | 12.94 | 1.29 |  |  |  | 60 | 54 | 68.75 |  | 114.58 | 2022-01-27
2017-03-28 | 1563 | Dacar | SAE | J240 | No | Auto | 42-40 |  | RC | 461274-2 | 28-2137-2 | 466 | 12.09 | 12.91 | 1.29 |  |  |  | 60 | 54 | 42.46 |  | 70.77 | 2022-01-27
2017-03-28 | 1562 | Dacar | SAE | J240 | No | Auto | 42-40 |  | RC | 461274-2 | 27-2137-2 | 445 | 12.05 | 12.94 | 1.29 |  |  |  | 60 | 54 | 70.06 |  | 116.77 | 2022-01-27
2017-03-28 | 1561 | Dacar | SAE | J240 | No | Auto | 42-40 |  | RC | 461274-2 | 27-2137-2 | 453 | 12.12 | 12.94 | 1.29 |  |  |  | 60 | 54 | 72.11 |  | 120.18 | 2022-01-27
2017-03-28 | 1560 | Dacar | SAE | J240 | No | Auto | 42-40 |  | RC | 461274-2 | 27-2137-2 | 443 | 12.04 | 12.91 | 1.29 |  |  |  | 60 | 54 | 47.4 |  | 79 | 2022-01-27
2017-03-27 | 1559 | Dacar | SAE | J240 | No | Golf | GC2-6/225 |  | RC | 831279-2 | 4-6127-1 | 520 | 28.17 | 6.4 | 1.28 |  |  |  | 549 | 494.1 | 448.55 |  | 81.7 | 2022-01-27
2017-03-27 | 1558 | Dacar | SAE | J240 | No | Golf | GC2-6/210 |  | RC | 741278-2 | 216-2137-2 | 503 | 26.63 | 6.4 | 1.28 |  |  |  | 517 | 465.3 | 404.65 |  | 78.27 | 2022-01-27
2017-03-27 | 1557 | Dacar | SAE | J240 | No | Golf | GC2-6/210 |  | RC | 741278-2 | 216-2137-1 | 489 | 26.41 | 6.41 | 1.28 |  |  |  | 517 | 465.3 | 401.08 |  | 77.58 | 2022-01-27
2017-03-27 | 1556 | Dacar | SAE | J240 | No | Golf | GC2-6/200 |  | RC | 731277-2 | 19-7127-1 | 491 | 25.59 | 6.42 | 1.28 |  |  |  | 445 | 400.5 | 395.08 |  | 88.78 | 2022-01-27
2017-03-27 | 1555 | Dacar | SAE | J240 | No | Auto | 24-65 |  | RC | 561176-2 | 27-7127-2 | 517 | 17.16 | 12.84 | 1.28 |  |  |  | 103 | 92.7 | 104 |  | 100.97 | 2022-01-27
2017-03-27 | 1554 | Dacar | SAE | J240 | No | Auto | 24-65 |  | CCA | 561176-2 | 27-7127-2 | 512 | 17.34 | 12.81 | 1.28 |  |  |  | 525 | 7.2 | 5.88 |  | 81.67 | 2022-01-27
2017-03-27 | 1553 | Dacar | SAE | J240 | No | Auto | 24-65 |  | RC | 561176-2 | 27-7127-2 | 525 | 17.44 | 12.82 | 1.28 |  |  |  | 103 | 92.7 | 108 |  | 104.85 | 2022-01-27
2017-03-27 | 1552 | Dacar | SAE | J240 | No | Auto | 34-70 |  | CCA | 521276-2 | 40-7127-2 | 476 | 15.64 | 12.79 | 1.28 |  |  |  | 515 | 7.2 | 5 |  | 69.44 | 2022-01-27
2017-03-27 | 1551 | Dacar | SAE | J240 | No | Auto | 34-70 |  | RC | 521276-2 | 40-7127-2 | 499 | 15.46 | 12.79 | 1.28 |  |  |  | 101 | 90.9 | 95.03 |  | 94.09 | 2022-01-27
2017-03-27 | 1550 | Dacar | SAE | J240 | No | Auto | 34-70 |  | RC | 521276-2 | 40-7127-2 | 481 | 15.65 | 12.78 | 1.28 |  |  |  | 101 | 90.9 | 100 |  | 99.01 | 2022-01-27
2017-03-27 | 1549 | Dacar | SAE | J240 | No | Auto | 42-40 |  | CCA | 461274-2 | 45-7127-1 | 410 | 12.08 | 12.82 | 1.28 |  |  |  | 350 | 7.2 | 7.56 |  | 105 | 2022-01-27
2017-03-27 | 1548 | Dacar | SAE | J240 | No | Auto | 42-40 |  | RC | 461274-2 | 45-7127-1 | 437 | 12.1 | 12.85 | 1.28 |  |  |  | 60 | 54 | 61.26 |  | 102.1 | 2022-01-27
2017-03-27 | 1547 | Dacar | SAE | J240 | No | Auto | 42-40 |  | RC | 461274-2 | 38-7127-1 | 439 | 12.07 | 12.91 | 1.29 |  |  |  | 60 | 54 | 61.45 |  | 102.42 | 2022-01-27
2017-03-27 | 1546 | Dacar | SAE | J240 | No | Auto | 42-40 |  | CCA | 461274-2 | 38-7127-1 | 418 | 12.05 | 12.88 | 1.29 |  |  |  | 350 | 7.2 | 7.73 |  | 107.36 | 2022-01-27
2017-03-27 | 1545 | Dacar | SAE | J240 | No | Auto | 42-40 |  | RC | 461274-2 | 33-1137-2 | 468 | 12.07 | 12.88 | 1.29 |  |  |  | 60 | 54 | 71.02 |  | 118.37 | 2022-01-27
2017-03-27 | 1544 | Dacar | SAE | J240 | No | Auto | 42-40 |  | RC | 461274-2 | 33-1137-2 | 460 | 12.03 | 12.88 | 1.29 |  |  |  | 60 | 54 | 70.63 |  | 117.72 | 2022-01-27
2017-03-24 | 1543 | Dacar | SAE | J240 | No | Auto | 34-80 |  | RC | 721277-2 | 40-6127-2 | 718 | 17.67 | 12.84 | 1.28 |  |  |  | 123 | 110.7 | 132 |  | 107.32 | 2022-01-27
2017-03-24 | 1542 | Dacar | SAE | J240 | No | Auto | 34-80 |  | RC | 721277-2 | 40-6127-2 | 708 | 17.58 | 12.85 | 1.28 |  |  |  | 123 | 110.7 | 130 |  | 105.69 | 2022-01-27
2017-03-24 | 1541 | Dacar | SAE | J240 | No | Auto | 34-80 |  | CCA | 721277-2 | 39-6127-2 | 723 | 17.63 | 12.88 | 1.29 |  |  |  | 670 | 7.2 | 7.15 |  | 99.31 | 2022-01-27
2017-03-24 | 1540 | Dacar | SAE | J240 | No | Auto | 34-80 |  | RC | 721277-2 | 47-6127-2 | 716 | 17.56 | 12.84 | 1.28 |  |  |  | 123 | 110.7 | 128 |  | 104.07 | 2022-01-27
2017-03-24 | 1539 | Dacar | SAE | J240 | No | Auto | 34-80 |  | RC | 721277-2 | 47-6127-2 | 741 | 17.52 | 12.85 | 1.28 |  |  |  | 123 | 110.7 | 127 |  | 103.25 | 2022-01-27
2017-03-24 | 1538 | Dacar | SAE | J240 | No | Auto | 34-80 |  | CCA | 761177-2 | 26-6127-2 | 711 | 17.56 | 12.88 | 1.28 |  |  |  | 670 | 7.2 | 6.86 |  | 95.28 | 2022-01-27
2017-03-24 | 1537 | Dacar | SAE | J240 | No | Auto | 34-80 |  | RC | 761177-2 | 26-6127-2 | 721 | 17.57 | 12.87 | 1.28 |  |  |  | 123 | 110.7 | 68.89 |  | 56.01 | 2022-01-27
2017-03-24 | 1536 | Dacar | SAE | J240 | No | Auto | 34-80 |  | RC | 761177-2 | 33-6127-2 | 704 | 17.61 | 12.82 | 1.28 |  |  |  | 123 | 110.7 | 122 |  | 99.19 | 2022-01-27
2017-03-24 | 1535 | Dacar | SAE | J240 | No | Auto | 34-80 |  | RC | 761177-2 | 33-6127-2 | 711 | 17.42 | 12.88 | 1.28 |  |  |  | 123 | 110.7 | 128 |  | 104.07 | 2022-01-27
2017-03-24 | 1534 | Dacar | SAE | J240 | No | Auto | 34-80 |  | RC | 761177-2 | 27-6127-2 | 722 | 17.54 | 12.88 | 1.28 |  |  |  | 123 | 110.7 | 123 |  | 100 | 2022-01-27
2017-03-24 | 1533 | Dacar | SAE | J240 | No | Auto | 34-80 |  | RC | 761177-2 | 27-6127-2 | 701 | 17.47 | 12.88 | 1.28 |  |  |  | 123 | 110.7 | 124 |  | 100.81 | 2022-01-27
2017-03-24 | 1532 | Dacar | SAE | J240 | No | Auto | 34-80 |  | RC | 761177-2 | 32-6127-2 | 700 | 17.73 | 12.79 | 1.28 |  |  |  | 123 | 110.7 | 132 |  | 107.32 | 2022-01-27
2017-03-24 | 1531 | Dacar | SAE | J240 | No | Auto | 34-80 |  | RC | 761177-2 | 32-6127-2 | 699 | 17.36 | 12.85 | 1.28 |  |  |  | 123 | 110.7 | 130.43 |  | 106.04 | 2022-01-27
2017-03-23 | 1530 | Dacar | SAE | J240 | No | Auto | 88-100 |  | RC | 951179-2 | 13-4127-2 | 697 | 22.16 | 12.94 | 1.29 |  |  |  | 170 | 153 | 82.93 |  | 48.78 | 2022-01-27
2017-03-23 | 1529 | Dacar | SAE | J240 | No | Auto | 24-80 |  | RC | 651177-2 | 30-4127-1 | 623 | 18.6 | 12.91 | 1.29 |  |  |  | 130 | 117 | 128 |  | 98.46 | 2022-01-27
2017-03-23 | 1528 | Dacar | SAE | J240 | No | Auto | 24-80 |  | RC | 651177-2 | 35-4127-1 | 648 | 18.62 | 12.82 | 1.28 |  |  |  | 130 | 117 | 128 |  | 98.46 | 2022-01-27
2017-03-23 | 1527 | Dacar | SAE | J240 | No | Auto | 24-80 |  | RC | 651177-2 | 35-4127-1 | 647 | 18.61 | 12.85 | 1.28 |  |  |  | 130 | 117 | 126.83 |  | 97.56 | 2022-01-27
2017-03-23 | 1526 | Dacar | SAE | J240 | No | Auto | 24-55 |  | RC | 461175-2 | 35-4127-1 | 461 | 15.79 | 12.84 | 1.28 |  |  |  | 84 | 75.6 | 50.51 |  | 60.13 | 2022-01-27
2017-03-23 | 1525 | Dacar | SAE | J240 | No | Auto | 24-55 |  | CCA | 461175-2 | 35-4127-1 | 470 | 15.78 | 12.85 | 1.28 |  |  |  | 420 | 7.2 | 6.63 |  | 92.08 | 2022-01-27
2017-03-23 | 1524 | Dacar | SAE | J240 | No | Auto | 24-55 |  | RC | 461175-2 | 35-4127-1 | 457 | 16.16 | 12.85 | 1.28 |  |  |  | 84 | 75.6 | 87.23 |  | 103.85 | 2022-01-27
2017-03-23 | 1523 | Dacar | SAE | J240 | No | Auto | 24-55 |  | RC | 461175-2 | 35-4127-1 | 448 | 15.9 | 12.82 | 1.28 |  |  |  | 84 | 75.6 | 80 |  | 95.24 | 2022-01-27
2017-03-22 | 1522 | Dacar | SAE | J240 | No | Auto | 88-100 |  | RC | 951179-2 | 13-4127-2 | 806 | 22.17 | 12.84 | 1.28 |  |  |  | 170 | 153 | 148.41 |  | 87.3 | 2022-01-27
2017-03-22 | 1521 | Dacar | SAE | J240 | No | Auto | 88-100 |  | RC | 951179-2 | 13-4127-2 | 803 | 22.18 | 12.82 | 1.28 |  |  |  | 170 | 153 | 154.33 |  | 90.78 | 2022-01-27
2017-03-22 | 1520 | Dacar | SAE | J240 | No | Auto | 24-80 |  | RC | 66-1177-2 | 43-4127-2 | 647 | 16.62 | 12.85 | 1.28 |  |  |  | 130 | 117 | 113.33 |  | 87.18 | 2022-01-27
2017-03-22 | 1519 | Dacar | SAE | J240 | No | Auto | 24-80 |  | RC | 66-1177-2 | 43-4127-2 | 665 | 18.62 | 12.85 | 1.28 |  |  |  | 130 | 117 | 115.06 |  | 88.51 | 2022-01-27
2017-03-22 | 1518 | Dacar | SAE | J240 | No | Auto | 24-80 |  | RC | 66-1177-2 | 43-4127-2 | 660 | 18.69 | 12.82 | 1.28 |  |  |  | 130 | 117 | 116.36 |  | 89.51 | 2022-01-27
2017-03-21 | 1517 | Dacar | SAE | J240 | No | Auto | 25-70 |  | CCA | 551176-2 | 32-3127-2 | 494 | 16.02 | 12.82 | 1.28 |  |  |  | 520 | 7.2 | 6.1 |  | 84.72 | 2022-01-27
2017-03-21 | 1516 | Dacar | SAE | J240 | No | Auto | 25-70 |  | CCA | 551176-2 | 32-3127-2 | 494 | 15.99 | 12.82 | 1.28 |  |  |  | 520 | 7.2 | 6 |  | 83.33 | 2022-01-27
2017-03-21 | 1515 | Dacar | SAE | J240 | No | Auto | 24-80 |  | CCA | 651177-2 | 44-3127-2 | 619 | 18.44 | 12.84 | 1.28 |  |  |  | 640 | 7.2 | 6.65 |  | 92.36 | 2022-01-27
2017-03-21 | 1514 | Dacar | SAE | J240 | No | Auto | 24-80 |  | RC | 651177-2 | 44-3127-2 | 639 | 18.71 | 12.82 | 1.28 |  |  |  | 130 | 117 | 74.18 |  | 57.06 | 2022-01-27
2017-03-21 | 1513 | Dacar | SAE | J240 | No | Auto | 25-70 |  | RC | 551176-2 | 28-2177-1 | 540 | 15.75 | 12.82 | 1.28 |  |  |  | 110 | 99 | 100.85 |  | 91.68 | 2022-01-27
2017-03-21 | 1512 | Dacar | SAE | J240 | No | Auto | 25-70 |  | RC | 551176-2 | 28-2177-1 | 541 | 15.8 | 12.82 | 1.28 |  |  |  | 110 | 99 | 97.75 |  | 88.86 | 2022-01-27
2017-03-21 | 1511 | Dacar | SAE | J240 | No | Auto | 25-70 |  | RC | 551176-2 | 34-2177-1 | 540 | 16.02 | 12.81 | 1.28 |  |  |  | 110 | 99 | 98.25 |  | 89.32 | 2022-01-27
2017-03-21 | 1510 | Dacar | SAE | J240 | No | Auto | 25-70 |  | RC | 551176-2 | 34-2177-1 | 535 | 15.72 | 12.81 | 1.28 |  |  |  | 110 | 99 | 94.85 |  | 86.23 | 2022-01-27
2017-03-21 | 1509 | Dacar | SAE | J240 | No | Auto | 24-80 |  | RC | 651177-2 | 46-2177-1 | 640 | 18.69 | 12.82 | 1.28 |  |  |  | 130 | 117 | 129.28 |  | 99.45 | 2022-01-27
2017-03-21 | 1508 | Dacar | SAE | J240 | No | Auto | 24-80 |  | RC | 651177-2 | 46-2177-1 | 631 | 18.7 | 12.82 | 1.28 |  |  |  | 130 | 117 | 126.2 |  | 97.08 | 2022-01-27
2017-03-21 | 1507 | Dacar | SAE | J240 | No | Auto | 24-80 |  | RC | 651177-2 | 43-2177-1 | 632 | 18.71 | 12.82 | 1.28 |  |  |  | 130 | 117 | 124.66 |  | 95.89 | 2022-01-27
2017-03-21 | 1506 | Dacar | SAE | J240 | No | Auto | 24-80 |  | RC | 651177-2 | 39-2177-1 | 635 | 18.57 | 12.8 | 1.28 |  |  |  | 130 | 117 | 120.21 |  | 92.47 | 2022-01-27
2017-03-17 | 1501 | Dacar | SAE | J240 | No | Auto | 42-40 |  | RC | 471074-2 | 47-6117-2 | 467 | 12.19 | 12.84 | 1.28 |  |  |  | 60 | 54 | 59 |  | 98.33 | 2022-01-27
2017-03-17 | 1500 | Dacar | SAE | J240 | No | Auto | 42-40 |  | RC | 471074-2 | 47-6117-2 | 469 | 12.11 | 12.83 | 1.28 |  |  |  | 60 | 54 | 60 |  | 100 | 2022-01-27
2017-03-17 | 1499 | Dacar | SAE | J240 | No | Auto | 42-55 |  | RC | 561075-2 | 210-6117-1 | 479 | 13.04 | 12.85 | 1.28 |  |  |  | 86 | 77.4 | 77.68 |  | 90.33 | 2022-01-27
2017-03-17 | 1498 | Dacar | SAE | J240 | No | Auto | 42-55 |  | RC | 561075-2 | 210-6117-1 | 478 | 13.03 | 12.85 | 1.28 |  |  |  | 86 | 77.4 | 77.36 |  | 89.95 | 2022-01-27
2017-03-17 | 1497 | Dacar | SAE | J240 | No | Auto | 42-55 |  | RC | 561075-2 | 215-6117-1 | 487 | 13.09 | 12.84 | 1.28 |  |  |  | 86 | 77.4 | 76.73 |  | 89.22 | 2022-01-27
2017-03-17 | 1496 | Dacar | SAE | J240 | No | Auto | 42-55 |  | RC | 561075-2 | 215-6117-1 | 488 | 13.17 | 12.82 | 1.28 |  |  |  | 86 | 77.4 | 72.38 |  | 84.16 | 2022-01-27
2017-03-17 | 1495 | Dacar | SAE | J240 | No | Auto | 42-40 |  | RC | 471074-2 | 27-4117-2 | 461 | 12.05 | 12.97 | 1.29 |  |  |  | 60 | 54 | 62.71 |  | 104.52 | 2022-01-27
2017-03-17 | 1494 | Dacar | SAE | J240 | No | Golf | GC2-6/210 |  | RC | 721178-2 | 9-4117-2 | 520 | 26.17 | 6.39 | 1.28 |  |  |  | 517 | 465.3 | 431 |  | 83.37 | 2022-01-27
2017-03-17 | 1493 | Dacar | SAE | J240 | No | Golf | GC2-6/210 |  | RC | 721178-2 | 9-4117-2 | 518 | 26.23 | 6.39 | 1.28 |  |  |  | 517 | 465.3 | 427.25 |  | 82.64 | 2022-01-27
2017-03-17 | 1492 | Dacar | SAE | J240 | No | Golf | GC2-6/210 |  | RC | 721178-2 | 9-4117-2 | 542 | 26.18 | 6.39 | 1.28 |  |  |  | 517 | 465.3 | 201.68 |  | 39.01 | 2022-01-27
2017-03-16 | 1491 | Dacar | SAE | J240 | No | Auto | 42-60 |  | CCA | 551076-2 | 38-5117-1 | 542 | 14.07 | 12.84 | 1.28 |  |  |  | 500 | 7.2 | 7.23 |  | 100.42 | 2022-01-27
2017-03-16 | 1490 | Dacar | SAE | J240 | No | Auto | 42-60 |  | RC | 551076-2 | 38-5117-1 | 536 | 13.71 | 12.82 | 1.28 |  |  |  | 92 | 82.8 | 72.73 |  | 79.05 | 2022-01-27
2017-03-16 | 1489 | Dacar | SAE | J240 | No | Auto | 42-60 |  | RC | 551076-2 | 38-5117-1 | 523 | 13.73 | 12.88 | 1.28 |  |  |  | 92 | 82.8 | 84 |  | 91.3 | 2022-01-27
2017-03-16 | 1488 | Dacar | SAE | J240 | No | Auto | 42-60 |  | RC | 551076-2 | 38-5117-1 | 525 | 13.74 | 12.88 | 1.28 |  |  |  | 92 | 82.8 | 85 |  | 92.39 | 2022-01-27
2017-03-16 | 1487 | Dacar | SAE | J240 | No | Golf | GC2-6/240 |  | RC | 921179-2 | 4-4117-2 | 608 | 29.06 | 6.39 | 1.28 |  |  |  | 571 | 513.9 | 503.76 |  | 88.22 | 2022-01-27
2017-03-16 | 1486 | Dacar | SAE | J240 | No | Golf | GC2-6/210 |  | RC | 731178-2 | 211-5117-1 | 529 | 26.79 | 6.43 | 1.28 |  |  |  | 517 | 465.3 | 421.38 |  | 81.5 | 2022-01-27
2017-03-16 | 1485 | Dacar | SAE | J240 | No | Golf | GC2-6/210 |  | RC | 731178-2 | 211-5117-1 | 505 | 26.34 | 6.41 | 1.28 |  |  |  | 517 | 465.3 | 435.65 |  | 84.26 | 2022-01-27
2017-03-16 | 1484 | Dacar | SAE | J240 | No | Auto | 42-60 |  | RC | 551076-2 | 28-3117-2 | 540 | 13.71 | 12.8 | 1.28 |  |  |  | 92 | 82.8 | 71.13 |  | 77.32 | 2022-01-27
2017-03-16 | 1483 | Dacar | SAE | J240 | No | Auto | 42-60 |  | RC | 551076-2 | 28-3117-2 | 526 | 13.69 | 12.91 | 1.29 |  |  |  | 92 | 82.8 | 72.65 |  | 78.97 | 2022-01-27
2017-03-16 | 1482 | Dacar | SAE | J240 | No | Auto | 42-55 |  | RC | 561075-2 | 38-4117-1 | 482 | 13.14 | 12.82 | 1.28 |  |  |  | 86 | 77.4 | 48.9 |  | 56.86 | 2022-01-27
2017-03-16 | 1481 | Dacar | SAE | J240 | No | Auto | 42-55 |  | RC | 561075-2 | 38-4117-1 | 473 | 13.12 | 12.83 | 1.28 |  |  |  | 86 | 77.4 | 77 |  | 89.53 | 2022-01-27
2017-03-16 | 1480 | Dacar | SAE | J240 | No | Auto | 42-55 |  | RC | 561075-2 | 38-4117-1 | 460 | 13.14 | 12.82 | 1.28 |  |  |  | 86 | 77.4 | 71 |  | 82.56 | 2022-01-27
2017-03-16 | 1479 | Dacar | SAE | J240 | No | Auto | 42-55 |  | CCA | 561075-2 | 38-4117-1 | 470 | 13.1 | 12.82 | 1.28 |  |  |  | 460 | 7.2 | 6.86 |  | 95.28 | 2022-01-27
2017-03-16 | 1478 | Dacar | SAE | J240 | No | Auto | 42-40 |  | CCA | 471074-2 | 40-3117-2 | 443 | 11.88 | 12.89 | 1.29 |  |  |  | 350 | 7.2 | 7.81 |  | 108.47 | 2022-01-27
2017-03-16 | 1477 | Dacar | SAE | J240 | No | Auto | 42-40 |  | RC | 471074-2 | 40-3117-2 | 452 | 11.91 | 12.88 | 1.29 |  |  |  | 60 | 54 | 40.98 |  | 68.3 | 2022-01-27
2017-03-16 | 1476 | Dacar | SAE | J240 | No | Auto | 42-40 |  | RC | 471074-2 | 42-3117-2 | 451 | 11.94 | 12.89 | 1.29 |  |  |  | 60 | 54 | 69.3 |  | 115.5 | 2022-01-27
2017-03-16 | 1475 | Dacar | SAE | J240 | No | Auto | 42-40 |  | RC | 471074-2 | 42-3117-2 | 446 | 11.98 | 12.91 | 1.29 |  |  |  | 60 | 54 | 70.16 |  | 116.93 | 2022-01-27
2017-03-13 | 1474 | Dacar | SAE | J240 | No | Auto | 42-60 |  | RC | 551076-2 | 38-2117-1 | 554 | 13.75 | 12.85 | 1.28 |  |  |  | 92 | 82.8 | 83.98 |  | 91.28 | 2022-01-27
2017-03-13 | 1473 | Dacar | SAE | J240 | No | Auto | 42-60 |  | RC | 551076-2 | 38-2117-1 | 564 | 13.65 | 12.79 | 1.28 |  |  |  | 92 | 82.8 | 43.9 |  | 47.72 | 2022-01-27
2017-03-13 | 1472 | Dacar | SAE | J240 | No | Auto | 42-60 |  | CCA | 551076-2 | 46-2117-1 | 527 | 13.64 | 12.85 | 1.28 |  |  |  | 500 | 7.2 | 6.86 |  | 95.28 | 2022-01-27
2017-03-13 | 1471 | Dacar | SAE | J240 | No | Auto | 42-60 |  | CCA | 551076-2 | 46-2117-1 | 519 | 13.59 | 12.85 | 1.28 |  |  |  | 500 | 7.2 | 6.92 |  | 96.11 | 2022-01-27
2017-03-13 | 1470 | Dacar | SAE | J240 | No | Auto | 42-60 |  | CCA | 551076-2 | 46-2117-1 | 505 | 13.66 | 12.85 | 1.28 |  |  |  | 500 | 7.2 | 6.79 |  | 94.31 | 2022-01-27
2017-03-13 | 1469 | Dacar | SAE | J240 | No | Auto | 42-60 |  | RC | 551076-2 | 46-2117-1 | 529 | 13.68 | 12.85 | 1.28 |  |  |  | 92 | 82.8 | 85.22 |  | 92.63 | 2022-01-27
2017-03-13 | 1468 | Dacar | SAE | J240 | No | Auto | 42-60 |  | RC | 551076-2 | 46-2117-1 | 531 | 13.68 | 12.85 | 1.28 |  |  |  | 92 | 82.8 | 72.73 |  | 79.05 | 2022-01-27
2017-03-13 | 1467 | Dacar | SAE | J240 | No | Auto | 42-60 |  | RC | 551076-2 | 44-2117-1 | 537 | 13.62 | 12.85 | 1.28 |  |  |  | 92 | 82.8 | 75.48 |  | 82.04 | 2022-01-27
2017-03-13 | 1466 | Dacar | SAE | J240 | No | Auto | 42-60 |  | RC | 551076-2 | 44-2117-1 | 547 | 13.55 | 12.85 | 1.28 |  |  |  | 92 | 82.8 | 76.3 |  | 82.93 | 2022-01-27
2017-03-13 | 1465 | Dacar | SAE | J240 | No | Auto | 42-60 |  | RC | 551076-2 | 211-2117-1 | 547 | 13.67 | 12.82 | 1.28 |  |  |  | 92 | 82.8 | 71.5 |  | 77.72 | 2022-01-27
2017-03-13 | 1464 | Dacar | SAE | J240 | No | Auto | 42-60 |  | RC | 551076-2 | 211-2117-1 | 551 | 13.84 | 12.82 | 1.28 |  |  |  | 92 | 82.8 | 75.68 |  | 82.26 | 2022-01-27
2017-03-11 | 1463 | Dacar | SAE | J240 | No | Auto | 42-60 |  | RC | 551076-2 | 47-7107-2 | 518 | 13.57 | 12.82 | 1.28 |  |  |  | 92 | 82.8 | 84 |  | 91.3 | 2022-01-27
2017-03-11 | 1462 | Dacar | SAE | J240 | No | Auto | 42-60 |  | CCA | 551076-2 | 47-7107-2 | 515 | 13.47 | 12.88 | 1.28 |  |  |  | 500 | 7.2 | 7.06 |  | 98.06 | 2022-01-27
2017-03-11 | 1461 | Dacar | SAE | J240 | No | Auto | 42-60 |  | RC | 551076-2 | 47-7107-2 | 526 | 13.56 | 12.87 | 1.28 |  |  |  | 92 | 82.8 | 83.89 |  | 91.18 | 2022-01-27
2017-03-11 | 1460 | Dacar | SAE | J240 | No | Auto | 42-60 |  | RC | 551076-2 | 47-7107-2 | 523 | 13.58 | 12.85 | 1.28 |  |  |  | 92 | 82.8 | 79.4 |  | 86.3 | 2022-01-27
2017-03-11 | 1459 | Dacar | SAE | J240 | No | Auto | 42-60 |  | RC | 551076-2 | 28-6107-1 | 541 | 13.6 | 12.91 | 1.29 |  |  |  | 92 | 82.8 | 47.64 |  | 51.78 | 2022-01-27
2017-03-11 | 1458 | Dacar | SAE | J240 | No | Auto | 42-60 |  | RC | 551076-2 | 28-6107-1 | 532 | 13.59 | 12.88 | 1.29 |  |  |  | 92 | 82.8 | 84.21 |  | 91.53 | 2022-01-27
2017-03-11 | 1457 | Dacar | SAE | J240 | No | Auto | 42-60 |  | RC | 551076-2 | 35-6107-1 | 520 | 13.58 | 12.92 | 1.29 |  |  |  | 92 | 82.8 | 79.2 |  | 86.09 | 2022-01-27
2017-03-11 | 1456 | Dacar | SAE | J240 | No | Auto | 42-60 |  | RC | 551076-2 | 35-6107-1 | 527 | 13.57 | 12.94 | 1.29 |  |  |  | 92 | 82.8 | 79.06 |  | 85.93 | 2022-01-27
2017-03-11 | 1455 | Dacar | SAE | J240 | No | Auto | 42-60 |  | CCA | 551076-2 | 27-6107-1 | 508 | 13.5 | 12.97 | 1.3 |  |  |  | 500 | 7.2 | 7 |  | 97.22 | 2022-01-27
2017-03-11 | 1454 | Dacar | SAE | J240 | No | Auto | 42-60 |  | RC | 551076-2 | 27-6107-1 | 534 | 13.65 | 12.97 | 1.3 |  |  |  | 92 | 82.8 | 85 |  | 92.39 | 2022-01-27
2017-03-10 | 1453 | Dacar | SAE | J240 | No | Auto | 24-80 |  | RC | 660977-2 | 26-6107-2 | 628 | 18.66 | 12.87 | 1.28 |  |  |  | 130 | 117 | 134.75 |  | 103.65 | 2022-01-27
2017-03-10 | 1452 | Dacar | SAE | J240 | No | Auto | 24-80 |  | RC | 660977-2 | 26-6107-2 | 626 | 18.63 | 12.86 | 1.28 |  |  |  | 130 | 117 | 129.85 |  | 99.88 | 2022-01-27
2017-03-10 | 1451 | Dacar | SAE | J240 | No | Auto | 24-80 |  | RC | 660977-2 | 38-6107-2 | 623 | 18.63 | 12.87 | 1.28 |  |  |  | 130 | 117 | 123.76 |  | 95.2 | 2022-01-27
2017-03-10 | 1450 | Dacar | SAE | J240 | No | Auto | 24-80 |  | RC | 660977-2 | 38-6107-2 | 638 | 18.71 | 12.85 | 1.28 |  |  |  | 130 | 117 | 65.83 |  | 50.64 | 2022-01-27
2017-03-10 | 1449 | Dacar | SAE | J240 | No | Auto | 66-68 |  | RC | 731077-2 | 45-6107-2 | 675 | 16.68 | 12.81 | 1.28 |  |  |  | 104 | 93.6 | 63.56 |  | 61.12 | 2022-01-27
2017-03-10 | 1448 | Dacar | SAE | J240 | No | Auto | 66-68 |  | RC | 731077-2 | 45-6107-2 | 661 | 16.7 | 12.82 | 1.28 |  |  |  | 104 | 93.6 | 111.73 |  | 107.43 | 2022-01-27
2017-03-10 | 1447 | Dacar | SAE | J240 | No | Auto | 66-68 |  | RC | 731077-2 | 31-6107-2 | 678 | 16.64 | 12.86 | 1.28 |  |  |  | 104 | 93.6 | 114.13 |  | 109.74 | 2022-01-27
2017-03-10 | 1446 | Dacar | SAE | J240 | No | Auto | 66-68 |  | RC | 731077-2 | 31-6107-2 | 679 | 16.61 | 12.85 | 1.28 |  |  |  | 104 | 93.6 | 114.08 |  | 109.69 | 2022-01-27
2017-03-09 | 1445 | Dacar | SAE | J240 | No | Auto | 24-80 |  | RC | 660977-2 | 13-5107-2 | 637 | 18.52 | 12.85 | 1.28 |  |  |  | 130 | 117 | 130.1 |  | 100.08 | 2022-01-27
2017-03-09 | 1444 | Dacar | SAE | J240 | No | Auto | 24-80 |  | RC | 660977-2 | 13-5107-2 | 629 | 18.55 | 12.85 | 1.28 |  |  |  | 130 | 117 | 131 |  | 100.77 | 2022-01-27
2017-03-09 | 1443 | Dacar | SAE | J240 | No | Auto | 24-80 |  | RC | 660977-2 | 13-5107-2 | 635 | 18.56 | 12.85 | 1.28 |  |  |  | 130 | 117 | 134.7 |  | 103.62 | 2022-01-27
2017-03-09 | 1442 | Dacar | SAE | J240 | No | Auto | 24-80 |  | RC | 660977-2 | 13-5107-2 | 628 | 18.62 | 12.85 | 1.28 |  |  |  | 130 | 117 | 131.03 |  | 100.79 | 2022-01-27
2017-03-09 | 1441 | Dacar | SAE | J240 | No | Auto | 66-68 |  | CCA | 731077-2 | 31-5107-2 | 694 | 16.74 | 12.79 | 1.27 |  |  |  | 550 | 7.2 | 5.98 |  | 83.06 | 2022-01-27
2017-03-09 | 1440 | Dacar | SAE | J240 | No | Auto | 66-68 |  | RC | 731077-2 | 31-5107-2 | 690 | 16.74 | 12.79 | 1.27 |  |  |  | 104 | 93.6 | 65.19 |  | 62.68 | 2022-01-27
2017-03-09 | 1439 | Dacar | SAE | J240 | No | Auto | 66-68 |  | CCA | 731077-2 | 31-5107-2 | 694 | 16.8 | 12.79 | 1.27 |  |  |  | 550 | 7.2 | 6.29 |  | 87.36 | 2022-01-27
2017-03-09 | 1438 | Dacar | SAE | J240 | No | Auto | 66-68 |  | RC | 731077-2 | 43-4107-3 | 672 | 16.5 | 12.85 | 1.28 |  |  |  | 104 | 93.6 | 104.18 |  | 100.17 | 2022-01-27
2017-03-09 | 1437 | Dacar | SAE | J240 | No | Auto | 66-68 |  | RC | 731077-2 | 43-4107-2 | 674 | 16.5 | 12.85 | 1.28 |  |  |  | 104 | 93.6 | 109.03 |  | 104.84 | 2022-01-27
2017-03-09 | 1436 | Dacar | SAE | J240 | No | Auto | 66-68 |  | RC | 731077-2 | 43-4107-1 | 669 | 16.5 | 12.83 | 1.28 |  |  |  | 104 | 93.6 | 99.78 |  | 95.94 | 2022-01-27
2017-03-09 | 1435 | Dacar | SAE | J240 | No | Auto | 66-68 |  | RC | 731077-2 | 42-4107-1 | 671 | 16.78 | 12.82 | 1.28 |  |  |  | 104 | 93.6 | 105.81 |  | 101.74 | 2022-01-27
2017-03-09 | 1434 | Dacar | SAE | J240 | No | Auto | 66-68 |  | RC | 731077-2 | 42-4107-1 | 683 | 16.75 | 12.85 | 1.28 |  |  |  | 104 | 93.6 | 89.95 |  | 86.49 | 2022-01-27
2017-03-09 | 1433 | Dacar | SAE | J240 | No | Auto | 66-68 |  | RC | 731077-2 | 42-4107-1 | 673 | 16.8 | 12.87 | 1.28 |  |  |  | 104 | 93.6 | 109.86 |  | 105.63 | 2022-01-27
2017-03-08 | 1432 | Dacar | SAE | J240 | No | Golf | GC2-6/210 |  | RC | 740978-2 | 26-4107-2 | 511 | 25.7 | 6.41 | 1.28 |  |  |  | 517 | 465.3 | 403.96 |  | 78.14 | 2022-01-27
2017-03-08 | 1431 | Dacar | SAE | J240 | No | Auto | 24-80 |  | CCA | 660977-2 | 44-4107-2 | 638 | 18.83 | 12.88 | 1.28 |  |  |  | 640 | 7.2 | 6.02 |  | 83.61 | 2022-01-27
2017-03-08 | 1430 | Dacar | SAE | J240 | No | Auto | 24-80 |  | CCA | 660977-2 | 44-4107-2 | 640 | 18.73 | 12.91 | 1.28 |  |  |  | 640 | 7.2 | 6.87 |  | 95.42 | 2022-01-27
2017-03-08 | 1429 | Dacar | SAE | J240 | No | Auto | 24-80 |  | RC | 660977-2 | 44-4107-2 | 643 | 19.04 | 12.87 | 1.28 |  |  |  | 130 | 117 | 129.71 |  | 99.78 | 2022-01-27
2017-03-08 | 1428 | Dacar | SAE | J240 | No | Auto | 24-80 |  | RC | 660977-2 | 44-4107-2 | 646 | 18.9 | 12.85 | 1.28 |  |  |  | 130 | 117 | 129.91 |  | 99.93 | 2022-01-27
2017-03-08 | 1427 | Dacar | SAE | J240 | No | Auto | 24-65 |  | CCA | 521076-2 | 41-4107-2 | 505 | 17.14 | 12.91 | 1.28 |  |  |  | 525 | 7.2 | 5.8 |  | 80.56 | 2022-01-27
2017-03-08 | 1426 | Dacar | SAE | J240 | No | Auto | 24-65 |  | RC | 521076-2 | 41-4107-2 | 510 | 17.08 | 12.9 | 1.28 |  |  |  | 103 | 92.7 | 49.46 |  | 48.02 | 2022-01-27
2017-03-08 | 1425 | Dacar | SAE | J240 | No | Auto | 24-65 |  | RC | 521076-2 | 41-4107-2 | 507 | 16.98 | 12.88 | 1.28 |  |  |  | 103 | 92.7 | 91.16 |  | 88.5 | 2022-01-27
2017-03-08 | 1424 | Dacar | SAE | J240 | No | Auto | 24-65 |  | RC | 521076-2 | 41-4107-2 | 508 | 17.2 | 12.91 | 1.28 |  |  |  | 103 | 92.7 | 100.16 |  | 97.24 | 2022-01-27
2017-03-07 | 1423 | Dacar | SAE | J240 | No | Golf | GC2-6/210 |  | RC | 750978-2 | 216-2107-1 | 537 | 26.49 | 6.42 | 1.28 |  |  |  | 517 | 465.3 | 210.07 |  | 40.63 | 2022-01-27
2017-03-07 | 1422 | Dacar | SAE | J240 | No | Golf | GC2-6/210 |  | RC | 750978-2 | 216-2107-1 | 550 | 26.4 | 6.42 | 1.28 |  |  |  | 517 | 465.3 | 425.41 |  | 82.28 | 2022-01-27
2017-03-07 | 1421 | Dacar | SAE | J240 | No | Golf | GC2-6/210 |  | RC | 750978-2 | 216-2107-1 | 542 | 26.25 | 6.42 | 1.28 |  |  |  | 517 | 465.3 | 425.66 |  | 82.33 | 2022-01-27
2017-03-07 | 1420 | Dacar | SAE | J240 | No | Auto | 27-85 |  | RC | 760977-2 | 38-3107-2 | 682 | 20.77 | 12.97 | 1.29 |  |  |  | 137 | 123.3 | 138.16 |  | 100.85 | 2022-01-27
2017-03-07 | 1419 | Dacar | SAE | J240 | No | Auto | 27-85 |  | RC | 760977-2 | 38-3107-2 | 689 | 20.81 | 12.94 | 1.29 |  |  |  | 137 | 123.3 | 140.11 |  | 102.27 | 2022-01-27
2017-03-07 | 1418 | Dacar | SAE | J240 | No | Auto | 27-85 |  | RC | 760977-2 | 38-3107-2 | 681 | 20.76 | 12.94 | 1.29 |  |  |  | 137 | 123.3 | 136.9 |  | 99.93 | 2022-01-27
2017-03-07 | 1417 | Dacar | SAE | J240 | No | Auto | 27-85 |  | CCA | 760977-2 | 38-3107-2 | 685 | 20.62 | 12.94 | 1.29 |  |  |  | 670 | 7.2 | 6.35 |  | 88.19 | 2022-01-27
2017-03-04 | 1416 | Dacar | SAE | J240 | No | Auto | N100-130 |  | RC | 920970-2 | 208-5097-2 | 842 | 27.05 | 12.91 | 1.28 |  |  |  | 235 | 211.5 | 201.83 |  | 85.89 | 2022-01-27
2017-03-04 | 1415 | Dacar | SAE | J240 | No | Auto | N100-130 |  | RC | 920970-2 | 208-5097-2 | 877 | 27.15 | 12.85 | 1.28 |  |  |  | 235 | 211.5 | 160 |  | 68.09 | 2022-01-27
2017-03-04 | 1414 | Dacar | SAE | J240 | No | Auto | N100-130 |  | RC | 920970-2 | 209-5097-2 | 842 | 27.03 | 12.91 | 1.28 |  |  |  | 235 | 211.5 | 203.85 |  | 86.74 | 2022-01-27
2017-03-04 | 1413 | Dacar | SAE | J240 | No | Auto | N100-130 |  | RC | 920970-2 | 209-5097-2 | 835 | 27.15 | 12.91 | 1.28 |  |  |  | 235 | 211.5 | 202.61 |  | 86.22 | 2022-01-27
2017-03-04 | 1412 | Dacar | SAE | J240 | No | Auto | N100-130 |  | RC | 920970-2 | 21-5097-2 | 807 | 26.92 | 12.8 | 1.27 |  |  |  | 235 | 211.5 | 181.46 |  | 77.22 | 2022-01-27
2017-03-04 | 1411 | Dacar | SAE | J240 | No | Auto | N100-130 |  | RC | 920970-2 | 21-5097-2 | 842 | 27.16 | 12.78 | 1.27 |  |  |  | 235 | 211.5 | 197.8 |  | 84.17 | 2022-01-27
2017-03-04 | 1410 | Dacar | SAE | J240 | No | Auto | 27-85 |  | RC | 760277-1 | 46-5037-2 | 546 | 21.03 | 12.73 | 1.27 |  |  |  | 137 | 123.3 | 141.08 |  | 102.98 | 2022-01-27
2017-03-04 | 1409 | Dacar | SAE | J240 | No | Auto | 27-85 |  | RC | 760277-1 | 26-6037-2 | 552 | 20.71 | 12.73 | 1.27 |  |  |  | 137 | 123.3 | 79.73 |  | 58.2 | 2022-01-27
2017-03-04 | 1408 | Dacar | SAE | J240 | No | Auto | 27-85 |  | RC | 750977-2 | 41-7097-1 | 698 | 20.97 | 12.85 | 1.28 |  |  |  | 137 | 123.3 | 76.5 |  | 55.84 | 2022-01-27
2017-03-04 | 1407 | Dacar | SAE | J240 | No | Auto | 27-85 |  | RC | 750977-2 | 41-7097-1 | 683 | 20.92 | 12.84 | 1.28 |  |  |  | 137 | 123.3 | 131.41 |  | 95.92 | 2022-01-27
2017-03-04 | 1406 | Dacar | SAE | J240 | No | Auto | 27-85 |  | RC | 750977-2 | 41-7097-1 | 681 | 20.91 | 12.85 | 1.28 |  |  |  | 137 | 123.3 | 139.4 |  | 101.75 | 2022-01-27
2017-03-04 | 1405 | Dacar | SAE | J240 | No | Auto | 27-85 |  | RC | 750977-2 | 41-7097-1 | 675 | 20.67 | 12.85 | 1.28 |  |  |  | 137 | 123.3 | 137.51 |  | 100.37 | 2022-01-27
2017-03-02 | 1404 | Dacar | SAE | J240 | No | Auto | N100-107 |  | RC | 870879-2 | 13-4097-2 | 715 | 25.5 | 12.85 | 1.28 |  |  |  | 200 | 180 | 177 |  | 88.5 | 2022-01-27
2017-03-02 | 1403 | Dacar | SAE | J240 | No | Auto | N100-107 |  | RC | 870879-2 | 13-4097-2 | 692 | 25.5 | 12.85 | 1.28 |  |  |  | 200 | 180 | 167 |  | 83.5 | 2022-01-27
2017-03-02 | 1402 | Dacar | SAE | J240 | No | Auto | N100-107 |  | RC | 870879-2 | 18-4097-2 | 711 | 25.5 | 12.88 | 1.28 |  |  |  | 200 | 180 | 177.58 |  | 88.79 | 2022-01-27
2017-03-02 | 1401 | Dacar | SAE | J240 | No | Auto | N100-107 |  | RC | 870879-2 | 18-4097-2 | 724 | 25.5 | 12.82 | 1.28 |  |  |  | 200 | 180 | 165.71 |  | 82.86 | 2022-01-27
2017-03-02 | 1400 | Dacar | SAE | J240 | No | Auto | N100-107 |  | RC | 870879-2 | 18-4097-2 | 710 | 25.5 | 12.88 | 1.28 |  |  |  | 200 | 180 | 181.28 |  | 90.64 | 2022-01-27
2017-03-02 | 1399 | Dacar | SAE | J240 | No | Auto | N100-107 |  | RC | 870879-2 | 18-4097-2 | 755 | 25.5 | 12.88 | 1.28 |  |  |  | 200 | 180 | 188.76 |  | 94.38 | 2022-01-27
2017-02-25 | 1398 | Dacar | SAE | J240 | No | Estacionaria | 31-DC-100 |  | RC | 750778-2 | 23-7087-2 | 805 | 27.5 | 12.78 | 1.27 |  |  |  | 200 | 180 | 173.26 |  | 86.63 | 2022-01-27
2017-02-25 | 1397 | Dacar | SAE | J240 | No | Estacionaria | 31-DC-100 |  | RC | 750778-2 | 23-7087-2 | 817 | 27.5 | 12.78 | 1.27 |  |  |  | 200 | 180 | 171.38 |  | 85.69 | 2022-01-27
2017-02-25 | 1396 | Dacar | SAE | J240 | No | Auto | 42-40 |  | RC | 440674-2 | 35-6087-1 | 421 | 12 | 12.88 | 1.28 |  |  |  | 60 | 54 | 63.55 |  | 105.92 | 2022-01-27
2017-02-25 | 1395 | Dacar | SAE | J240 | No | Auto | 42-40 |  | RC | 440674-2 | 35-6087-1 | 418 | 12 | 12.88 | 1.28 |  |  |  | 60 | 54 | 62.7 |  | 104.5 | 2022-01-27
2017-02-25 | 1394 | Dacar | SAE | J240 | No | Auto | 42-40 |  | RC | 440674-2 | 35-6087-1 | 415 | 12 | 12.88 | 1.28 |  |  |  | 60 | 54 | 62.31 |  | 103.85 | 2022-01-27
2017-02-25 | 1393 | Dacar | SAE | J240 | No | Auto | 42-40 |  | CCA | 440674-2 | 35-6087-1 | 422 | 12 | 12.88 | 1.28 |  |  |  | 350 | 7.2 | 7.8 |  | 108.33 | 2022-01-27
2017-02-25 | 1392 | Dacar | SAE | J240 | No | Auto | 42-47 |  | RC | 450675-2 | 46-6087-1 | 484 | 12.5 | 12.97 | 1.29 |  |  |  | 68 | 61.2 | 65.11 |  | 95.75 | 2022-01-27
2017-02-25 | 1391 | Dacar | SAE | J240 | No | Auto | 42-47 |  | RC | 450675-2 | 46-6087-1 | 478 | 12.5 | 12.97 | 1.29 |  |  |  | 68 | 61.2 | 61.45 |  | 90.37 | 2022-01-27
2017-02-25 | 1390 | Dacar | SAE | J240 | No | Auto | 42-47 |  | RC | 450675-2 | 46-6087-1 | 466 | 12.5 | 12.97 | 1.29 |  |  |  | 68 | 61.2 | 64.71 |  | 95.16 | 2022-01-27
2017-02-25 | 1389 | Dacar | SAE | J240 | No | Auto | 42-47 |  | CCA | 450675-2 | 46-6087-1 | 454 | 12.5 | 12.97 | 1.29 |  |  |  | 370 | 7.2 | 7.57 |  | 105.14 | 2022-01-27
2017-02-24 | 1388 | Dacar | SAE | J240 | No | Auto | 34-80 |  | RC | 760577-1 | 35-6087-2 | 737 | 17.5 | 12.85 | 1.28 |  |  |  | 123 | 110.7 | 133.41 |  | 108.46 | 2022-01-27
2017-02-24 | 1387 | Dacar | SAE | J240 | No | Auto | 34-80 |  | RC | 760577-1 | 35-6087-2 | 735 | 17.5 | 12.85 | 1.28 |  |  |  | 123 | 110.7 | 131.21 |  | 106.67 | 2022-01-27
2017-02-24 | 1386 | Dacar | SAE | J240 | No | Auto | 34-80 |  | RC | 760577-1 | 35-6087-2 | 712 | 17.5 | 12.84 | 1.28 |  |  |  | 123 | 110.7 | 94.88 |  | 77.14 | 2022-01-27
2017-02-24 | 1385 | Dacar | SAE | J240 | No | Auto | 34-80 |  | RC | 760577-1 | 35-6087-2 | 746 | 17.5 | 12.87 | 1.28 |  |  |  | 123 | 110.7 | 133.03 |  | 108.15 | 2022-01-27
2017-02-24 | 1384 | Dacar | SAE | J240 | No | Auto | 34-80 |  | RC | 760577-1 | 35-6087-2 | 756 | 17.5 | 12.85 | 1.28 |  |  |  | 123 | 110.7 | 132.8 |  | 107.97 | 2022-01-27
2017-02-24 | 1383 | Dacar | SAE | J240 | No | Auto | 34-80 |  | RC | 760577-1 | 35-6087-2 | 731 | 17.5 | 12.88 | 1.28 |  |  |  | 123 | 110.7 | 131.58 |  | 106.98 | 2022-01-27
2017-02-24 | 1382 | Dacar | SAE | J240 | No | Auto | 34-80 |  | RC | 760577-1 | 35-6087-2 | 738 | 17.5 | 12.82 | 1.28 |  |  |  | 123 | 110.7 | 70.84 |  | 57.59 | 2022-01-27
2017-02-24 | 1381 | Dacar | SAE | J240 | No | Auto | 34-80 |  | CCA | 760577-1 | 35-6087-2 | 730 | 17.5 | 12.85 | 1.28 |  |  |  | 670 | 7.2 | 6.88 |  | 95.56 | 2022-01-27
2017-02-21 | 1380 | Dacar | SAE | J240 | No | Auto | 30H-105 |  | RC | 860679-1 | 16/2087-1 | 748 | 25 | 12.85 | 1.28 |  |  |  | 194 | 174.6 | 179.25 |  | 92.4 | 2022-01-27
2017-02-21 | 1379 | Dacar | SAE | J240 | No | Auto | 30H-105 |  | RC | 860679-1 | 16/2087-1 | 747 | 25 | 12.87 | 1.28 |  |  |  | 194 | 174.6 | 179.86 |  | 92.71 | 2022-01-27
2017-02-21 | 1378 | Dacar | SAE | J240 | No | Auto | 30H-105 |  | RC | 860679-1 | 17-2087-1 | 773 | 25 | 12.85 | 1.28 |  |  |  | 194 | 174.6 | 182.73 |  | 94.19 | 2022-01-27
2017-02-21 | 1377 | Dacar | SAE | J240 | No | Auto | 30H-105 |  | RC | 860679-1 | 17-2087-1 | 768 | 25 | 12.85 | 1.28 |  |  |  | 194 | 174.6 | 98.37 |  | 50.71 | 2022-01-27
2017-02-21 | 1376 | Dacar | SAE | J240 | No | Auto | 30H-105 |  | CCA | 860679-1 | 17-2087-1 | 755 | 25 | 12.82 | 1.28 |  |  |  | 825 | 7.2 | 6.87 |  | 95.42 | 2022-01-27
2017-02-21 | 1375 | Dacar | SAE | J240 | No | Auto | 30H-105 |  | CCA | 860679-1 | 17-2087-1 | 778 | 25 | 12.82 | 1.28 |  |  |  | 825 | 7.2 | 6.89 |  | 95.69 | 2022-01-27
2017-02-21 | 1374 | Dacar | SAE | J240 | No | Auto | 42-60 |  | RC | 540676-1 | 41-2087-1 | 511 | 13.5 | 12.85 | 1.28 |  |  |  | 92 | 82.8 | 88.41 |  | 96.1 | 2022-01-27
2017-02-21 | 1373 | Dacar | SAE | J240 | No | Auto | 42-60 |  | RC | 540676-1 | 42-2087-1 | 488 | 13.5 | 12.94 | 1.28 |  |  |  | 92 | 82.8 | 89.85 |  | 97.66 | 2022-01-27
2017-02-21 | 1372 | Dacar | SAE | J240 | No | Auto | 42-60 |  | RC | 540676-1 | 42-2087-1 | 489 | 13.5 | 12.94 | 1.28 |  |  |  | 92 | 82.8 | 87.86 |  | 95.5 | 2022-01-27
2017-02-21 | 1371 | Dacar | SAE | J240 | No | Auto | 42-60 |  | RC | 540676-1 | 42-2087-1 | 494 | 13.5 | 12.88 | 1.28 |  |  |  | 92 | 82.8 | 86.58 |  | 94.11 | 2022-01-27
2017-02-21 | 1370 | Dacar | SAE | J240 | No | Auto | 42-60 |  | RC | 530676-2 | 13-2087-1 | 525 | 13.5 | 12.91 | 1.28 |  |  |  | 92 | 82.8 | 84.16 |  | 91.48 | 2022-01-27
2017-02-21 | 1369 | Dacar | SAE | J240 | No | Auto | 42-60 |  | RC | 530676-2 | 13-2087-1 | 512 | 13.5 | 12.88 | 1.28 |  |  |  | 92 | 82.8 | 83.76 |  | 91.04 | 2022-01-27
2017-02-21 | 1368 | Dacar | SAE | J240 | No | Auto | 42-60 |  | RC | 530676-2 | 13-2087-1 | 514 | 13.5 | 12.88 | 1.28 |  |  |  | 92 | 82.8 | 87.55 |  | 95.16 | 2022-01-27
2017-02-20 | 1367 | Dacar | SAE | J240 | No | Auto | NS40-50 |  | RC | 520675-1 | 209-2087-2 | 489 | 11.5 | 12.85 | 1.28 |  |  |  | 73 | 65.7 | 66.61 |  | 91.25 | 2022-01-27
2017-02-20 | 1366 | Dacar | SAE | J240 | No | Auto | NS40-50 |  | RC | 520675-1 | 209-2087-2 | 488 | 11.5 | 12.85 | 1.28 |  |  |  | 73 | 65.7 | 67.45 |  | 92.4 | 2022-01-27
2017-02-20 | 1365 | Dacar | SAE | J240 | No | Auto | NS40-50 |  | RC | 520675-1 | 208-2087-2 | 485 | 11.5 | 12.87 | 1.28 |  |  |  | 73 | 65.7 | 65.76 |  | 90.08 | 2022-01-27
2017-02-20 | 1364 | Dacar | SAE | J240 | No | Auto | NS40-50 |  | RC | 520675-1 | 208-2087-2 | 487 | 11.5 | 12.87 | 1.28 |  |  |  | 73 | 65.7 | 44.33 |  | 60.73 | 2022-01-27
2017-02-20 | 1363 | Dacar | SAE | J240 | No | Auto | NS40-50 |  | CCA | 520675-1 | 210-2087-3 | 481 | 11.5 | 12.85 | 1.28 |  |  |  | 415 | 7.2 | 7.12 |  | 98.89 | 2022-01-27
2017-02-20 | 1362 | Dacar | SAE | J240 | No | Auto | NS40-50 |  | CCA | 520675-1 | 210-2087-2 | 492 | 11.5 | 12.84 | 1.28 |  |  |  | 415 | 7.2 | 7.07 |  | 98.19 | 2022-01-27
2017-02-20 | 1361 | Dacar | SAE | J240 | No | Auto | 42-60 |  | RC | 530676-2 | 47-2087-2 | 530 | 13.5 | 12.85 | 1.28 |  |  |  | 92 | 82.8 | 83.7 |  | 90.98 | 2022-01-27
2017-02-17 | 1360 | Dacar | SAE | J240 | No | Auto | NS40-50 |  | CCA | 520675-1 | 215-5077-2 | 465 | 11.5 | 12.85 | 1.28 |  |  |  | 415 | 7.2 | 7.22 |  | 100.28 | 2022-01-27
2017-02-17 | 1359 | Dacar | SAE | J240 | No | Auto | NS40-50 |  | CCA | 520675-1 | 215-5077-2 | 485 | 11.5 | 12.85 | 1.28 |  |  |  | 415 | 7.2 | 7.22 |  | 100.28 | 2022-01-27
2017-02-17 | 1358 | Dacar | SAE | J240 | No | Auto | 24-80 |  | RC | 650577-2 | 42-5077-2 | 620 | 18.5 | 12.87 | 1.28 |  |  |  | 130 | 117 | 127.71 |  | 98.24 | 2022-01-27
2017-02-17 | 1357 | Dacar | SAE | J240 | No | Auto | 24-80 |  | RC | 650577-2 | 42-5077-2 | 620 | 18.5 | 12.87 | 1.28 |  |  |  | 130 | 117 | 123.3 |  | 94.85 | 2022-01-27
2017-02-17 | 1356 | Dacar | SAE | J240 | No | Auto | 34-80 |  | RC | 760577-1 | 35-5077-2 | 699 | 17.5 | 12.83 | 1.27 |  |  |  | 123 | 110.7 | 126.48 |  | 102.83 | 2022-01-27
2017-02-17 | 1355 | Dacar | SAE | J240 | No | Auto | 34-80 |  | RC | 760577-1 | 35-5077-2 | 667 | 17.5 | 12.79 | 1.27 |  |  |  | 123 | 110.7 | 127 |  | 103.25 | 2022-01-27
2017-02-17 | 1354 | Dacar | SAE | J240 | No | Auto | 42-60 |  | RC | 530676-2 | 213-5077-2 | 536 | 13.5 | 12.88 | 1.28 |  |  |  | 92 | 82.8 | 84.2 |  | 91.52 | 2022-01-27
2017-02-17 | 1353 | Dacar | SAE | J240 | No | Auto | 42-60 |  | RC | 530676-2 | 213-5077-2 | 521 | 13.5 | 12.88 | 1.28 |  |  |  | 92 | 82.8 | 85.75 |  | 93.21 | 2022-01-27
2017-02-17 | 1352 | Dacar | SAE | J240 | No | Auto | 42-60 |  | CCA | 530676-2 | 207-5077-2 | 530 | 13.5 | 12.88 | 1.28 |  |  |  | 500 | 7.2 | 6.71 |  | 93.19 | 2022-01-27
2017-02-17 | 1351 | Dacar | SAE | J240 | No | Auto | 42-60 |  | RC | 530676-1 | 207-5077-2 | 541 | 13.5 | 12.88 | 1.28 |  |  |  | 92 | 82.8 | 51.49 |  | 55.97 | 2022-01-27
2017-02-16 | 1350 | Dacar | SAE | J240 | No | Auto | 24-80 |  | RC | 650577-1 | 13-5077-1 | 615 | 18.5 | 12.85 | 1.28 |  |  |  | 130 | 117 | 131.4 |  | 101.08 | 2022-01-27
2017-02-16 | 1349 | Dacar | SAE | J240 | No | Auto | 24-80 |  | RC | 650577-1 | 13-5077-1 | 615 | 18.5 | 12.85 | 1.28 |  |  |  | 130 | 117 | 123.9 |  | 95.31 | 2022-01-27
2017-02-16 | 1348 | Dacar | SAE | J240 | No | Auto | 34-80 |  | RC | 760577-1 | 27-5077-1 | 713 | 17.5 | 12.85 | 1.28 |  |  |  | 123 | 110.7 | 125.18 |  | 101.77 | 2022-01-27
2017-02-16 | 1347 | Dacar | SAE | J240 | No | Auto | 34-80 |  | RC | 760577-1 | 27-5077-1 | 713 | 17.5 | 12.85 | 1.28 |  |  |  | 123 | 110.7 | 129.08 |  | 104.94 | 2022-01-27
2017-02-16 | 1346 | Dacar | SAE | J240 | No | Auto | 65-90 |  | RC | 770578-1 | 16-4077-3 | 732 | 19.5 | 12.82 | 1.28 |  |  |  | 152 | 136.8 | 136.18 |  | 89.59 | 2022-01-27
2017-02-16 | 1345 | Dacar | SAE | J240 | No | Auto | 65-90 |  | RC | 770578-1 | 16-4077-2 | 734 | 19.5 | 12.85 | 1.28 |  |  |  | 152 | 136.8 | 140.52 |  | 92.45 | 2022-01-27
2017-02-16 | 1344 | Dacar | SAE | J240 | No | Auto | 25-70 |  | RC | 575076-1 | 33-4077-2 | 540 | 16 | 12.81 | 1.28 |  |  |  | 110 | 99 | 104.51 |  | 95.01 | 2022-01-27
2017-02-16 | 1343 | Dacar | SAE | J240 | No | Auto | 25-70 |  | RC | 575076-1 | 33-4077-2 | 549 | 16 | 12.85 | 1.28 |  |  |  | 110 | 99 | 109.15 |  | 99.23 | 2022-01-27
2017-02-15 | 1342 | Dacar | SAE | J240 | No | Auto | 34-80 |  | RC | 760577-1 | 44-4077-1 | 713 | 17.5 | 12.85 | 1.28 |  |  |  | 123 | 110.7 | 131.36 |  | 106.8 | 2022-01-27
2017-02-15 | 1341 | Dacar | SAE | J240 | No | Auto | 34-80 |  | RC | 760577-1 | 44-4077-1 | 708 | 17.5 | 12.85 | 1.28 |  |  |  | 123 | 110.7 | 131.25 |  | 106.71 | 2022-01-27
2017-02-15 | 1340 | Dacar | SAE | J240 | No | Auto | 34-80 |  | RC | 760577-1 | 20-4077-1 | 709 | 17.5 | 12.85 | 1.28 |  |  |  | 123 | 110.7 | 130.55 |  | 106.14 | 2022-01-27
2017-02-15 | 1339 | Dacar | SAE | J240 | No | Auto | 34-80 |  | RC | 760577-1 | 20-4077-1 | 704 | 17.5 | 12.84 | 1.28 |  |  |  | 123 | 110.7 | 129.61 |  | 105.37 | 2022-01-27
2017-02-15 | 1338 | Dacar | SAE | J240 | No | Auto | 34-80 |  | RC | 760577-1 | 208-4077-1 | 718 | 17.5 | 12.87 | 1.28 |  |  |  | 123 | 110.7 | 132.35 |  | 107.6 | 2022-01-27
2017-02-15 | 1337 | Dacar | SAE | J240 | No | Auto | 34-80 |  | RC | 760577-1 | 208-4077-1 | 727 | 17.5 | 12.88 | 1.28 |  |  |  | 123 | 110.7 | 131.45 |  | 106.87 | 2022-01-27
2017-02-15 | 1336 | Dacar | SAE | J240 | No | Auto | 24-65 |  | CCA | 550576-1 | 35-4077-1 | 552 | 17 | 12.82 | 1.28 |  |  |  | 525 | 7.2 | 6.45 |  | 89.58 | 2022-01-27
2017-02-15 | 1335 | Dacar | SAE | J240 | No | Auto | 24-65 |  | RC | 550576-1 | 35-4077-1 | 555 | 17 | 12.82 | 1.28 |  |  |  | 103 | 92.7 | 61.54 |  | 59.75 | 2022-01-27
2017-02-14 | 1334 | Dacar | SAE | J240 | No | Auto | N120-140 |  | RC | 940570-2 | 10-3077-1 | 1036 | 33 | 12.85 | 1.28 |  |  |  | 270 | 243 | 246.18 |  | 91.18 | 2022-01-27
2017-02-14 | 1333 | Dacar | SAE | J240 | No | Auto | N120-140 |  | RC | 940570-2 | 10-3077-1 | 1034 | 33 | 12.83 | 1.28 |  |  |  | 270 | 243 | 238.71 |  | 88.41 | 2022-01-27
2017-02-14 | 1332 | Dacar | SAE | J240 | No | Auto | 24-65 |  | RC | 550576-4 | 40-3077-1 | 541 | 17 | 12.85 | 1.28 |  |  |  | 103 | 92.7 | 118.76 |  | 115.3 | 2022-01-27
2017-02-14 | 1331 | Dacar | SAE | J240 | No | Auto | 24-65 |  | RC | 550576-3 | 40-3077-1 | 558 | 17 | 12.84 | 1.28 |  |  |  | 103 | 92.7 | 120.55 |  | 117.04 | 2022-01-27
2017-02-14 | 1330 | Dacar | SAE | J240 | No | Auto | 24-65 |  | RC | 550576-2 | 31-3077-1 | 540 | 17 | 12.87 | 1.28 |  |  |  | 103 | 92.7 | 118.73 |  | 115.27 | 2022-01-27
2017-02-14 | 1329 | Dacar | SAE | J240 | No | Auto | 24-65 |  | RC | 550576-1 | 31-3077-1 | 534 | 17 | 12.83 | 1.28 |  |  |  | 103 | 92.7 | 112.7 |  | 109.42 | 2022-01-27
2017-02-14 | 1328 | Dacar | SAE | J240 | No | Auto | 24-80 |  | RC | 640577-1 | 46-2077-2 | 629 | 18.5 | 12.85 | 1.28 |  |  |  | 130 | 117 | 131.63 |  | 101.25 | 2022-01-27
2017-02-14 | 1327 | Dacar | SAE | J240 | No | Auto | 24-80 |  | CCA | 640577-1 | 46-2077-2 | 642 | 18.5 | 12.85 | 1.28 |  |  |  | 640 | 7.2 | 6.08 |  | 84.44 | 2022-01-27
2017-02-14 | 1326 | Dacar | SAE | J240 | No | Auto | 24-80 |  | RC | 640577-1 | 18-2077-2 | 662 | 18.5 | 12.85 | 1.28 |  |  |  | 130 | 117 | 73.24 |  | 56.34 | 2022-01-27
2017-02-14 | 1325 | Dacar | SAE | J240 | No | Auto | 24-80 |  | RC | 640577-1 | 18-2077-2 | 638 | 18.5 | 12.85 | 1.28 |  |  |  | 130 | 117 | 139.03 |  | 106.95 | 2022-01-27
2017-02-14 | 1324 | Dacar | SAE | J240 | No | Auto | 24-80 |  | RC | 640577-1 | 26-2077-2 | 625 | 18.5 | 12.82 | 1.28 |  |  |  | 130 | 117 | 136.71 |  | 105.16 | 2022-01-27
2017-02-14 | 1323 | Dacar | SAE | J240 | No | Auto | 24-80 |  | RC | 640577-1 | 26-2077-2 | 627 | 18.5 | 12.82 | 1.28 |  |  |  | 130 | 117 | 128.08 |  | 98.52 | 2022-01-27
2017-02-14 | 1322 | Dacar | SAE | J240 | No | Auto | 24-80 |  | RC | 640577-1 | 32-2077-2 | 614 | 18.5 | 12.82 | 1.28 |  |  |  | 130 | 117 | 131.8 |  | 101.38 | 2022-01-27
2017-02-14 | 1321 | Dacar | SAE | J240 | No | Auto | 24-80 |  | RC | 640577-1 | 32-2077-2 | 624 | 18.5 | 12.82 | 1.28 |  |  |  | 130 | 117 | 130.16 |  | 100.12 | 2022-01-27
2017-02-13 | 1320 | Dacar | SAE | J240 | No | Auto | 24-80 |  | RC | 640577-1 | 43-2077-1 | 633 | 18.5 | 12.85 | 1.28 |  |  |  | 130 | 117 | 137.38 |  | 105.68 | 2022-01-27
2017-02-13 | 1319 | Dacar | SAE | J240 | No | Auto | 24-80 |  | RC | 640577-1 | 43-2077-1 | 654 | 18.5 | 12.85 | 1.28 |  |  |  | 130 | 117 | 135.66 |  | 104.35 | 2022-01-27
2017-02-13 | 1318 | Dacar | SAE | J240 | No | Auto | 24-80 |  | RC | 640577-1 | 43-2077-1 | 649 | 18.5 | 12.85 | 1.28 |  |  |  | 130 | 117 | 133.76 |  | 102.89 | 2022-01-27
2017-02-13 | 1317 | Dacar | SAE | J240 | No | Auto | 24-80 |  | RC | 640577-1 | 43-2077-1 | 648 | 18.5 | 12.85 | 1.28 |  |  |  | 130 | 117 | 137.83 |  | 106.02 | 2022-01-27
2017-02-13 | 1316 | Dacar | SAE | J240 | No | Auto | 24-80 |  | RC | 650577-2 | 213-2077-2 | 644 | 18.5 | 12.91 | 1.28 |  |  |  | 130 | 117 | 135.6 |  | 104.31 | 2022-01-27
2017-02-13 | 1315 | Dacar | SAE | J240 | No | Auto | 24-80 |  | CCA | 650577-2 | 213-2077-1 | 642 | 18.5 | 12.9 | 1.28 |  |  |  | 640 | 7.2 | 5.66 |  | 78.61 | 2022-01-27
2017-02-13 | 1314 | Dacar | SAE | J240 | No | Auto | 24-80 |  | RC | 650577-2 | 211-2077-1 | 645 | 18.5 | 12.89 | 1.28 |  |  |  | 130 | 117 | 133.46 |  | 102.66 | 2022-01-27
2017-02-13 | 1313 | Dacar | SAE | J240 | No | Auto | 24-80 |  | RC | 650577-2 | 211-2077-1 | 664 | 18.5 | 12.94 | 1.28 |  |  |  | 130 | 117 | 73.4 |  | 56.46 | 2022-01-27
2017-02-11 | 1312 | Dacar | SAE | J240 | No | Auto | N150-150 |  | RC | 120672-1 | 21-7067-3 | 1070 | 39.5 | 12.82 | 1.28 |  |  |  | 305 | 274.5 | 317.91 |  | 104.23 | 2022-01-27
2017-02-11 | 1311 | Dacar | SAE | J240 | No | Auto | N150-150 |  | RC | 120672-1 | 21-7067-2 | 1062 | 39.5 | 12.85 | 1.28 |  |  |  | 305 | 274.5 | 142.65 |  | 46.77 | 2022-01-27
2017-02-11 | 1310 | Dacar | SAE | J240 | No | Auto | 34-80 |  | RC | 740577-2 | 45-6067-2 | 710 | 17.5 | 12.84 | 1.28 |  |  |  | 123 | 110.7 | 129.73 |  | 105.47 | 2022-01-27
2017-02-11 | 1309 | Dacar | SAE | J240 | No | Auto | 34-80 |  | RC | 740577-2 | 45-6067-2 | 710 | 17.5 | 12.86 | 1.28 |  |  |  | 123 | 110.7 | 135.98 |  | 110.55 | 2022-01-27
2017-02-11 | 1308 | Dacar | SAE | J240 | No | Auto | 34-80 |  | RC | 750577-1 | 45-6067-2 | 699 | 17.5 | 12.85 | 1.28 |  |  |  | 123 | 110.7 | 132.51 |  | 107.73 | 2022-01-27
2017-02-11 | 1307 | Dacar | SAE | J240 | No | Auto | 34-80 |  | RC | 740577-2 | 45-6067-2 | 719 | 17.5 | 12.85 | 1.28 |  |  |  | 123 | 110.7 | 72.88 |  | 59.25 | 2022-01-27
2017-02-10 | 1306 | Dacar | SAE | J240 | No | Auto | 24-80 |  | RC | 640577-1 | 20-6067-2 | 651 | 18.5 | 12.84 | 1.28 |  |  |  | 130 | 117 | 134.5 |  | 103.46 | 2022-01-27
2017-02-10 | 1305 | Dacar | SAE | J240 | No | Auto | 24-80 |  | RC | 640577-1 | 20-6067-2 | 649 | 18.5 | 12.85 | 1.28 |  |  |  | 130 | 117 | 129.08 |  | 99.29 | 2022-01-27
2017-02-10 | 1304 | Dacar | SAE | J240 | No | Auto | 24-80 |  | RC | 640577-1 | 20-6067-2 | 655 | 18.5 | 12.82 | 1.28 |  |  |  | 130 | 117 | 131.68 |  | 101.29 | 2022-01-27
2017-02-10 | 1303 | Dacar | SAE | J240 | No | Auto | 24-80 |  | CCA | 640577-1 | 20-6067-2 | 654 | 18.5 | 12.83 | 1.28 |  |  |  | 640 | 7.2 | 6.62 |  | 91.94 | 2022-01-27
2017-02-10 | 1302 | Dacar | SAE | J240 | No | Auto | 24-80 |  | CCA | 640577-1 | 20-6067-2 | 651 | 18.5 | 12.85 | 1.28 |  |  |  | 640 | 7.2 | 6.66 |  | 92.5 | 2022-01-27
2017-02-10 | 1301 | Dacar | SAE | J240 | No | Auto | 24-80 |  | RC | 640577-1 | 20-6067-2 | 661 | 18.5 | 12.85 | 1.28 |  |  |  | 130 | 117 | 129.3 |  | 99.46 | 2022-01-27
2017-02-10 | 1300 | Dacar | SAE | J240 | No | Auto | 34-80 |  | RC | 750377-2 | 210-6067-2 | 712 | 17.5 | 12.91 | 1.28 |  |  |  | 123 | 110.7 | 129.83 |  | 105.55 | 2022-01-27
2017-02-10 | 1299 | Dacar | SAE | J240 | No | Auto | 34-80 |  | RC | 750377-2 | 210-6067-2 | 710 | 17.5 | 12.91 | 1.28 |  |  |  | 123 | 110.7 | 130.7 |  | 106.26 | 2022-01-27
2017-02-10 | 1298 | Dacar | SAE | J240 | No | Auto | 34-80 |  | RC | 750377-2 | 215-6067-2 | 701 | 17.5 | 12.91 | 1.28 |  |  |  | 123 | 110.7 | 128.88 |  | 104.78 | 2022-01-27
2017-02-10 | 1297 | Dacar | SAE | J240 | No | Auto | 34-80 |  | RC | 750377-2 | 215-6067-2 | 699 | 17.5 | 12.91 | 1.28 |  |  |  | 123 | 110.7 | 127.66 |  | 103.79 | 2022-01-27
2017-02-09 | 1296 | Dacar | SAE | J240 | No | Auto | 66-68 |  | RC | 750377-2 | 20-5067-2 | 775 | 17.5 | 12.83 | 1.28 |  |  |  | 104 | 93.6 | 122.06 |  | 117.37 | 2022-01-27
2017-02-09 | 1295 | Dacar | SAE | J240 | No | Auto | 66-68 |  | RC | 750377-2 | 20-5067-2 | 773 | 17.5 | 12.85 | 1.28 |  |  |  | 104 | 93.6 | 119.58 |  | 114.98 | 2022-01-27
2017-02-09 | 1294 | Dacar | SAE | J240 | No | Auto | 66-68 |  | RC | 750377-2 | 28-5067-2 | 794 | 17.5 | 12.82 | 1.28 |  |  |  | 104 | 93.6 | 126.28 |  | 121.42 | 2022-01-27
2017-02-09 | 1293 | Dacar | SAE | J240 | No | Auto | 66-68 |  | RC | 750377-2 | 28-5067-2 | 791 | 17.5 | 12.8 | 1.28 |  |  |  | 104 | 93.6 | 121.46 |  | 116.79 | 2022-01-27
2017-02-09 | 1292 | Dacar | SAE | J240 | No | Auto | 66-68 |  | RC | 750377-2 | 23-4067-1 | 745 | 17.5 | 12.82 | 1.28 |  |  |  | 104 | 93.6 | 115.39 |  | 110.95 | 2022-01-27
2017-02-09 | 1291 | Dacar | SAE | J240 | No | Auto | 66-68 |  | RC | 750377-2 | 23-4067-1 | 727 | 17.5 | 12.82 | 1.28 |  |  |  | 104 | 93.6 | 113.51 |  | 109.14 | 2022-01-27
2017-02-09 | 1290 | Dacar | SAE | J240 | No | Auto | 66-68 |  | RC | 750377-2 | 22-4067-1 | 783 | 17.5 | 12.82 | 1.28 |  |  |  | 104 | 93.6 | 65.42 |  | 62.9 | 2022-01-27
2017-02-09 | 1289 | Dacar | SAE | J240 | No | Auto | 66-68 |  | CCA | 750377-2 | 22-4067-1 | 777 | 17.5 | 12.84 | 1.28 |  |  |  | 550 | 7.2 | 6.67 |  | 92.64 | 2022-01-27
2017-02-09 | 1288 | Dacar | SAE | J240 | No | Auto | 34-80 |  | RC | 750577-2 | 44-4067-1 | 690 | 17.5 | 12.79 | 1.27 |  |  |  | 123 | 110.7 | 123.81 |  | 100.66 | 2022-01-27
2017-02-09 | 1287 | Dacar | SAE | J240 | No | Auto | 34-80 |  | RC | 750577-2 | 44-4067-1 | 689 | 17.5 | 12.79 | 1.27 |  |  |  | 123 | 110.7 | 123.08 |  | 100.07 | 2022-01-27
2017-02-09 | 1286 | Dacar | SAE | J240 | No | Auto | 34-80 |  | RC | 750577-1 | 26-4067-1 | 686 | 17.5 | 12.85 | 1.28 |  |  |  | 123 | 110.7 | 123.56 |  | 100.46 | 2022-01-27
2017-02-09 | 1285 | Dacar | SAE | J240 | No | Auto | 34-80 |  | RC | 750577-1 | 26-4067-1 | 688 | 17.5 | 12.85 | 1.28 |  |  |  | 123 | 110.7 | 121.66 |  | 98.91 | 2022-01-27
2017-02-08 | 1284 | Dacar | SAE | J240 | No | Auto | NS40-50 |  | RC | 520375-2 | 215-4067-2 | 490 | 11 | 12.85 | 1.28 |  |  |  | 73 | 65.7 | 71.91 |  | 98.51 | 2022-01-27
2017-02-08 | 1283 | Dacar | SAE | J240 | No | Auto | NS40-50 |  | RC | 520375-2 | 215-4067-2 | 489 | 11 | 12.85 | 1.28 |  |  |  | 73 | 65.7 | 70.88 |  | 97.1 | 2022-01-27
2017-02-08 | 1282 | Dacar | SAE | J240 | No | Auto | NS40-50 |  | RC | 520375-1 | 210-4067-2 | 484 | 11 | 12.85 | 1.28 |  |  |  | 73 | 65.7 | 69.81 |  | 95.63 | 2022-01-27
2017-02-08 | 1281 | Dacar | SAE | J240 | No | Auto | NS40-50 |  | RC | 520375-1 | 210-4067-2 | 487 | 11 | 12.85 | 1.28 |  |  |  | 73 | 65.7 | 69.45 |  | 95.14 | 2022-01-27
2017-02-08 | 1280 | Dacar | SAE | J240 | No | Auto | NS40-50 |  | CCA | 520375-2 | 211-4067-2 | 488 | 11 | 12.85 | 1.28 |  |  |  | 415 | 7.2 | 7.56 |  | 105 | 2022-01-27
2017-02-08 | 1279 | Dacar | SAE | J240 | No | Auto | NS40-50 |  | CCA | 520375-2 | 211-4067-2 | 485 | 11 | 12.88 | 1.28 |  |  |  | 415 | 7.2 | 7.37 |  | 102.36 | 2022-01-27
2017-02-08 | 1278 | Dacar | SAE | J240 | No | Auto | 65-100 |  | RC | 832869-1 | 20-4067-2 | 899 | 24.5 | 12.88 | 1.28 |  |  |  | 171 | 153.9 | 155.21 |  | 90.77 | 2022-01-27
2017-02-08 | 1277 | Dacar | SAE | J240 | No | Auto | 65-100 |  | RC | 832869-1 | 20-4067-2 | 921 | 23.5 | 12.88 | 1.28 |  |  |  | 171 | 153.9 | 158.4 |  | 92.63 | 2022-01-27
2017-02-08 | 1276 | Dacar | SAE | J240 | No | Auto | 65-100 |  | RC | 832869-1 | 20-4067-2 | 908 | 22.5 | 12.87 | 1.28 |  |  |  | 171 | 153.9 | 83.97 |  | 49.11 | 2022-01-27
2017-02-08 | 1275 | Dacar | SAE | J240 | No | Auto | 65-100 |  | CCA | 832869-1 | 20-4067-2 | 887 | 21.5 | 12.89 | 1.28 |  |  |  | 820 | 7.2 | 6.07 |  | 84.31 | 2022-01-27
2017-02-08 | 1274 | Dacar | SAE | J240 | No | Auto | 34-80 |  | RC | 750577-1 | 39-3067-1 | 678 | 17.5 | 12.84 | 1.28 |  |  |  | 123 | 110.7 | 128.55 |  | 104.51 | 2022-01-27
2017-02-08 | 1273 | Dacar | SAE | J240 | No | Auto | 34-80 |  | RC | 750577-1 | 39-3067-1 | 690 | 17.5 | 12.85 | 1.28 |  |  |  | 123 | 110.7 | 130.75 |  | 106.3 | 2022-01-27
2017-02-08 | 1272 | Dacar | SAE | J240 | No | Auto | 34-80 |  | RC | 750577-1 | 22-3067-1 | 714 | 17.5 | 12.88 | 1.28 |  |  |  | 123 | 110.7 | 134.86 |  | 109.64 | 2022-01-27
2017-02-08 | 1271 | Dacar | SAE | J240 | No | Auto | 34-80 |  | RC | 750577-1 | 22-3067-1 | 697 | 17.5 | 12.86 | 1.28 |  |  |  | 123 | 110.7 | 129.25 |  | 105.08 | 2022-01-27
2017-02-08 | 1270 | Dacar | SAE | J240 | No | Golf | GC2-8/170 |  | RC | 660577-1 | 21-3067-1 |  | 28 | 8.57 | 1.29 |  |  |  | 358 | 322.2 | 311.71 |  | 87.07 | 2022-01-27
2017-02-08 | 1269 | Dacar | SAE | J240 | No | Golf | GC2-8/170 |  | RC | 660577-1 | 19-3067-1 |  | 28 | 8.55 | 1.28 |  |  |  | 358 | 322.2 | 322.58 |  | 90.11 | 2022-01-27
2017-02-08 | 1268 | Dacar | SAE | J240 | No | Golf | GC2-8/170 |  | RC | 660577-1 | 4-3067-1 |  | 28 | 8.6 | 1.29 |  |  |  | 358 | 322.2 | 298.9 |  | 83.49 | 2022-01-27
2017-02-08 | 1267 | Dacar | SAE | J240 | No | Golf | GC2-8/170 |  | RC | 660577-1 | 4-3067-1 |  | 28 | 8.58 | 1.29 |  |  |  | 358 | 322.2 | 161.78 |  | 45.19 | 2022-01-27
2017-02-07 | 1266 | Dacar | SAE | J240 | No | Auto | 34-80 |  | RC | 750577-2 | 33-2067-1 | 697 | 17.5 | 12.88 | 1.28 |  |  |  | 123 | 110.7 | 136.15 |  | 110.69 | 2022-01-27
2017-02-07 | 1265 | Dacar | SAE | J240 | No | Auto | 34-80 |  | RC | 750577-2 | 33-2067-1 | 699 | 17.5 | 12.85 | 1.28 |  |  |  | 123 | 110.7 | 128.63 |  | 104.58 | 2022-01-27
2017-02-07 | 1264 | Dacar | SAE | J240 | No | Auto | 34-80 |  | RC | 750577-2 | 31-2067-2 | 701 | 17.5 | 12.82 | 1.27 |  |  |  | 123 | 110.7 | 124.05 |  | 100.85 | 2022-01-27
2017-02-07 | 1263 | Dacar | SAE | J240 | No | Auto | 34-80 |  | RC | 750577-2 | 31-2067-1 | 696 | 17.5 | 12.79 | 1.27 |  |  |  | 123 | 110.7 | 121.18 |  | 98.52 | 2022-01-27
2017-02-07 | 1262 | Dacar | SAE | J240 | No | Auto | 34-80 |  | RC | 750577-2 | 40-2067-1 | 673 | 17.5 | 12.85 | 1.28 |  |  |  | 123 | 110.7 | 118.08 |  | 96 | 2022-01-27
2017-02-07 | 1261 | Dacar | SAE | J240 | No | Auto | 34-80 |  | RC | 750577-2 | 40-2067-1 | 661 | 17.5 | 12.85 | 1.28 |  |  |  | 123 | 110.7 | 114.13 |  | 92.79 | 2022-01-27
2017-02-07 | 1260 | Dacar | SAE | J240 | No | Auto | 34-80 |  | CCA | 750577-2 | 35-2067-1 | 724 | 17.5 | 12.85 | 1.28 |  |  |  | 670 | 7.2 | 6.31 |  | 87.64 | 2022-01-27
2017-02-07 | 1259 | Dacar | SAE | J240 | No | Auto | 34-80 |  | CCA | 750577-2 | 35-2067-1 | 708 | 17.5 | 12.82 | 1.28 |  |  |  | 670 | 7.2 | 6.56 |  | 91.11 | 2022-01-27
2017-02-07 | 1258 | Dacar | SAE | J240 | No | Auto | 34-80 |  | RC | 750577-2 | 35-2067-1 | 721 | 17.5 | 12.88 | 1.28 |  |  |  | 123 | 110.7 | 72.33 |  | 58.8 | 2022-01-27
2017-02-06 | 1257 | Dacar | SAE | J240 | No | Auto | 42-65 |  | RC | 640576-1 | 208-2067-2 | 632 | 14 | 12.82 | 1.27 |  |  |  | 100 | 90 | 95.18 |  | 95.18 | 2022-01-27
2017-02-06 | 1257 | Dacar | SAE | J240 | No | Auto | 42-65 |  | RC | 640576-1 | 208-2067-2 | 632 | 14 | 12.82 | 1.27 |  |  |  | 100 | 90 | 98 | produccion | 98 | 2022-01-27
2017-02-06 | 1256 | Dacar | SAE | J240 | No | Auto | 42-65 |  | CCA | 640576-1 | 208-2067-2 | 633 | 14 | 12.82 | 1.27 |  |  |  | 550 | 7.2 | 6.59 |  | 91.53 | 2022-01-27
2017-02-06 | 1256 | Dacar | SAE | J240 | No | Auto | 42-65 |  | CCA | 640576-1 | 208-2067-2 | 633 | 14 | 12.82 | 1.27 |  |  |  | 550 | 7.2 | 7.28 | produccion | 101.11 | 2022-01-27
2017-02-06 | 1255 | Dacar | SAE | J240 | No | Auto | 42-65 |  | CCA | 630476-1 | 210-2067-2 | 627 | 14 | 12.86 | 1.28 |  |  |  | 550 | 7.2 | 6.79 |  | 94.31 | 2022-01-27
2017-02-06 | 1255 | Dacar | SAE | J240 | No | Auto | 42-65 |  | CCA | 630476-1 | 210-2067-2 | 627 | 14 | 12.86 | 1.28 |  |  |  | 550 | 7.2 | 6.77 | produccion | 94.03 | 2022-01-27
2017-02-06 | 1254 | Dacar | SAE | J240 | No | Auto | 42-65 |  | RC | 630376-2 | 213-2067-2 | 717 | 15 | 12.85 | 1.28 |  |  |  | 100 | 90 | 58.75 |  | 58.75 | 2022-01-27
2017-02-06 | 1254 | Dacar | SAE | J240 | No | Auto | 42-65 |  | CAP | 630376-2 | 213-2067-2 | 717 | 15 | 12.85 | 1.28 |  |  |  | 65 | 58.5 | 58.75 | produccion | 90.38 | 2022-01-27
2017-02-06 | 1253 | Dacar | SAE | J240 | No | Auto | 42-65 |  | RC | 630376-2 | 213-2067-2 | 695 | 15 | 12.85 | 1.28 |  |  |  | 100 | 90 | 97.33 |  | 97.33 | 2022-01-27
2017-02-06 | 1253 | Dacar | SAE | J240 | No | Auto | 42-65 |  | RC | 630376-2 | 213-2067-2 | 695 | 15 | 12.85 | 1.28 |  |  |  | 100 | 90 | 97.33 | produccion | 97.33 | 2022-01-27
2017-02-06 | 1252 | Dacar | SAE | J240 | No | Auto | 42-65 |  | RC | 630376-2 | 215-2067-2 | 698 | 15 | 12.82 | 1.27 |  |  |  | 100 | 90 | 96.85 |  | 96.85 | 2022-01-27
2017-02-06 | 1252 | Dacar | SAE | J240 | No | Auto | 42-65 |  | RC | 630376-2 | 215-2067-2 | 698 | 15 | 12.82 | 1.27 |  |  |  | 100 | 90 | 96.85 | produccion | 96.85 | 2022-01-27
2017-02-06 | 1251 | Dacar | SAE | J240 | No | Auto | 42-65 |  | RC | 630376-2 | 215-2067-2 | 697 | 15 | 12.83 | 1.27 |  |  |  | 100 | 90 | 98.11 |  | 98.11 | 2022-01-27
2017-02-06 | 1251 | Dacar | SAE | J240 | No | Auto | 42-65 |  | RC | 630376-2 | 215-2067-2 | 697 | 15 | 12.83 | 1.27 |  |  |  | 100 | 90 | 98.11 | produccion | 98.11 | 2022-01-27
2017-02-06 | 1250 | Dacar | SAE | J240 | No | Auto | 42-65 |  | RC | 630476-1 | 211-2067-2 | 626 | 14 | 12.88 | 1.28 |  |  |  | 100 | 90 | 93.33 |  | 93.33 | 2022-01-27
2017-02-06 | 1250 | Dacar | SAE | J240 | No | Auto | 42-65 |  | RC | 630476-1 | 211-2067-2 | 626 | 14 | 12.88 | 1.28 |  |  |  | 100 | 90 | 93.33 | produccion | 93.33 | 2022-01-27
2017-02-06 | 1249 | Dacar | SAE | J240 | No | Auto | 42-65 |  | RC | 633266-1 | 211-2067-2 | 621 | 14 | 12.91 | 1.28 |  |  |  | 100 | 90 | 86.16 |  | 86.16 | 2022-01-27
2017-02-06 | 1249 | Dacar | SAE | J240 | No | Auto | 42-65 |  | RC | 633266-1 | 211-2067-2 | 621 | 14 | 12.91 | 1.28 |  |  |  | 100 | 90 | 86.16 | produccion | 86.16 | 2022-01-27
2017-02-04 | 1248 | Dacar | SAE | J240 | No | Auto | 42-55 |  | RC | 530575-1 | 46-6057-1 | 505 | 13 | 12.88 | 1.28 |  |  |  | 86 | 77.4 | 85.15 |  | 99.01 | 2022-01-27
2017-02-04 | 1248 | Dacar | SAE | J240 | No | Auto | 42-55 |  | RC | 530575-1 | 46-6057-1 | 505 | 13 | 12.88 | 1.28 |  |  |  | 86 | 77.4 | 85.15 | produccion | 99.01 | 2022-01-27
2017-02-04 | 1247 | Dacar | SAE | J240 | No | Auto | 42-55 |  | RC | 530575-1 | 46-6057-1 | 579 | 13.5 | 12.88 | 1.28 |  |  |  | 86 | 77.4 | 92.88 |  | 108 | 2022-01-27
2017-02-04 | 1247 | Dacar | SAE | J240 | No | Auto | 42-55 |  | RC | 530575-1 | 46-6057-1 | 579 | 13.5 | 12.88 | 1.28 |  |  |  | 86 | 77.4 | 92.88 | produccion | 108 | 2022-01-27
2017-02-04 | 1246 | Dacar | SAE | J240 | No | Auto | 42-55 |  | RC | 530575-1 | 27-6057-1 | 581 | 13.5 | 12.88 | 1.28 |  |  |  | 86 | 77.4 | 92.13 |  | 107.13 | 2022-01-27
2017-02-04 | 1246 | Dacar | SAE | J240 | No | Auto | 42-55 |  | RC | 530575-1 | 27-6057-1 | 581 | 13.5 | 12.88 | 1.28 |  |  |  | 86 | 77.4 | 92.13 | produccion | 107.13 | 2022-01-27
2017-02-04 | 1245 | Dacar | SAE | J240 | No | Auto | 42-55 |  | RC | 530575-1 | 27-6057-1 | 578 | 13.5 | 12.88 | 1.28 |  |  |  | 86 | 77.4 | 90.8 |  | 105.58 | 2022-01-27
2017-02-04 | 1245 | Dacar | SAE | J240 | No | Auto | 42-55 |  | RC | 530575-1 | 27-6057-1 | 578 | 13.5 | 12.88 | 1.28 |  |  |  | 86 | 77.4 | 90.8 | produccion | 105.58 | 2022-01-27
2017-02-04 | 1244 | Dacar | SAE | J240 | No | Auto | 42-55 |  | RC | 530575-1 | 27-6057-1 | 552 | 13.5 | 12.85 | 1.28 |  |  |  | 86 | 77.4 | 87.31 |  | 101.52 | 2022-01-27
2017-02-04 | 1244 | Dacar | SAE | J240 | No | Auto | 42-55 |  | RC | 530575-1 | 27-6057-1 | 552 | 13.5 | 12.85 | 1.28 |  |  |  | 86 | 77.4 | 87.31 | produccion | 101.52 | 2022-01-27
2017-02-04 | 1243 | Dacar | SAE | J240 | No | Auto | 42-55 |  | RC | 530575-1 | 26-6057-1 | 594 | 13.5 | 12.89 | 1.28 |  |  |  | 86 | 77.4 | 95.11 |  | 110.59 | 2022-01-27
2017-02-04 | 1243 | Dacar | SAE | J240 | No | Auto | 42-55 |  | RC | 530575-1 | 26-6057-1 | 594 | 13.5 | 12.89 | 1.28 |  |  |  | 86 | 77.4 | 95.11 | produccion | 110.59 | 2022-01-27
2017-02-04 | 1242 | Dacar | SAE | J240 | No | Auto | 42-55 |  | RC | 530575-1 | 26-6057-1 | 586 | 13.5 | 12.88 | 1.28 |  |  |  | 86 | 77.4 | 50.02 |  | 58.16 | 2022-01-27
2017-02-04 | 1242 | Dacar | SAE | J240 | No | Auto | 42-55 |  | CAP | 530575-1 | 26-6057-1 | 586 | 13.5 | 12.88 | 1.28 |  |  |  | 55 | 49.5 | 50.02 | produccion | 90.95 | 2022-01-27
2017-02-03 | 1241 | Dacar | SAE | J240 | No | Auto | 42-40 |  | RC | 430574-2 | 30-6057-1 | 439 | 12 | 12.88 | 1.28 |  |  |  | 60 | 54 | 61.63 |  | 102.72 | 2022-01-27
2017-02-03 | 1241 | Dacar | SAE | J240 | No | Auto | 42-40 |  | RC | 430574-2 | 30-6057-1 | 439 | 12 | 12.88 | 1.28 |  |  |  | 60 | 54 | 61.63 | produccion | 102.72 | 2022-01-27
2017-02-03 | 1240 | Dacar | SAE | J240 | No | Auto | 42-40 |  | RC | 430574-2 | 30-6057-1 | 432 | 12 | 12.88 | 1.28 |  |  |  | 60 | 54 | 57.2 |  | 95.33 | 2022-01-27
2017-02-03 | 1240 | Dacar | SAE | J240 | No | Auto | 42-40 |  | RC | 430574-2 | 30-6057-1 | 432 | 12 | 12.88 | 1.28 |  |  |  | 60 | 54 | 57.2 | produccion | 95.33 | 2022-01-27
2017-02-03 | 1239 | Dacar | SAE | J240 | No | Auto | 42-40 |  | RC | 430574-2 | 42-6057-1 | 435 | 12 | 12.9 | 1.29 |  |  |  | 60 | 54 | 62.73 |  | 104.55 | 2022-01-27
2017-02-03 | 1239 | Dacar | SAE | J240 | No | Auto | 42-40 |  | RC | 430574-2 | 42-6057-1 | 435 | 12 | 12.9 | 1.29 |  |  |  | 60 | 54 | 62.73 | produccion | 104.55 | 2022-01-27
2017-02-03 | 1238 | Dacar | SAE | J240 | No | Auto | 42-40 |  | RC | 430574-2 | 42-6057-1 | 437 | 12 | 12.91 | 1.29 |  |  |  | 60 | 54 | 65.71 |  | 109.52 | 2022-01-27
2017-02-03 | 1238 | Dacar | SAE | J240 | No | Auto | 42-40 |  | RC | 430574-2 | 42-6057-1 | 437 | 12 | 12.91 | 1.29 |  |  |  | 60 | 54 | 65.71 | produccion | 109.52 | 2022-01-27
2017-02-03 | 1237 | Dacar | SAE | J240 | No | Auto | 42-40 |  | RC | 430574-2 | 40-6057-1 | 435 | 12 | 12.85 | 1.28 |  |  |  | 60 | 54 | 61.9 |  | 103.17 | 2022-01-27
2017-02-03 | 1237 | Dacar | SAE | J240 | No | Auto | 42-40 |  | RC | 430574-2 | 40-6057-1 | 435 | 12 | 12.85 | 1.28 |  |  |  | 60 | 54 | 61.9 | produccion | 103.17 | 2022-01-27
2017-02-03 | 1236 | Dacar | SAE | J240 | No | Auto | 42-40 |  | RC | 430574-2 | 40-6057-1 | 428 | 12 | 12.85 | 1.28 |  |  |  | 60 | 54 | 60.31 |  | 100.52 | 2022-01-27
2017-02-03 | 1236 | Dacar | SAE | J240 | No | Auto | 42-40 |  | RC | 430574-2 | 40-6057-1 | 428 | 12 | 12.85 | 1.28 |  |  |  | 60 | 54 | 60.31 | produccion | 100.52 | 2022-01-27
2017-02-03 | 1235 | Dacar | SAE | J240 | No | Auto | 42-40 |  | RC | 430574-2 | 41-5057-2 | 434 | 12 | 12.88 | 1.28 |  |  |  | 60 | 54 | 33.29 |  | 55.48 | 2022-01-27
2017-02-03 | 1235 | Dacar | SAE | J240 | No | Auto | 42-40 |  | CAP | 430574-2 | 41-5057-2 | 434 | 12 | 12.88 | 1.28 |  |  |  | 40 | 36 | 10.38 | produccion | 25.95 | 2022-01-27
2017-02-03 | 1234 | Dacar | SAE | J240 | No | Auto | 42-40 |  | RC | 430574-2 | 43-5057-2 | 447 | 12 | 12.88 | 1.28 |  |  |  | 60 | 54 | 59.21 |  | 98.68 | 2022-01-27
2017-02-03 | 1234 | Dacar | SAE | J240 | No | Auto | 42-40 |  | RC | 430574-2 | 43-5057-2 | 447 | 12 | 12.88 | 1.28 |  |  |  | 60 | 54 | 59.21 | produccion | 98.68 | 2022-01-27
2017-02-03 | 1233 | Dacar | SAE | J240 | No | Auto | 42-40 |  | RC | 430574-2 | 43-5057-2 | 441 | 12 | 12.88 | 1.28 |  |  |  | 60 | 54 | 58.35 |  | 97.25 | 2022-01-27
2017-02-03 | 1233 | Dacar | SAE | J240 | No | Auto | 42-40 |  | RC | 430574-2 | 43-5057-2 | 441 | 12 | 12.88 | 1.28 |  |  |  | 60 | 54 | 58.35 | produccion | 97.25 | 2022-01-27
2017-02-03 | 1232 | Dacar | SAE | J240 | No | Auto | 42-40 |  | RC | 430574-2 | 47-5057-2 | 429 | 12 | 12.87 | 1.28 |  |  |  | 60 | 54 | 56.4 |  | 94 | 2022-01-27
2017-02-03 | 1232 | Dacar | SAE | J240 | No | Auto | 42-40 |  | RC | 430574-2 | 47-5057-2 | 429 | 12 | 12.87 | 1.28 |  |  |  | 60 | 54 | 56.4 | produccion | 94 | 2022-01-27
2017-02-03 | 1231 | Dacar | SAE | J240 | No | Auto | 42-40 |  | RC | 430574-2 | 47-5057-2 | 441 | 12 | 12.88 | 1.28 |  |  |  | 60 | 54 | 60.85 |  | 101.42 | 2022-01-27
2017-02-03 | 1231 | Dacar | SAE | J240 | No | Auto | 42-40 |  | RC | 430574-2 | 47-5057-2 | 441 | 12 | 12.88 | 1.28 |  |  |  | 60 | 54 | 60.85 | produccion | 101.42 | 2022-01-27
2017-02-03 | 1230 | Dacar | SAE | J240 | No | Auto | 42-40 |  | RC | 430574-2 | 44-5057-2 | 432 | 12 | 12.88 | 1.28 |  |  |  | 60 | 54 | 57.93 |  | 96.55 | 2022-01-27
2017-02-03 | 1230 | Dacar | SAE | J240 | No | Auto | 42-40 |  | RC | 430574-2 | 44-5057-2 | 432 | 12 | 12.88 | 1.28 |  |  |  | 60 | 54 | 57.93 | produccion | 96.55 | 2022-01-27
2017-02-03 | 1229 | Dacar | SAE | J240 | No | Auto | 42-40 |  | RC | 430574-2 | 44-5057-2 | 418 | 12 | 12.88 | 1.28 |  |  |  | 60 | 54 | 54.85 |  | 91.42 | 2022-01-27
2017-02-03 | 1229 | Dacar | SAE | J240 | No | Auto | 42-40 |  | RC | 430574-2 | 44-5057-2 | 418 | 12 | 12.88 | 1.28 |  |  |  | 60 | 54 | 54.85 | produccion | 91.42 | 2022-01-27
2017-02-02 | 1228 | Dacar | SAE | J240 | No | Auto | 42-60 |  | RC | 520576-2 | 46-5057-2 | 591 | 13.5 | 12.94 | 1.29 |  |  |  | 92 | 82.8 | 92.49 |  | 100.53 | 2022-01-27
2017-02-02 | 1228 | Dacar | SAE | J240 | No | Auto | 42-60 |  | RC | 520576-2 | 46-5057-2 | 591 | 13.5 | 12.94 | 1.29 |  |  |  | 92 | 82.8 | 92.49 | produccion | 100.53 | 2022-01-27
2017-02-02 | 1227 | Dacar | SAE | J240 | No | Auto | 42-60 |  | RC | 520576-2 | 46-5057-2 | 581 | 13.5 | 12.91 | 1.29 |  |  |  | 92 | 82.8 | 92.51 |  | 100.55 | 2022-01-27
2017-02-02 | 1227 | Dacar | SAE | J240 | No | Auto | 42-60 |  | RC | 520576-2 | 46-5057-2 | 581 | 13.5 | 12.91 | 1.29 |  |  |  | 92 | 82.8 | 92.51 | produccion | 100.55 | 2022-01-27
2017-02-02 | 1226 | Dacar | SAE | J240 | No | Auto | 42-60 |  | RC | 520576-2 | 44-5057-1 | 581 | 13.5 | 12.91 | 1.29 |  |  |  | 92 | 82.8 | 92.7 |  | 100.76 | 2022-01-27
2017-02-02 | 1226 | Dacar | SAE | J240 | No | Auto | 42-60 |  | RC | 520576-2 | 44-5057-1 | 581 | 13.5 | 12.91 | 1.29 |  |  |  | 92 | 82.8 | 92.7 | produccion | 100.76 | 2022-01-27
2017-02-02 | 1225 | Dacar | SAE | J240 | No | Auto | 42-60 |  | RC | 520576-2 | 44-5057-1 | 572 | 13.5 | 12.91 | 1.29 |  |  |  | 92 | 82.8 | 67.75 |  | 73.64 | 2022-01-27
2017-02-02 | 1225 | Dacar | SAE | J240 | No | Auto | 42-60 |  | RC | 520576-2 | 44-5057-1 | 572 | 13.5 | 12.91 | 1.29 |  |  |  | 92 | 82.8 | 67.75 | produccion | 73.64 | 2022-01-27
2017-02-02 | 1224 | Dacar | SAE | J240 | No | Auto | 42-60 |  | RC | 520576-2 | 44-5057-1 | 574 | 13.5 | 12.91 | 1.29 |  |  |  | 92 | 82.8 | 89.86 |  | 97.67 | 2022-01-27
2017-02-02 | 1224 | Dacar | SAE | J240 | No | Auto | 42-60 |  | RC | 520576-2 | 44-5057-1 | 574 | 13.5 | 12.91 | 1.29 |  |  |  | 92 | 82.8 | 89.86 | produccion | 97.67 | 2022-01-27
2017-01-31 | 1223 | Dacar | SAE | J240 | No | Auto | 42-60 |  | RC | 530476-1 | 32-2057-3 | 563 | 14.5 | 12.82 | 1.28 |  |  |  | 92 | 82.8 | 79.25 |  | 86.14 | 2022-01-27
2017-01-31 | 1223 | Dacar | SAE | J240 | No | Auto | 42-60 |  | RC | 530476-1 | 32-2057-3 | 563 | 14.5 | 12.82 | 1.28 |  |  |  | 92 | 82.8 | 79.25 | produccion | 86.14 | 2022-01-27
2017-01-31 | 1222 | Dacar | SAE | J240 | No | Auto | 42-60 |  | RC | 530476-1 | 32-2057-2 | 555 | 14 | 12.85 | 1.28 |  |  |  | 92 | 82.8 | 79.88 |  | 86.83 | 2022-01-27
2017-01-31 | 1222 | Dacar | SAE | J240 | No | Auto | 42-60 |  | RC | 530476-1 | 32-2057-2 | 555 | 14 | 12.85 | 1.28 |  |  |  | 92 | 82.8 | 79.88 | produccion | 86.83 | 2022-01-27
2017-01-31 | 1221 | Dacar | SAE | J240 | No | Auto | 42-60 |  | RC | 530476-1 | 40-2057-2 | 507 | 13.5 | 12.88 | 1.28 |  |  |  | 92 | 82.8 | 70.56 |  | 76.7 | 2022-01-27
2017-01-31 | 1221 | Dacar | SAE | J240 | No | Auto | 42-60 |  | RC | 530476-1 | 40-2057-2 | 507 | 13.5 | 12.88 | 1.28 |  |  |  | 92 | 82.8 | 70.56 | produccion | 76.7 | 2022-01-27
2017-01-31 | 1220 | Dacar | SAE | J240 | No | Auto | 42-60 |  | RC | 530476-1 | 40-2057-2 | 492 | 13.5 | 12.91 | 1.28 |  |  |  | 92 | 82.8 | 68.83 |  | 74.82 | 2022-01-27
2017-01-31 | 1220 | Dacar | SAE | J240 | No | Auto | 42-60 |  | RC | 530476-1 | 40-2057-2 | 492 | 13.5 | 12.91 | 1.28 |  |  |  | 92 | 82.8 | 68.83 | produccion | 74.82 | 2022-01-27
2017-01-31 | 1219 | Dacar | SAE | J240 | No | Auto | 42-60 |  | RC | 530476-1 | 39-2057-2 | 509 | 13.5 | 12.91 | 1.28 |  |  |  | 92 | 82.8 | 80.33 |  | 87.32 | 2022-01-27
2017-01-31 | 1219 | Dacar | SAE | J240 | No | Auto | 42-60 |  | RC | 530476-1 | 39-2057-2 | 509 | 13.5 | 12.91 | 1.28 |  |  |  | 92 | 82.8 | 80.33 | produccion | 87.32 | 2022-01-27
2017-01-31 | 1218 | Dacar | SAE | J240 | No | Auto | 42-60 |  | RC | 530476-1 | 39-2057-2 | 501 | 13.5 | 12.91 | 1.28 |  |  |  | 92 | 82.8 | 75.45 |  | 82.01 | 2022-01-27
2017-01-31 | 1218 | Dacar | SAE | J240 | No | Auto | 42-60 |  | RC | 530476-1 | 39-2057-2 | 501 | 13.5 | 12.91 | 1.28 |  |  |  | 92 | 82.8 | 75.45 | produccion | 82.01 | 2022-01-27
2017-01-31 | 1217 | Dacar | SAE | J240 | No | Auto | 42-55 |  | RC | 530475-1 | 31-2057-2 | 474 | 13 | 12.85 | 1.28 |  |  |  | 86 | 77.4 | 67.25 |  | 78.2 | 2022-01-27
2017-01-31 | 1217 | Dacar | SAE | J240 | No | Auto | 42-55 |  | RC | 530475-1 | 31-2057-2 | 474 | 13 | 12.85 | 1.28 |  |  |  | 86 | 77.4 | 67.25 | produccion | 78.2 | 2022-01-27
2017-01-31 | 1216 | Dacar | SAE | J240 | No | Auto | 42-55 |  | RC | 530475-1 | 31-2057-2 | 466 | 13 | 12.82 | 1.28 |  |  |  | 86 | 77.4 | 74.9 |  | 87.09 | 2022-01-27
2017-01-31 | 1216 | Dacar | SAE | J240 | No | Auto | 42-55 |  | RC | 530475-1 | 31-2057-2 | 466 | 13 | 12.82 | 1.28 |  |  |  | 86 | 77.4 | 74.9 | produccion | 87.09 | 2022-01-27
2017-01-31 | 1215 | Dacar | SAE | J240 | No | Auto | 42-40 |  | RC | 420474-2 | 27-2057-2 | 448 | 12 | 12.91 | 1.28 |  |  |  | 60 | 54 | 62.41 |  | 104.02 | 2022-01-27
2017-01-31 | 1215 | Dacar | SAE | J240 | No | Auto | 42-40 |  | RC | 420474-2 | 27-2057-2 | 448 | 12 | 12.91 | 1.28 |  |  |  | 60 | 54 | 62.41 | produccion | 104.02 | 2022-01-27
2017-01-31 | 1214 | Dacar | SAE | J240 | No | Auto | 42-40 |  | RC | 420474-2 | 27-2057-2 | 420 | 12 | 12.91 | 1.28 |  |  |  | 60 | 54 | 55.68 |  | 92.8 | 2022-01-27
2017-01-31 | 1214 | Dacar | SAE | J240 | No | Auto | 42-40 |  | RC | 420474-2 | 27-2057-2 | 420 | 12 | 12.91 | 1.28 |  |  |  | 60 | 54 | 55.68 | produccion | 92.8 | 2022-01-27
2017-01-31 | 1213 | Dacar | SAE | J240 | No | Auto | 42-40 |  | RC | 420474-2 | 33-2057-2 | 494 | 12.5 | 12.88 | 1.28 |  |  |  | 60 | 54 | 65.91 |  | 109.85 | 2022-01-27
2017-01-31 | 1213 | Dacar | SAE | J240 | No | Auto | 42-40 |  | RC | 420474-2 | 33-2057-2 | 494 | 12.5 | 12.88 | 1.28 |  |  |  | 60 | 54 | 65.91 | produccion | 109.85 | 2022-01-27
2017-01-31 | 1212 | Dacar | SAE | J240 | No | Auto | 42-40 |  | RC | 420474-2 | 33-2057-2 | 493 | 12.5 | 12.88 | 1.28 |  |  |  | 60 | 54 | 68.38 |  | 113.97 | 2022-01-27
2017-01-31 | 1212 | Dacar | SAE | J240 | No | Auto | 42-40 |  | RC | 420474-2 | 33-2057-2 | 493 | 12.5 | 12.88 | 1.28 |  |  |  | 60 | 54 | 68.38 | produccion | 113.97 | 2022-01-27
2017-01-28 | 1211 | Dacar | SAE | J240 | No | Auto | 42-40 |  | RC | 420274-2 | 26-7047-2 | 470 | 12 | 12.88 | 1.28 |  |  |  | 60 | 54 | 69.56 |  | 115.93 | 2022-01-27
2017-01-28 | 1211 | Dacar | SAE | J240 | No | Auto | 42-40 |  | RC | 420274-2 | 26-7047-2 | 470 | 12 | 12.88 | 1.28 |  |  |  | 60 | 54 | 62.15 | produccion | 103.58 | 2022-01-27
2017-01-28 | 1210 | Dacar | SAE | J240 | No | Auto | 42-40 |  | RC | 420274-2 | 26-7047-2 | 471 | 12 | 12.91 | 1.28 |  |  |  | 60 | 54 | 65.85 |  | 109.75 | 2022-01-27
2017-01-28 | 1210 | Dacar | SAE | J240 | No | Auto | 42-40 |  | RC | 420274-2 | 26-7047-2 | 471 | 12 | 12.91 | 1.28 |  |  |  | 60 | 54 | 65.85 | produccion | 109.75 | 2022-01-27
2017-01-28 | 1209 | Dacar | SAE | J240 | No | Auto | 42-40 |  | RC | 420274-1 | 26-7047-2 | 471 | 12 | 12.91 | 1.28 |  |  |  | 60 | 54 | 69.75 |  | 116.25 | 2022-01-27
2017-01-28 | 1209 | Dacar | SAE | J240 | No | Auto | 42-40 |  | RC | 420274-1 | 26-7047-2 | 471 | 12 | 12.91 | 1.28 |  |  |  | 60 | 54 | 69.75 | produccion | 116.25 | 2022-01-27
2017-01-28 | 1208 | Dacar | SAE | J240 | No | Auto | 42-40 |  | RC | 420274-1 | 26-7047-2 | 468 | 12 | 12.91 | 1.28 |  |  |  | 60 | 54 | 68.23 |  | 113.72 | 2022-01-27
2017-01-28 | 1208 | Dacar | SAE | J240 | No | Auto | 42-40 |  | RC | 420274-1 | 26-7047-2 | 468 | 12 | 12.91 | 1.28 |  |  |  | 60 | 54 | 68.23 | produccion | 113.72 | 2022-01-27
2017-01-27 | 1207 | Dacar | SAE | J240 | No | Auto | 42-40 |  | RC | 440474-2 | 41-6047-2 | 467 | 12 | 12.94 | 1.28 |  |  |  | 60 | 54 | 71.95 |  | 119.92 | 2022-01-27
2017-01-27 | 1207 | Dacar | SAE | J240 | No | Auto | 42-40 |  | RC | 440474-2 | 41-6047-2 | 467 | 12 | 12.94 | 1.28 |  |  |  | 60 | 54 | 71.95 | produccion | 119.92 | 2022-01-27
2017-01-27 | 1206 | Dacar | SAE | J240 | No | Auto | 42-40 |  | RC | 440474-2 | 41-6047-2 | 476 | 12 | 12.91 | 1.28 |  |  |  | 60 | 54 | 73.13 |  | 121.88 | 2022-01-27
2017-01-27 | 1206 | Dacar | SAE | J240 | No | Auto | 42-40 |  | RC | 440474-2 | 41-6047-2 | 476 | 12 | 12.91 | 1.28 |  |  |  | 60 | 54 | 73.13 | produccion | 121.88 | 2022-01-27
2017-01-27 | 1205 | Dacar | SAE | J240 | No | Auto | 42-60 |  | RC | 530476-2 | 45-5047-1 | 517 | 13.5 | 12.88 | 1.28 |  |  |  | 92 | 82.8 | 75.7 |  | 82.28 | 2022-01-27
2017-01-27 | 1205 | Dacar | SAE | J240 | No | Auto | 42-60 |  | RC | 530476-2 | 45-5047-1 | 517 | 13.5 | 12.88 | 1.28 |  |  |  | 92 | 82.8 | 75.7 | produccion | 82.28 | 2022-01-27
2017-01-27 | 1204 | Dacar | SAE | J240 | No | Auto | 42-60 |  | RC | 530476-2 | 45-5047-1 | 506 | 13.5 | 12.88 | 1.28 |  |  |  | 92 | 82.8 | 82.23 |  | 89.38 | 2022-01-27
2017-01-27 | 1204 | Dacar | SAE | J240 | No | Auto | 42-60 |  | RC | 530476-2 | 45-5047-1 | 506 | 13.5 | 12.88 | 1.28 |  |  |  | 92 | 82.8 | 82.23 | produccion | 89.38 | 2022-01-27
2017-01-27 | 1203 | Dacar | SAE | J240 | No | Auto | 42-60 |  | RC | 530476-2 | 31-5047-1 | 512 | 13.5 | 12.9 | 1.28 |  |  |  | 92 | 82.8 | 76.7 |  | 83.37 | 2022-01-27
2017-01-27 | 1203 | Dacar | SAE | J240 | No | Auto | 42-60 |  | RC | 530476-2 | 31-5047-1 | 512 | 13.5 | 12.9 | 1.28 |  |  |  | 92 | 82.8 | 76.7 | produccion | 83.37 | 2022-01-27
2017-01-27 | 1202 | Dacar | SAE | J240 | No | Auto | 42-60 |  | RC | 530476-2 | 31-5047-1 | 509 | 13.5 | 12.87 | 1.28 |  |  |  | 92 | 82.8 | 75.56 |  | 82.13 | 2022-01-27
2017-01-27 | 1202 | Dacar | SAE | J240 | No | Auto | 42-60 |  | RC | 530476-2 | 31-5047-1 | 509 | 13.5 | 12.87 | 1.28 |  |  |  | 92 | 82.8 | 75.56 | produccion | 82.13 | 2022-01-27
2017-01-26 | 1200 | Dacar | SAE | J240 | No | Auto | 42-60 |  | RC | 530476-2 | 43-5047-2 | 497 | 13.5 | 12.85 | 1.28 |  |  |  | 92 | 82.8 | 80.1 |  | 87.07 | 2022-01-27
2017-01-26 | 1200 | Dacar | SAE | J240 | No | Auto | 42-60 |  | RC | 530476-2 | 43-5047-2 | 497 | 13.5 | 12.85 | 1.28 |  |  |  | 92 | 82.8 | 80.1 | produccion | 87.07 | 2022-01-27
2017-01-26 | 1199 | Dacar | SAE | J240 | No | Auto | 42-60 |  | RC | 530476-2 | 25-5047-2 | 511 | 13.5 | 12.88 | 1.28 |  |  |  | 92 | 82.8 | 72.86 |  | 79.2 | 2022-01-27
2017-01-26 | 1199 | Dacar | SAE | J240 | No | Auto | 42-60 |  | RC | 530476-2 | 25-5047-2 | 511 | 13.5 | 12.88 | 1.28 |  |  |  | 92 | 82.8 | 72.86 | produccion | 79.2 | 2022-01-27
2017-01-26 | 1198 | Dacar | SAE | J240 | No | Auto | 42-60 |  | RC | 530476-2 | 25-5047-2 | 509 | 13.5 | 12.88 | 1.28 |  |  |  | 92 | 82.8 | 84.1 |  | 91.41 | 2022-01-27
2017-01-26 | 1198 | Dacar | SAE | J240 | No | Auto | 42-60 |  | RC | 530476-2 | 25-5047-2 | 509 | 13.5 | 12.88 | 1.28 |  |  |  | 92 | 82.8 | 84.1 | produccion | 91.41 | 2022-01-27
2017-01-26 | 1197 | Dacar | SAE | J240 | No | Auto | 42-60 |  | RC | 520476-1 | 45-5047-2 | 516 | 13.5 | 12.85 | 1.28 |  |  |  | 92 | 82.8 | 73.31 |  | 79.68 | 2022-01-27
2017-01-26 | 1197 | Dacar | SAE | J240 | No | Auto | 42-60 |  | RC | 520476-1 | 45-5047-2 | 516 | 13.5 | 12.85 | 1.28 |  |  |  | 92 | 82.8 | 73.31 | produccion | 79.68 | 2022-01-27
2017-01-26 | 1196 | Dacar | SAE | J240 | No | Auto | 42-60 |  | RC | 520476-1 | 45-5047-2 | 531 | 13.5 | 12.88 | 1.28 |  |  |  | 92 | 82.8 | 80.55 |  | 87.55 | 2022-01-27
2017-01-26 | 1196 | Dacar | SAE | J240 | No | Auto | 42-60 |  | RC | 520476-1 | 45-5047-2 | 531 | 13.5 | 12.88 | 1.28 |  |  |  | 92 | 82.8 | 80.55 | produccion | 87.55 | 2022-01-27
2017-01-26 | 1195 | Dacar | SAE | J240 | No | Auto | 42-60 |  | RC | 520476-1 | 39-5047-2 | 490 | 13.5 | 12.88 | 1.28 |  |  |  | 92 | 82.8 | 78.98 |  | 85.85 | 2022-01-27
2017-01-26 | 1195 | Dacar | SAE | J240 | No | Auto | 42-60 |  | RC | 520476-1 | 39-5047-2 | 490 | 13.5 | 12.88 | 1.28 |  |  |  | 92 | 82.8 | 78.98 | produccion | 85.85 | 2022-01-27
2017-01-26 | 1194 | Dacar | SAE | J240 | No | Auto | 42-60 |  | RC | 520476-1 | 39-5047-2 | 505 | 13.5 | 12.88 | 1.28 |  |  |  | 92 | 82.8 | 74.36 |  | 80.83 | 2022-01-27
2017-01-26 | 1194 | Dacar | SAE | J240 | No | Auto | 42-60 |  | RC | 520476-1 | 39-5047-2 | 505 | 13.5 | 12.88 | 1.28 |  |  |  | 92 | 82.8 | 74.36 | produccion | 80.83 | 2022-01-27
2017-01-26 | 1193 | Dacar | SAE | J240 | No | Auto | 42-60 |  | RC | 520476-1 | 40-5047-2 | 484 | 13.5 | 12.9 | 1.28 |  |  |  | 92 | 82.8 | 67.05 |  | 72.88 | 2022-01-27
2017-01-26 | 1193 | Dacar | SAE | J240 | No | Auto | 42-60 |  | RC | 520476-1 | 40-5047-2 | 484 | 13.5 | 12.9 | 1.28 |  |  |  | 92 | 82.8 | 67.05 | produccion | 72.88 | 2022-01-27
2017-01-26 | 1192 | Dacar | SAE | J240 | No | Auto | 42-60 |  | RC | 520476-1 | 40-5047-2 | 500 | 13.5 | 12.91 | 1.28 |  |  |  | 92 | 82.8 | 69.05 |  | 75.05 | 2022-01-27
2017-01-26 | 1192 | Dacar | SAE | J240 | No | Auto | 42-60 |  | RC | 520476-1 | 40-5047-2 | 500 | 13.5 | 12.91 | 1.28 |  |  |  | 92 | 82.8 | 69.05 | produccion | 75.05 | 2022-01-27
2017-01-26 | 1191 | Dacar | SAE | J240 | No | Auto | 42-60 |  | RC | 520476-1 | 47-5047-2 | 498 | 13.5 | 12.85 | 1.28 |  |  |  | 92 | 82.8 | 73.1 |  | 79.46 | 2022-01-27
2017-01-26 | 1191 | Dacar | SAE | J240 | No | Auto | 42-60 |  | RC | 520476-1 | 47-5047-2 | 498 | 13.5 | 12.85 | 1.28 |  |  |  | 92 | 82.8 | 73.1 | produccion | 79.46 | 2022-01-27
2017-01-26 | 1190 | Dacar | SAE | J240 | No | Auto | 42-60 |  | RC | 520476-1 | 47-5047-2 | 498 | 13.5 | 12.85 | 1.28 |  |  |  | 92 | 82.8 | 78.81 |  | 85.66 | 2022-01-27
2017-01-26 | 1190 | Dacar | SAE | J240 | No | Auto | 42-60 |  | RC | 520476-1 | 47-5047-2 | 498 | 13.5 | 12.85 | 1.28 |  |  |  | 92 | 82.8 | 78.81 | produccion | 85.66 | 2022-01-27
2017-01-26 | 1189 | Dacar | SAE | J240 | No | Auto | 66-68 |  | RC | 750377-2 | 35-4047-1 | 767 | 17.5 | 12.88 | 1.28 |  |  |  | 104 | 93.6 | 123.41 |  | 118.66 | 2022-01-27
2017-01-26 | 1189 | Dacar | SAE | J240 | No | Auto | 66-68 |  | RC | 750377-2 | 35-4047-1 | 767 | 17.5 | 12.88 | 1.28 |  |  |  | 104 | 93.6 | 123.41 | produccion | 118.66 | 2022-01-27
2017-01-26 | 1188 | Dacar | SAE | J240 | No | Auto | 66-68 |  | RC | 750377-2 | 35-4047-1 | 760 | 17.5 | 12.88 | 1.28 |  |  |  | 104 | 93.6 | 123.35 |  | 118.61 | 2022-01-27
2017-01-26 | 1188 | Dacar | SAE | J240 | No | Auto | 66-68 |  | RC | 750377-2 | 35-4047-1 | 760 | 17.5 | 12.88 | 1.28 |  |  |  | 104 | 93.6 | 123.35 | produccion | 118.61 | 2022-01-27
2017-01-26 | 1187 | Dacar | SAE | J240 | No | Auto | 66-68 |  | RC | 750377-2 | 35-4047-1 | 759 | 17.5 | 12.88 | 1.28 |  |  |  | 104 | 93.6 | 124.43 |  | 119.64 | 2022-01-27
2017-01-26 | 1187 | Dacar | SAE | J240 | No | Auto | 66-68 |  | RC | 750377-2 | 35-4047-1 | 759 | 17.5 | 12.88 | 1.28 |  |  |  | 104 | 93.6 | 124.43 | produccion | 119.64 | 2022-01-27
2017-01-26 | 1186 | Dacar | SAE | J240 | No | Auto | 66-68 |  | RC | 750377-2 | 35-4047-1 | 766 | 17.5 | 12.88 | 1.28 |  |  |  | 104 | 93.6 | 120.51 |  | 115.88 | 2022-01-27
2017-01-26 | 1186 | Dacar | SAE | J240 | No | Auto | 66-68 |  | RC | 750377-2 | 35-4047-1 | 766 | 17.5 | 12.88 | 1.28 |  |  |  | 104 | 93.6 | 120.51 | produccion | 115.88 | 2022-01-27
2017-01-25 | 1185 | Dacar | SAE | J240 | No | Auto | 30H-95 |  | RC | 730278-2 | 20-4047-2 | 696 | 25.5 | 12.93 | 1.29 |  |  |  | 168 | 151.2 | 160.11 |  | 95.3 | 2022-01-27
2017-01-25 | 1185 | Dacar | SAE | J240 | No | Auto | 30H-95 |  | RC | 730278-2 | 20-4047-2 | 696 | 25.5 | 12.93 | 1.29 |  |  |  | 168 | 151.2 | 160.11 | produccion | 95.3 | 2022-01-27
2017-01-25 | 1184 | Dacar | SAE | J240 | No | Auto | 30H-95 |  | RC | 730278-2 | 20-4047-2 | 698 | 24.5 | 12.94 | 1.29 |  |  |  | 168 | 151.2 | 157 |  | 93.45 | 2022-01-27
2017-01-25 | 1184 | Dacar | SAE | J240 | No | Auto | 30H-95 |  | RC | 730278-2 | 20-4047-2 | 698 | 24.5 | 12.94 | 1.29 |  |  |  | 168 | 151.2 | 157 | produccion | 93.45 | 2022-01-27
2017-01-25 | 1183 | Dacar | SAE | J240 | No | Auto | 30H-95 |  | RC | 730278-2 | 20-4047-2 | 708 | 23.5 | 12.93 | 1.29 |  |  |  | 168 | 151.2 | 163.11 |  | 97.09 | 2022-01-27
2017-01-25 | 1183 | Dacar | SAE | J240 | No | Auto | 30H-95 |  | RC | 730278-2 | 20-4047-2 | 708 | 23.5 | 12.93 | 1.29 |  |  |  | 168 | 151.2 | 163.11 | produccion | 97.09 | 2022-01-27
2017-01-25 | 1182 | Dacar | SAE | J240 | No | Golf | GC2-6/210 |  | RC | 720178-5 | 11-3047-2 |  | 26.5 | 6.44 | 1.28 |  |  |  | 517 | 465.3 | 450 |  | 87.04 | 2022-01-27
2017-01-25 | 1182 | Dacar | SAE | J240 | No | Golf | GC2-6/210 |  | RC | 720178-5 | 11-3047-2 |  | 26.5 | 6.44 | 1.28 |  |  |  | 517 | 465.3 | 103.61 | produccion | 20.04 | 2022-01-27
2017-01-25 | 1181 | Dacar | SAE | J240 | No | Golf | GC2-6/210 |  | RC | 720178-4 | 11-3047-2 |  | 26.5 | 6.44 | 1.28 |  |  |  | 517 | 465.3 | 419.68 |  | 81.18 | 2022-01-27
2017-01-25 | 1181 | Dacar | SAE | J240 | No | Golf | GC2-6/210 |  | RC | 720178-4 | 11-3047-2 |  | 26.5 | 6.44 | 1.28 |  |  |  | 517 | 465.3 | 419.68 | produccion | 81.18 | 2022-01-27
2017-01-25 | 1180 | Dacar | SAE | J240 | No | Golf | GC2-6/210 |  | RC | 720178-3 | 11-3047-2 |  | 26.5 | 6.43 | 1.28 |  |  |  | 517 | 465.3 | 349.48 |  | 67.6 | 2022-01-27
2017-01-25 | 1180 | Dacar | SAE | J240 | No | Golf | GC2-6/210 |  | RC | 720178-3 | 11-3047-2 |  | 26.5 | 6.43 | 1.28 |  |  |  | 517 | 465.3 | 94.43 | produccion | 18.26 | 2022-01-27
2017-01-25 | 1179 | Dacar | SAE | J240 | No | Golf | GC2-6/210 |  | RC | 720178-2 | 11-3047-2 |  | 26.5 | 6.42 | 1.28 |  |  |  | 517 | 465.3 | 422.43 |  | 81.71 | 2022-01-27
2017-01-25 | 1179 | Dacar | SAE | J240 | No | Golf | GC2-6/210 |  | RC | 720178-2 | 11-3047-2 |  | 26.5 | 6.42 | 1.28 |  |  |  | 517 | 465.3 | 422.43 | produccion | 81.71 | 2022-01-27
2017-01-25 | 1178 | Dacar | SAE | J240 | No | Auto | 42-60 |  | RC | 560376-2 | 40-3047-1 | 581 | 14.5 | 12.8 | 1.27 |  |  |  | 92 | 82.8 | 79.76 |  | 86.7 | 2022-01-27
2017-01-25 | 1178 | Dacar | SAE | J240 | No | Auto | 42-60 |  | RC | 560376-2 | 40-3047-1 | 581 | 14.5 | 12.8 | 1.27 |  |  |  | 92 | 82.8 | 72.48 | produccion | 78.78 | 2022-01-27
2017-01-25 | 1177 | Dacar | SAE | J240 | No | Auto | 42-60 |  | RC | 560376-1 | 34-3047-1 | 583 | 14.5 | 12.83 | 1.28 |  |  |  | 92 | 82.8 | 88.53 |  | 96.23 | 2022-01-27
2017-01-25 | 1177 | Dacar | SAE | J240 | No | Auto | 42-60 |  | RC | 560376-1 | 34-3047-1 | 583 | 14.5 | 12.83 | 1.28 |  |  |  | 92 | 82.8 | 88.53 | produccion | 96.23 | 2022-01-27
2017-01-25 | 1176 | Dacar | SAE | J240 | No | Auto | 42-60 |  | RC | 560376-1 | 34-3047-1 | 574 | 14.5 | 12.85 | 1.28 |  |  |  | 92 | 82.8 | 87.88 |  | 95.52 | 2022-01-27
2017-01-25 | 1176 | Dacar | SAE | J240 | No | Auto | 42-60 |  | RC | 560376-1 | 34-3047-1 | 574 | 14.5 | 12.85 | 1.28 |  |  |  | 92 | 82.8 | 87.88 | produccion | 95.52 | 2022-01-27
2017-01-25 | 1175 | Dacar | SAE | J240 | No | Auto | 42-60 |  | RC | 560376-2 | 33-3047-1 | 593 | 14.5 | 12.88 | 1.28 |  |  |  | 92 | 82.8 | 89.96 |  | 97.78 | 2022-01-27
2017-01-25 | 1175 | Dacar | SAE | J240 | No | Auto | 42-60 |  | RC | 560376-2 | 33-3047-1 | 593 | 14.5 | 12.88 | 1.28 |  |  |  | 92 | 82.8 | 89.96 | produccion | 97.78 | 2022-01-27
2017-01-25 | 1174 | Dacar | SAE | J240 | No | Auto | 42-60 |  | RC | 560376-2 | 33-3047-1 | 582 | 14.5 | 12.87 | 1.28 |  |  |  | 92 | 82.8 | 88.88 |  | 96.61 | 2022-01-27
2017-01-25 | 1174 | Dacar | SAE | J240 | No | Auto | 42-60 |  | RC | 560376-2 | 33-3047-1 | 582 | 14.5 | 12.87 | 1.28 |  |  |  | 92 | 82.8 | 88.88 | produccion | 96.61 | 2022-01-27
2017-01-25 | 1173 | Dacar | SAE | J240 | No | Auto | 42-60 |  | RC | 560376-1 | 35-3047-1 | 585 | 14.5 | 12.85 | 1.28 |  |  |  | 92 | 82.8 | 84.1 |  | 91.41 | 2022-01-27
2017-01-25 | 1173 | Dacar | SAE | J240 | No | Auto | 42-60 |  | RC | 560376-1 | 35-3047-1 | 585 | 14.5 | 12.85 | 1.28 |  |  |  | 92 | 82.8 | 84.1 | produccion | 91.41 | 2022-01-27
2017-01-25 | 1172 | Dacar | SAE | J240 | No | Auto | 42-60 |  | RC | 560376-1 | 35-3047-1 | 597 | 14.5 | 12.85 | 1.28 |  |  |  | 92 | 82.8 | 85.26 |  | 92.67 | 2022-01-27
2017-01-25 | 1172 | Dacar | SAE | J240 | No | Auto | 42-60 |  | RC | 560376-1 | 35-3047-1 | 597 | 14.5 | 12.85 | 1.28 |  |  |  | 92 | 82.8 | 85.26 | produccion | 92.67 | 2022-01-27
2017-01-24 | 1171 | Dacar | SAE | J240 | No | Auto | NS40-50 |  | RC | 520375-2 | 211-3047-2 | 472 | 11.5 | 12.84 | 1.28 |  |  |  | 73 | 65.7 | 66.95 |  | 91.71 | 2022-01-27
2017-01-24 | 1171 | Dacar | SAE | J240 | No | Auto | NS40-50 |  | RC | 520375-2 | 211-3047-2 | 472 | 11.5 | 12.84 | 1.28 |  |  |  | 73 | 65.7 | 66.95 | produccion | 91.71 | 2022-01-27
2017-01-24 | 1170 | Dacar | SAE | J240 | No | Auto | NS40-50 |  | RC | 520375-2 | 211-3047-2 | 483 | 11.5 | 12.82 | 1.28 |  |  |  | 73 | 65.7 | 68.23 |  | 93.47 | 2022-01-27
2017-01-24 | 1170 | Dacar | SAE | J240 | No | Auto | NS40-50 |  | RC | 520375-2 | 211-3047-2 | 483 | 11.5 | 12.82 | 1.28 |  |  |  | 73 | 65.7 | 68.23 | produccion | 93.47 | 2022-01-27
2017-01-24 | 1169 | Dacar | SAE | J240 | No | Auto | NS40-50 |  | RC | 520375-2 | 211-3047-2 | 480 | 11.5 | 12.82 | 1.28 |  |  |  | 73 | 65.7 | 67.35 |  | 92.26 | 2022-01-27
2017-01-24 | 1169 | Dacar | SAE | J240 | No | Auto | NS40-50 |  | RC | 520375-2 | 211-3047-2 | 480 | 11.5 | 12.82 | 1.28 |  |  |  | 73 | 65.7 | 67.35 | produccion | 92.26 | 2022-01-27
2017-01-24 | 1168 | Dacar | SAE | J240 | No | Auto | NS40-50 |  | RC | 520375-2 | 211-3047-2 | 469 | 11.5 | 12.82 | 1.28 |  |  |  | 73 | 65.7 | 67.71 |  | 92.75 | 2022-01-27
2017-01-24 | 1168 | Dacar | SAE | J240 | No | Auto | NS40-50 |  | RC | 520375-2 | 211-3047-2 | 469 | 11.5 | 12.82 | 1.28 |  |  |  | 73 | 65.7 | 67.71 | produccion | 92.75 | 2022-01-27
2017-01-24 | 1167 | Dacar | SAE | J240 | No | Golf | GC2-6/210 |  | CAP | 750278-2 | 5037-1 |  | 26.5 | 6.41 | 1.28 |  |  |  | 210 | 189 |  |  | 0 | 2022-01-27
2017-01-24 | 1167 | Dacar | SAE | J240 | No | Golf | GC2-6/210 |  | CAP | 750278-2 | 5037-1 |  | 26.5 | 6.41 | 1.28 |  |  |  | 210 | 189 |  | produccion | 0 | 2022-01-27
2017-01-24 | 1166 | Dacar | SAE | J240 | No | Auto | 42-60 |  | RC | 560376-1 | 26-2047-2 | 565 | 14.5 | 12.93 | 1.28 |  |  |  | 92 | 82.8 | 94.13 |  | 102.32 | 2022-01-27
2017-01-24 | 1166 | Dacar | SAE | J240 | No | Auto | 42-60 |  | RC | 560376-1 | 26-2047-2 | 565 | 14.5 | 12.93 | 1.28 |  |  |  | 92 | 82.8 | 94.13 | produccion | 102.32 | 2022-01-27
2017-01-24 | 1165 | Dacar | SAE | J240 | No | Auto | 42-60 |  | RC | 560376-1 | 26-2047-2 | 565 | 14.5 | 12.9 | 1.28 |  |  |  | 92 | 82.8 | 88.61 |  | 96.32 | 2022-01-27
2017-01-24 | 1165 | Dacar | SAE | J240 | No | Auto | 42-60 |  | RC | 560376-1 | 26-2047-2 | 565 | 14.5 | 12.9 | 1.28 |  |  |  | 92 | 82.8 | 88.61 | produccion | 96.32 | 2022-01-27
2017-01-24 | 1164 | Dacar | SAE | J240 | No | Auto | 42-60 |  | RC | 560376-1 | 26-2047-2 | 562 | 14.5 | 12.9 | 1.28 |  |  |  | 92 | 82.8 | 90.61 |  | 98.49 | 2022-01-27
2017-01-24 | 1164 | Dacar | SAE | J240 | No | Auto | 42-60 |  | RC | 560376-1 | 26-2047-2 | 562 | 14.5 | 12.9 | 1.28 |  |  |  | 92 | 82.8 | 90.61 | produccion | 98.49 | 2022-01-27
2017-01-24 | 1163 | Dacar | SAE | J240 | No | Auto | 42-60 |  | RC | 560376-1 | 26-2047-2 | 570 | 14.5 | 12.91 | 1.28 |  |  |  | 92 | 82.8 | 93.35 |  | 101.47 | 2022-01-27
2017-01-24 | 1163 | Dacar | SAE | J240 | No | Auto | 42-60 |  | RC | 560376-1 | 26-2047-2 | 570 | 14.5 | 12.91 | 1.28 |  |  |  | 92 | 82.8 | 93.35 | produccion | 101.47 | 2022-01-27
2017-01-24 | 1162 | Dacar | SAE | J240 | No | Auto | 42-60 |  | RC | 560376-2 | 219-2047-1 | 582 | 14.5 | 12.88 | 1.28 |  |  |  | 92 | 82.8 | 91.51 |  | 99.47 | 2022-01-27
2017-01-24 | 1162 | Dacar | SAE | J240 | No | Auto | 42-60 |  | RC | 560376-2 | 219-2047-1 | 582 | 14.5 | 12.88 | 1.28 |  |  |  | 92 | 82.8 | 91.51 | produccion | 99.47 | 2022-01-27
2017-01-24 | 1161 | Dacar | SAE | J240 | No | Auto | 42-60 |  | RC | 560376-2 | 219-2047-1 | 572 | 14.5 | 12.87 | 1.28 |  |  |  | 92 | 82.8 | 90.98 |  | 98.89 | 2022-01-27
2017-01-24 | 1161 | Dacar | SAE | J240 | No | Auto | 42-60 |  | RC | 560376-2 | 219-2047-1 | 572 | 14.5 | 12.87 | 1.28 |  |  |  | 92 | 82.8 | 90.98 | produccion | 98.89 | 2022-01-27
2017-01-24 | 1160 | Dacar | SAE | J240 | No | Auto | 42-60 |  | RC | 560376-2 | 219-2047-1 | 582 | 14.5 | 12.88 | 1.28 |  |  |  | 92 | 82.8 | 88.66 |  | 96.37 | 2022-01-27
2017-01-24 | 1160 | Dacar | SAE | J240 | No | Auto | 42-60 |  | RC | 560376-2 | 219-2047-1 | 582 | 14.5 | 12.88 | 1.28 |  |  |  | 92 | 82.8 | 88.66 | produccion | 96.37 | 2022-01-27
2017-01-23 | 1159 | Dacar | SAE | J240 | No | Auto | NS40-50 |  | RC | 520175-2 | 215-2047-2 | 471 | 11.5 | 12.85 | 1.28 |  |  |  | 73 | 65.7 | 69 |  | 94.52 | 2022-01-27
2017-01-23 | 1159 | Dacar | SAE | J240 | No | Auto | NS40-50 |  | RC | 520175-2 | 215-2047-2 | 471 | 11.5 | 12.85 | 1.28 |  |  |  | 73 | 65.7 | 69 | produccion | 94.52 | 2022-01-27
2017-01-23 | 1158 | Dacar | SAE | J240 | No | Auto | NS40-50 |  | RC | 520175-2 | 215-2047-2 | 471 | 11.5 | 12.85 | 1.28 |  |  |  | 73 | 65.7 | 69.61 |  | 95.36 | 2022-01-27
2017-01-23 | 1158 | Dacar | SAE | J240 | No | Auto | NS40-50 |  | RC | 520175-2 | 215-2047-2 | 471 | 11.5 | 12.85 | 1.28 |  |  |  | 73 | 65.7 | 69.61 | produccion | 95.36 | 2022-01-27
2017-01-23 | 1157 | Dacar | SAE | J240 | No | Auto | NS40-50 |  | RC | 520175-2 | 215-2047-2 | 486 | 11.5 | 12.86 | 1.28 |  |  |  | 73 | 65.7 | 69.25 |  | 94.86 | 2022-01-27
2017-01-23 | 1157 | Dacar | SAE | J240 | No | Auto | NS40-50 |  | RC | 520175-2 | 215-2047-2 | 486 | 11.5 | 12.86 | 1.28 |  |  |  | 73 | 65.7 | 69.25 | produccion | 94.86 | 2022-01-27
2017-01-23 | 1156 | Dacar | SAE | J240 | No | Auto | 34-70 |  | RC | 550376-2 | 45-2047-2 | 515 | 15.5 | 12.91 | 1.29 |  |  |  | 101 | 90.9 | 101.81 |  | 100.8 | 2022-01-27
2017-01-23 | 1156 | Dacar | SAE | J240 | No | Auto | 34-70 |  | RC | 550376-2 | 45-2047-2 | 515 | 15.5 | 12.91 | 1.29 |  |  |  | 101 | 90.9 | 101.81 | produccion | 100.8 | 2022-01-27
2017-01-23 | 1155 | Dacar | SAE | J240 | No | Auto | 34-70 |  | RC | 550376-2 | 45-2047-2 | 518 | 15.5 | 12.91 | 1.29 |  |  |  | 101 | 90.9 | 101.23 |  | 100.23 | 2022-01-27
2017-01-23 | 1155 | Dacar | SAE | J240 | No | Auto | 34-70 |  | RC | 550376-2 | 45-2047-2 | 518 | 15.5 | 12.91 | 1.29 |  |  |  | 101 | 90.9 | 101.23 | produccion | 100.23 | 2022-01-27
2017-01-23 | 1154 | Dacar | SAE | J240 | No | Auto | 34-70 |  | RC | 550376-2 | 45-2047-2 | 519 | 15.5 | 12.91 | 1.29 |  |  |  | 101 | 90.9 | 100.86 |  | 99.86 | 2022-01-27
2017-01-23 | 1154 | Dacar | SAE | J240 | No | Auto | 34-70 |  | RC | 550376-2 | 45-2047-2 | 519 | 15.5 | 12.91 | 1.29 |  |  |  | 101 | 90.9 | 100.86 | produccion | 99.86 | 2022-01-27
2017-01-23 | 1153 | Dacar | SAE | J240 | No | Auto | 34-70 |  | RC | 550376-2 | 45-2047-2 | 519 | 15.5 | 12.91 | 1.29 |  |  |  | 101 | 90.9 | 96.46 |  | 95.5 | 2022-01-27
2017-01-23 | 1153 | Dacar | SAE | J240 | No | Auto | 34-70 |  | RC | 550376-2 | 45-2047-2 | 519 | 15.5 | 12.91 | 1.29 |  |  |  | 101 | 90.9 | 96.46 | produccion | 95.5 | 2022-01-27
2017-01-21 | 1152 | Dacar | SAE | J240 | No | Golf | GC2-6/200 |  | RC | 743567-1 | 4356-1 |  | 25.5 | 6.24 | 1.23 |  |  |  | 445 | 400.5 |  |  | 0 | 2022-01-27
2017-01-21 | 1152 | Dacar | SAE | J240 | No | Golf | GC2-6/200 |  | RC | 743567-1 | 4356-1 |  | 25.5 | 6.24 | 1.23 |  |  |  | 445 | 400.5 |  | produccion | 0 | 2022-01-27
2017-01-21 | 1151 | Dacar | SAE | J240 | No | Golf | GC2-6/180 |  | RC | 643567-1 | 4356-1 |  | 24 | 6.28 | 1.25 |  |  |  | 419 | 377.1 |  |  | 0 | 2022-01-27
2017-01-21 | 1151 | Dacar | SAE | J240 | No | Golf | GC2-6/180 |  | RC | 643567-1 | 4356-1 |  | 24 | 6.28 | 1.25 |  |  |  | 419 | 377.1 |  | produccion | 0 | 2022-01-27
2017-01-21 | 1150 | Dacar | SAE | J240 | No | Golf | GC2-8/170 |  | RC | 654867-1 | 47-6496-1 |  | 28.5 | 8.41 | 1.26 |  |  |  | 358 | 322.2 |  |  | 0 | 2022-01-27
2017-01-21 | 1150 | Dacar | SAE | J240 | No | Golf | GC2-8/170 |  | RC | 654867-1 | 47-6496-1 |  | 28.5 | 8.41 | 1.26 |  |  |  | 358 | 322.2 |  | produccion | 0 | 2022-01-27
2017-01-21 | 1149 | Dacar | SAE | J240 | No | Auto | 34-80 |  | RC | 750377-1 | 39-7037-1 | 696 | 17.5 | 12.85 | 1.28 |  |  |  | 123 | 110.7 | 128.05 |  | 104.11 | 2022-01-27
2017-01-21 | 1149 | Dacar | SAE | J240 | No | Auto | 34-80 |  | RC | 750377-1 | 39-7037-1 | 696 | 17.5 | 12.85 | 1.28 |  |  |  | 123 | 110.7 | 128.05 | produccion | 104.11 | 2022-01-27
2017-01-21 | 1148 | Dacar | SAE | J240 | No | Auto | 34-80 |  | RC | 750377-1 | 39-7037-1 | 697 | 17.5 | 12.85 | 1.28 |  |  |  | 123 | 110.7 | 129.51 |  | 105.29 | 2022-01-27
2017-01-21 | 1148 | Dacar | SAE | J240 | No | Auto | 34-80 |  | RC | 750377-1 | 39-7037-1 | 697 | 17.5 | 12.85 | 1.28 |  |  |  | 123 | 110.7 | 129.51 | produccion | 105.29 | 2022-01-27
2017-01-21 | 1147 | Dacar | SAE | J240 | No | Auto | 34-80 |  | RC | 750377-1 | 40-7037-1 | 696 | 17.5 | 12.85 | 1.28 |  |  |  | 123 | 110.7 | 127.05 |  | 103.29 | 2022-01-27
2017-01-21 | 1147 | Dacar | SAE | J240 | No | Auto | 34-80 |  | RC | 750377-1 | 40-7037-1 | 696 | 17.5 | 12.85 | 1.28 |  |  |  | 123 | 110.7 | 127.05 | produccion | 103.29 | 2022-01-27
2017-01-21 | 1146 | Dacar | SAE | J240 | No | Auto | 34-80 |  | RC | 750377-1 | 40-7037-1 | 696 | 17.5 | 12.85 | 1.28 |  |  |  | 123 | 110.7 | 128.78 |  | 104.7 | 2022-01-27
2017-01-21 | 1146 | Dacar | SAE | J240 | No | Auto | 34-80 |  | RC | 750377-1 | 40-7037-1 | 696 | 17.5 | 12.85 | 1.28 |  |  |  | 123 | 110.7 | 128.78 | produccion | 104.7 | 2022-01-27
2017-01-21 | 1145 | Dacar | SAE | J240 | No | Auto | 34-80 |  | RC | 750377-1 | 19-7037-1 | 722 | 17.5 | 12.88 | 1.28 |  |  |  | 123 | 110.7 | 132.28 |  | 107.54 | 2022-01-27
2017-01-21 | 1145 | Dacar | SAE | J240 | No | Auto | 34-80 |  | RC | 750377-1 | 19-7037-1 | 722 | 17.5 | 12.88 | 1.28 |  |  |  | 123 | 110.7 | 132.28 | produccion | 107.54 | 2022-01-27
2017-01-21 | 1144 | Dacar | SAE | J240 | No | Auto | 34-80 |  | RC | 750377-1 | 19-7037-1 | 715 | 17.5 | 12.88 | 1.28 |  |  |  | 123 | 110.7 | 130.93 |  | 106.45 | 2022-01-27
2017-01-21 | 1144 | Dacar | SAE | J240 | No | Auto | 34-80 |  | RC | 750377-1 | 19-7037-1 | 715 | 17.5 | 12.88 | 1.28 |  |  |  | 123 | 110.7 | 130.93 | produccion | 106.45 | 2022-01-27
2017-01-20 | 1143 | Dacar | SAE | J240 | No | Golf | GC2-6/195 |  | RC | 925169-1 | 209-6037-1 |  | 29 | 6.31 | 1.24 |  |  |  | 571 | 513.9 | 418.36 |  | 73.27 | 2022-01-27
2017-01-20 | 1143 | Dacar | SAE | J240 | No | Golf | GC2-6/195 |  | RC | 925169-1 | 209-6037-1 |  | 29 | 6.31 | 1.24 |  |  |  | 571 | 513.9 | 418.36 | produccion | 73.27 | 2022-01-27
2017-01-20 | 1142 | Dacar | SAE | J240 | No | Golf | GC2-6/195 |  | RC | 925169-1 | 209-6037-1 |  | 29 | 6.31 | 1.24 |  |  |  | 571 | 513.9 | 420.51 |  | 73.64 | 2022-01-27
2017-01-20 | 1142 | Dacar | SAE | J240 | No | Golf | GC2-6/195 |  | RC | 925169-1 | 209-6037-1 |  | 29 | 6.31 | 1.24 |  |  |  | 571 | 513.9 | 420.51 | produccion | 73.64 | 2022-01-27
2017-01-20 | 1141 | Dacar | SAE | J240 | No | Golf | GC2-6/195 |  | RC | 925169-1 | 213-6037-1 |  | 29 | 6.3 | 1.24 |  |  |  | 571 | 513.9 | 413.75 |  | 72.46 | 2022-01-27
2017-01-20 | 1141 | Dacar | SAE | J240 | No | Golf | GC2-6/195 |  | RC | 925169-1 | 213-6037-1 |  | 29 | 6.3 | 1.24 |  |  |  | 571 | 513.9 | 413.75 | produccion | 72.46 | 2022-01-27
2017-01-20 | 1140 | Dacar | SAE | J240 | No | Golf | GC2-6/195 |  | RC | 925169-1 | 213-6037-1 |  | 29 | 6.3 | 1.24 |  |  |  | 571 | 513.9 | 412.56 |  | 72.25 | 2022-01-27
2017-01-20 | 1140 | Dacar | SAE | J240 | No | Golf | GC2-6/195 |  | RC | 925169-1 | 213-6037-1 |  | 29 | 6.3 | 1.24 |  |  |  | 571 | 513.9 | 412.56 | produccion | 72.25 | 2022-01-27
2017-01-20 | 1139 | Dacar | SAE | J240 | No | Golf | GC2-6/210 |  | RC | 740278-2 | 6037-1 |  | 29 | 6.4 | 1.28 |  |  |  | 517 | 465.3 | 398 |  | 76.98 | 2022-01-27
2017-01-20 | 1139 | Dacar | SAE | J240 | No | Golf | GC2-6/210 |  | RC | 740278-2 | 6037-1 |  | 29 | 6.4 | 1.28 |  |  |  | 517 | 465.3 | 398 | produccion | 76.98 | 2022-01-27
2017-01-20 | 1138 | Dacar | SAE | J240 | No | Golf | GC2-6/210 |  | RC | 740278-2 | 6037-1 |  | 28 | 6.4 | 1.28 |  |  |  | 517 | 465.3 | 400.53 |  | 77.47 | 2022-01-27
2017-01-20 | 1138 | Dacar | SAE | J240 | No | Golf | GC2-6/210 |  | RC | 740278-2 | 6037-1 |  | 28 | 6.4 | 1.28 |  |  |  | 517 | 465.3 | 400.53 | produccion | 77.47 | 2022-01-27
2017-01-20 | 1137 | Dacar | SAE | J240 | No | Golf | GC2-6/210 |  | RC | 740278-2 | 6037-1 |  | 27 | 6.41 | 1.28 |  |  |  | 517 | 465.3 | 415.26 |  | 80.32 | 2022-01-27
2017-01-20 | 1137 | Dacar | SAE | J240 | No | Golf | GC2-6/210 |  | RC | 740278-2 | 6037-1 |  | 27 | 6.41 | 1.28 |  |  |  | 517 | 465.3 | 415.26 | produccion | 80.32 | 2022-01-27
2017-01-20 | 1136 | Dacar | SAE | J240 | No | Golf | GC2-6/210 |  | RC | 750278-2 | 5037-1 |  | 26 | 6.43 | 1.28 |  |  |  | 517 | 465.3 | 404.46 |  | 78.23 | 2022-01-27
2017-01-20 | 1136 | Dacar | SAE | J240 | No | Golf | GC2-6/210 |  | RC | 750278-2 | 5037-1 |  | 26 | 6.43 | 1.28 |  |  |  | 517 | 465.3 | 404.46 | produccion | 78.23 | 2022-01-27
2017-01-20 | 1135 | Dacar | SAE | J240 | No | Golf | GC2-6/195 |  | RC | 925169-1 | 213-4516-1 |  | 29 | 6.28 | 1.24 |  |  |  | 571 | 513.9 |  |  | 0 | 2022-01-27
2017-01-20 | 1135 | Dacar | SAE | J240 | No | Golf | GC2-6/195 |  | RC | 925169-1 | 213-4516-1 |  | 29 | 6.28 | 1.24 |  |  |  | 571 | 513.9 |  | produccion | 0 | 2022-01-27
2017-01-20 | 1134 | Dacar | SAE | J240 | No | Golf | GC2-6/210 |  | RC | 750278-2 | 5037-1 |  | 26 | 6.42 | 1.28 |  |  |  | 517 | 465.3 |  |  | 0 | 2022-01-27
2017-01-20 | 1134 | Dacar | SAE | J240 | No | Golf | GC2-6/210 |  | RC | 750278-2 | 5037-1 |  | 26 | 6.42 | 1.28 |  |  |  | 517 | 465.3 |  | produccion | 0 | 2022-01-27
2017-01-20 | 1133 | Dacar | SAE | J240 | No | Auto | NS40-50 |  | RC | 520275-2 | 210-5037-1 | 490 | 11.5 | 12.85 | 1.28 |  |  |  | 73 | 65.7 | 68.01 |  | 93.16 | 2022-01-27
2017-01-20 | 1133 | Dacar | SAE | J240 | No | Auto | NS40-50 |  | RC | 520275-2 | 210-5037-1 | 490 | 11.5 | 12.85 | 1.28 |  |  |  | 73 | 65.7 | 68.01 | produccion | 93.16 | 2022-01-27
2017-01-20 | 1132 | Dacar | SAE | J240 | No | Auto | NS40-50 |  | RC | 520275-2 | 210-5037-1 | 501 | 11.5 | 12.88 | 1.28 |  |  |  | 73 | 65.7 | 67.46 |  | 92.41 | 2022-01-27
2017-01-20 | 1132 | Dacar | SAE | J240 | No | Auto | NS40-50 |  | RC | 520275-2 | 210-5037-1 | 501 | 11.5 | 12.88 | 1.28 |  |  |  | 73 | 65.7 | 67.46 | produccion | 92.41 | 2022-01-27
2017-01-20 | 1131 | Dacar | SAE | J240 | No | Auto | NS40-50 |  | RC | 520275-2 | 210-5037-1 | 485 | 11.5 | 12.85 | 1.28 |  |  |  | 73 | 65.7 | 68.71 |  | 94.12 | 2022-01-27
2017-01-20 | 1131 | Dacar | SAE | J240 | No | Auto | NS40-50 |  | RC | 520275-2 | 210-5037-1 | 485 | 11.5 | 12.85 | 1.28 |  |  |  | 73 | 65.7 | 68.71 | produccion | 94.12 | 2022-01-27
2017-01-20 | 1130 | Dacar | SAE | J240 | No | Auto | NS40-50 |  | RC | 520275-2 | 210-5037-1 | 487 | 11.5 | 12.84 | 1.28 |  |  |  | 73 | 65.7 | 68.71 |  | 94.12 | 2022-01-27
2017-01-20 | 1130 | Dacar | SAE | J240 | No | Auto | NS40-50 |  | RC | 520275-2 | 210-5037-1 | 487 | 11.5 | 12.84 | 1.28 |  |  |  | 73 | 65.7 | 68.71 | produccion | 94.12 | 2022-01-27
2017-01-20 | 1129 | Dacar | SAE | J240 | No | Auto | 27-85 |  | RC | 760277-1 | 46-5037-2 | 679 | 21 | 12.88 | 1.29 |  |  |  | 137 | 123.3 | 140 |  | 102.19 | 2022-01-27
2017-01-20 | 1129 | Dacar | SAE | J240 | No | Auto | 27-85 |  | RC | 760277-1 | 46-5037-2 | 679 | 21 | 12.88 | 1.29 |  |  |  | 137 | 123.3 | 140 | produccion | 102.19 | 2022-01-27
2017-01-20 | 1128 | Dacar | SAE | J240 | No | Auto | 27-85 |  | RC | 760277-1 | 46-5037-2 | 654 | 21 | 12.88 | 1.29 |  |  |  | 137 | 123.3 | 135.4 |  | 98.83 | 2022-01-27
2017-01-20 | 1128 | Dacar | SAE | J240 | No | Auto | 27-85 |  | RC | 760277-1 | 46-5037-2 | 654 | 21 | 12.88 | 1.29 |  |  |  | 137 | 123.3 | 135.4 | produccion | 98.83 | 2022-01-27
2017-01-20 | 1127 | Dacar | SAE | J240 | No | Auto | 27-85 |  | RC | 760277-1 | 46-5037-2 | 658 | 20.5 | 12.91 | 1.29 |  |  |  | 137 | 123.3 | 133 |  | 97.08 | 2022-01-27
2017-01-20 | 1127 | Dacar | SAE | J240 | No | Auto | 27-85 |  | RC | 760277-1 | 46-5037-2 | 658 | 20.5 | 12.91 | 1.29 |  |  |  | 137 | 123.3 | 133 | produccion | 97.08 | 2022-01-27
2017-01-20 | 1126 | Dacar | SAE | J240 | No | Auto | 27-85 |  | RC | 760277-1 | 46-5037-2 | 664 | 21 | 12.88 | 1.29 |  |  |  | 137 | 123.3 | 138.3 |  | 100.95 | 2022-01-27
2017-01-20 | 1126 | Dacar | SAE | J240 | No | Auto | 27-85 |  | RC | 760277-1 | 46-5037-2 | 664 | 21 | 12.88 | 1.29 |  |  |  | 137 | 123.3 | 138.3 | produccion | 100.95 | 2022-01-27
2017-01-19 | 1125 | Dacar | SAE | J240 | No | Auto | N40-57 |  | RC | 570276-1 | 25-5037-1 | 526 | 13 | 12.85 | 1.29 |  |  |  | 87 | 78.3 | 76.4 |  | 87.82 | 2022-01-27
2017-01-19 | 1125 | Dacar | SAE | J240 | No | Auto | N40-57 |  | RC | 570276-1 | 25-5037-1 | 526 | 13 | 12.85 | 1.29 |  |  |  | 87 | 78.3 | 76.4 | produccion | 87.82 | 2022-01-27
2017-01-19 | 1124 | Dacar | SAE | J240 | No | Auto | N40-57 |  | RC | 570276-1 | 25-5037-1 | 538 | 13 | 12.88 | 1.29 |  |  |  | 87 | 78.3 | 80.63 |  | 92.68 | 2022-01-27
2017-01-19 | 1124 | Dacar | SAE | J240 | No | Auto | N40-57 |  | RC | 570276-1 | 25-5037-1 | 538 | 13 | 12.88 | 1.29 |  |  |  | 87 | 78.3 | 80.63 | produccion | 92.68 | 2022-01-27
2017-01-19 | 1123 | Dacar | SAE | J240 | No | Golf | GC2-6/225 |  | RC | 843569-1 | 4356-1 |  | 28.5 | 6.22 | 1.23 |  |  |  | 549 | 494.1 |  | PRUEBAS REALIZADAS CON ACONDICIONAMIENTO/ 24:00/ 20A | 0 | 2022-01-27
2017-01-19 | 1123 | Dacar | SAE | J240 | No | Golf | GC2-6/225 |  | RC | 843569-1 | 4356-1 |  | 28.5 | 6.22 | 1.23 |  |  |  | 549 | 494.1 |  | produccion | 0 | 2022-01-27
2017-01-19 | 1122 | Dacar | SAE | J240 | No | Golf | GC2-6/200 |  | RC | 743567-1 | 4356-1 |  | 25.5 | 6.28 | 1.25 |  |  |  | 445 | 400.5 |  | PRUEBAS REALIZADAS CON ACONDICIONAMIENTO/ 24:00/ 20A | 0 | 2022-01-27
2017-01-19 | 1122 | Dacar | SAE | J240 | No | Golf | GC2-6/200 |  | RC | 743567-1 | 4356-1 |  | 25.5 | 6.28 | 1.25 |  |  |  | 445 | 400.5 |  | produccion | 0 | 2022-01-27
2017-01-19 | 1121 | Dacar | SAE | J240 | No | Golf | GC2-6/180 |  | RC | 643567-1 | 4356-1 |  | 24 | 6.28 | 1.25 |  |  |  | 419 | 377.1 |  | PRUEBAS REALIZADAS CON ACONDICIONAMIENTO/ 24:00/ 20A | 0 | 2022-01-27
2017-01-19 | 1121 | Dacar | SAE | J240 | No | Golf | GC2-6/180 |  | RC | 643567-1 | 4356-1 |  | 24 | 6.28 | 1.25 |  |  |  | 419 | 377.1 |  | produccion | 0 | 2022-01-27
2017-01-19 | 1120 | Dacar | SAE | J240 | No | Golf | GC2-8/170 |  | RC | 654867-1 | 42-6496-1 |  | 28.5 | 8.44 | 1.26 |  |  |  | 358 | 322.2 |  | PRUEBAS REALIZADAS CON ACONDICIONAMIENTO/ 24:00/ 20A | 0 | 2022-01-27
2017-01-19 | 1120 | Dacar | SAE | J240 | No | Golf | GC2-8/170 |  | RC | 654867-1 | 42-6496-1 |  | 28.5 | 8.44 | 1.26 |  |  |  | 358 | 322.2 |  | produccion | 0 | 2022-01-27
2017-01-19 | 1119 | Dacar | SAE | J240 | No | Golf | GC2-8/155 |  | RC | 550266-2 |  |  | 26 | 7.95 | 1.15 |  |  |  | 325 | 292.5 |  | PRUEBAS REALIZADAS CON ACONDICIONAMIENTO/ 24:00/ 20A | 0 | 2022-01-27
2017-01-19 | 1119 | Dacar | SAE | J240 | No | Golf | GC2-8/155 |  | RC | 550266-2 |  |  | 26 | 7.95 | 1.15 |  |  |  | 325 | 292.5 |  | produccion | 0 | 2022-01-27
2017-01-19 | 1118 | Dacar | SAE | J240 | No | Auto | N40-57 |  | RC | 570276-1 | 42-4037-2 | 538 | 13 | 12.82 | 1.28 |  |  |  | 87 | 78.3 | 84.73 |  | 97.39 | 2022-01-27
2017-01-19 | 1118 | Dacar | SAE | J240 | No | Auto | N40-57 |  | RC | 570276-1 | 42-4037-2 | 538 | 13 | 12.82 | 1.28 |  |  |  | 87 | 78.3 | 84.73 | produccion | 97.39 | 2022-01-27
2017-01-19 | 1117 | Dacar | SAE | J240 | No | Auto | N40-57 |  | RC | 570276-1 | 42-4037-2 | 545 | 13 | 12.76 | 1.28 |  |  |  | 87 | 78.3 | 69.23 |  | 79.57 | 2022-01-27
2017-01-19 | 1117 | Dacar | SAE | J240 | No | Auto | N40-57 |  | RC | 570276-1 | 42-4037-2 | 545 | 13 | 12.76 | 1.28 |  |  |  | 87 | 78.3 | 69.23 | produccion | 79.57 | 2022-01-27
2017-01-19 | 1116 | Dacar | SAE | J240 | No | Auto | N40-57 |  | RC | 570276-1 | 34-4037-2 | 523 | 13 | 12.88 | 1.28 |  |  |  | 87 | 78.3 | 80.03 |  | 91.99 | 2022-01-27
2017-01-19 | 1116 | Dacar | SAE | J240 | No | Auto | N40-57 |  | RC | 570276-1 | 34-4037-2 | 523 | 13 | 12.88 | 1.28 |  |  |  | 87 | 78.3 | 80.03 | produccion | 91.99 | 2022-01-27
2017-01-19 | 1115 | Dacar | SAE | J240 | No | Auto | N40-57 |  | RC | 570276-1 | 34-4037-2 | 510 | 13 | 12.88 | 1.28 |  |  |  | 87 | 78.3 | 83.7 |  | 96.21 | 2022-01-27
2017-01-19 | 1115 | Dacar | SAE | J240 | No | Auto | N40-57 |  | RC | 570276-1 | 34-4037-2 | 510 | 13 | 12.88 | 1.28 |  |  |  | 87 | 78.3 | 83.7 | produccion | 96.21 | 2022-01-27
2017-01-18 | 1114 | Dacar | SAE | J240 | No | Auto | 24-80 |  | RC | 660277-1 | 213-3037-2 | 638 | 18.5 | 12.88 | 1.29 |  |  |  | 130 | 117 | 124 |  | 95.38 | 2022-01-27
2017-01-18 | 1114 | Dacar | SAE | J240 | No | Auto | 24-80 |  | RC | 660277-1 | 213-3037-2 | 638 | 18.5 | 12.88 | 1.29 |  |  |  | 130 | 117 | 124 | produccion | 95.38 | 2022-01-27
2017-01-18 | 1113 | Dacar | SAE | J240 | No | Auto | 24-80 |  | RC | 660277-1 | 213-3037-2 | 642 | 18.5 | 12.85 | 1.29 |  |  |  | 130 | 117 | 130 |  | 100 | 2022-01-27
2017-01-18 | 1113 | Dacar | SAE | J240 | No | Auto | 24-80 |  | RC | 660277-1 | 213-3037-2 | 642 | 18.5 | 12.85 | 1.29 |  |  |  | 130 | 117 | 130 | produccion | 100 | 2022-01-27
2017-01-18 | 1112 | Dacar | SAE | J240 | No | Auto | 24-80 |  | RC | 660277-1 | 213-3037-2 | 630 | 18.5 | 12.88 | 1.29 |  |  |  | 130 | 117 | 131.46 |  | 101.12 | 2022-01-27
2017-01-18 | 1112 | Dacar | SAE | J240 | No | Auto | 24-80 |  | RC | 660277-1 | 213-3037-2 | 630 | 18.5 | 12.88 | 1.29 |  |  |  | 130 | 117 | 131.46 | produccion | 101.12 | 2022-01-27
2017-01-18 | 1111 | Dacar | SAE | J240 | No | Auto | 24-80 |  | RC | 660277-1 | 26-4037-1 | 660 | 18.5 | 12.85 | 1.28 |  |  |  | 130 | 117 | 126.58 |  | 97.37 | 2022-01-27
2017-01-18 | 1111 | Dacar | SAE | J240 | No | Auto | 24-80 |  | RC | 660277-1 | 26-4037-1 | 660 | 18.5 | 12.85 | 1.28 |  |  |  | 130 | 117 | 126.58 | produccion | 97.37 | 2022-01-27
2017-01-18 | 1110 | Dacar | SAE | J240 | No | Auto | 24-80 |  | RC | 660277-1 | 26-4037-1 | 658 | 18.5 | 12.84 | 1.28 |  |  |  | 130 | 117 | 122.61 |  | 94.32 | 2022-01-27
2017-01-18 | 1110 | Dacar | SAE | J240 | No | Auto | 24-80 |  | RC | 660277-1 | 26-4037-1 | 658 | 18.5 | 12.84 | 1.28 |  |  |  | 130 | 117 | 122.61 | produccion | 94.32 | 2022-01-27
2017-01-18 | 1109 | Dacar | SAE | J240 | No | Auto | 24-80 |  | RC | 660277-1 | 26-4037-1 | 666 | 18.5 | 12.85 | 1.28 |  |  |  | 130 | 117 | 127 |  | 97.69 | 2022-01-27
2017-01-18 | 1109 | Dacar | SAE | J240 | No | Auto | 24-80 |  | RC | 660277-1 | 26-4037-1 | 666 | 18.5 | 12.85 | 1.28 |  |  |  | 130 | 117 | 127 | produccion | 97.69 | 2022-01-27
2017-01-18 | 1108 | Dacar | SAE | J240 | No | Auto | 24-80 |  | RC | 660277-1 | 26-4037-1 | 655 | 18.5 | 12.85 | 1.28 |  |  |  | 130 | 117 | 124.18 |  | 95.52 | 2022-01-27
2017-01-18 | 1108 | Dacar | SAE | J240 | No | Auto | 24-80 |  | RC | 660277-1 | 26-4037-1 | 655 | 18.5 | 12.85 | 1.28 |  |  |  | 130 | 117 | 124.18 | produccion | 95.52 | 2022-01-27
2017-01-18 | 1107 | Dacar | SAE | J240 | No | Auto | 27-85 |  | RC | 770277-2 | 14-3037-2 | 682 | 21 | 12.82 | 1.28 |  |  |  | 137 | 123.3 | 147 |  | 107.3 | 2022-01-27
2017-01-18 | 1107 | Dacar | SAE | J240 | No | Auto | 27-85 |  | RC | 770277-2 | 14-3037-2 | 682 | 21 | 12.82 | 1.28 |  |  |  | 137 | 123.3 | 147 | produccion | 107.3 | 2022-01-27
2017-01-18 | 1106 | Dacar | SAE | J240 | No | Auto | 27-85 |  | RC | 770277-2 | 41-3037-2 | 661 | 21 | 12.82 | 1.28 |  |  |  | 137 | 123.3 | 140.71 |  | 102.71 | 2022-01-27
2017-01-18 | 1106 | Dacar | SAE | J240 | No | Auto | 27-85 |  | RC | 770277-2 | 41-3037-2 | 661 | 21 | 12.82 | 1.28 |  |  |  | 137 | 123.3 | 140.71 | produccion | 102.71 | 2022-01-27
2017-01-18 | 1105 | Dacar | SAE | J240 | No | Auto | 27-85 |  | RC | 770277-2 | 14-3037-2 | 679 | 21 | 12.82 | 1.28 |  |  |  | 137 | 123.3 | 138.5 |  | 101.09 | 2022-01-27
2017-01-18 | 1105 | Dacar | SAE | J240 | No | Auto | 27-85 |  | RC | 770277-2 | 14-3037-2 | 679 | 21 | 12.82 | 1.28 |  |  |  | 137 | 123.3 | 138.5 | produccion | 101.09 | 2022-01-27
2017-01-18 | 1104 | Dacar | SAE | J240 | No | Auto | 27-85 |  | RC | 770277-2 | 41-3037-2 | 670 | 21 | 12.85 | 1.28 |  |  |  | 137 | 123.3 | 148.18 |  | 108.16 | 2022-01-27
2017-01-18 | 1104 | Dacar | SAE | J240 | No | Auto | 27-85 |  | RC | 770277-2 | 41-3037-2 | 670 | 21 | 12.85 | 1.28 |  |  |  | 137 | 123.3 | 148.18 | produccion | 108.16 | 2022-01-27
2017-01-18 | 1103 | Dacar | SAE | J240 | No | Auto | 24-65 |  | RC | 560276-1 | 35-3037-2 | 535 | 19.5 | 12.87 | 1.29 |  |  |  | 103 | 92.7 | 106.08 |  | 102.99 | 2022-01-27
2017-01-18 | 1103 | Dacar | SAE | J240 | No | Auto | 24-65 |  | RC | 560276-1 | 35-3037-2 | 535 | 19.5 | 12.87 | 1.29 |  |  |  | 103 | 92.7 | 106.08 | produccion | 102.99 | 2022-01-27
2017-01-18 | 1102 | Dacar | SAE | J240 | No | Auto | 24-65 |  | RC | 560276-1 | 35-3037-2 | 522 | 18.5 | 12.88 | 1.29 |  |  |  | 103 | 92.7 | 101.33 |  | 98.38 | 2022-01-27
2017-01-18 | 1102 | Dacar | SAE | J240 | No | Auto | 24-65 |  | RC | 560276-1 | 35-3037-2 | 522 | 18.5 | 12.88 | 1.29 |  |  |  | 103 | 92.7 | 101.33 | produccion | 98.38 | 2022-01-27
2017-01-18 | 1101 | Dacar | SAE | J240 | No | Auto | 24-65 |  | RC | 560276-1 | 35-3037-2 | 526 | 17.5 | 12.88 | 1.29 |  |  |  | 103 | 92.7 | 108.93 |  | 105.76 | 2022-01-27
2017-01-18 | 1101 | Dacar | SAE | J240 | No | Auto | 24-65 |  | RC | 560276-1 | 35-3037-2 | 526 | 17.5 | 12.88 | 1.29 |  |  |  | 103 | 92.7 | 108.93 | produccion | 105.76 | 2022-01-27
2017-01-17 | 1100 | Dacar | SAE | J240 | No | Auto | 42-60 |  | RC | 560176-1 | 32-3027-2 | 608 | 14 | 12.88 | 1.29 |  |  |  | 92 | 82.8 | 81.26 |  | 88.33 | 2022-01-27
2017-01-17 | 1100 | Dacar | SAE | J240 | No | Auto | 42-60 |  | RC | 560176-1 | 32-3027-2 | 608 | 14 | 12.88 | 1.29 |  |  |  | 92 | 82.8 | 81.26 | PRUEBA | 88.33 | 2022-01-27
2017-01-17 | 1099 | Dacar | SAE | J240 | No | Auto | 42-60 |  | RC | 560176-1 | 32-3027-2 | 611 | 14 | 12.88 | 1.29 |  |  |  | 92 | 82.8 | 81.26 |  | 88.33 | 2022-01-27
2017-01-17 | 1099 | Dacar | SAE | J240 | No | Auto | 42-60 |  | RC | 560176-1 | 32-3027-2 | 611 | 14 | 12.88 | 1.29 |  |  |  | 92 | 82.8 | 81.26 | PRUEBA | 88.33 | 2022-01-27
2017-01-17 | 1098 | Dacar | SAE | J240 | No | Auto | 42-60 |  | RC | 560176-1 | 32-3027-2 | 590 | 14 | 12.88 | 1.29 |  |  |  | 92 | 82.8 | 78.46 |  | 85.28 | 2022-01-27
2017-01-17 | 1098 | Dacar | SAE | J240 | No | Auto | 42-60 |  | RC | 560176-1 | 32-3027-2 | 590 | 14 | 12.88 | 1.29 |  |  |  | 92 | 82.8 | 78.45 | PRUEBA | 85.27 | 2022-01-27
2017-01-17 | 1097 | Dacar | SAE | J240 | No | Auto | 42-60 |  | RC | 560176-1 | 32-3027-2 | 572 | 14 | 12.91 | 1.29 |  |  |  | 92 | 82.8 | 76.06 |  | 82.67 | 2022-01-27
2017-01-17 | 1097 | Dacar | SAE | J240 | No | Auto | 42-60 |  | RC | 560176-1 | 32-3027-2 | 572 | 14 | 12.91 | 1.29 |  |  |  | 92 | 82.8 | 75.18 | PRUEBA | 81.72 | 2022-01-27
2017-01-16 | 1095 | Dacar | SAE | J240 | No | Auto | 24-80 |  | RC | 660277-1 | 46-2037-1 | 651 | 18 | 12.82 | 1.28 |  |  |  | 130 | 117 | 126.38 |  | 97.22 | 2022-01-27
2017-01-16 | 1095 | Dacar | SAE | J240 | No | Auto | 24-80 |  | RC | 660277-1 | 46-2037-1 | 651 | 18 | 12.82 | 1.28 |  |  |  | 130 | 117 | 126.38 | produccion | 97.22 | 2022-01-27
2017-01-16 | 1094 | Dacar | SAE | J240 | No | Auto | 24-80 |  | RC | 660277-1 | 46-2037-1 | 652 | 18 | 12.79 | 1.28 |  |  |  | 130 | 117 | 125 |  | 96.15 | 2022-01-27
2017-01-16 | 1094 | Dacar | SAE | J240 | No | Auto | 24-80 |  | RC | 660277-1 | 46-2037-1 | 652 | 18 | 12.79 | 1.28 |  |  |  | 130 | 117 | 125 | produccion | 96.15 | 2022-01-27
2017-01-16 | 1093 | Dacar | SAE | J240 | No | Auto | 24-80 |  | RC | 660277-1 | 46-2037-1 | 654 | 18 | 12.79 | 1.28 |  |  |  | 130 | 117 | 124.23 |  | 95.56 | 2022-01-27
2017-01-16 | 1093 | Dacar | SAE | J240 | No | Auto | 24-80 |  | RC | 660277-1 | 46-2037-1 | 654 | 18 | 12.79 | 1.28 |  |  |  | 130 | 117 | 124.23 | produccion | 95.56 | 2022-01-27
2017-01-16 | 1092 | Dacar | SAE | J240 | No | Auto | 24-80 |  | RC | 660277-1 | 18-2038-1 | 652 | 20.5 | 12.82 | 1.28 |  |  |  | 130 | 117 | 125.72 |  | 96.71 | 2022-01-27
2017-01-16 | 1092 | Dacar | SAE | J240 | No | Auto | 24-80 |  | RC | 660277-1 | 18-2038-1 | 652 | 20.5 | 12.82 | 1.28 |  |  |  | 130 | 117 | 125.72 | produccion | 96.71 | 2022-01-27
2017-01-16 | 1091 | Dacar | SAE | J240 | No | Auto | 24-80 |  | RC | 660277-1 | 18-2038-1 | 652 | 19.5 | 12.82 | 1.28 |  |  |  | 130 | 117 | 126.36 |  | 97.2 | 2022-01-27
2017-01-16 | 1091 | Dacar | SAE | J240 | No | Auto | 24-80 |  | RC | 660277-1 | 18-2038-1 | 652 | 19.5 | 12.82 | 1.28 |  |  |  | 130 | 117 | 126.36 | produccion | 97.2 | 2022-01-27
2017-01-16 | 1090 | Dacar | SAE | J240 | No | Auto | 24-80 |  | RC | 660277-1 | 18-2038-1 | 666 | 18.5 | 12.82 | 1.28 |  |  |  | 130 | 117 | 132 |  | 101.54 | 2022-01-27
2017-01-16 | 1090 | Dacar | SAE | J240 | No | Auto | 24-80 |  | RC | 660277-1 | 18-2038-1 | 666 | 18.5 | 12.82 | 1.28 |  |  |  | 130 | 117 | 132 | produccion | 101.54 | 2022-01-27
2017-01-14 | 1089 | Dacar | SAE | J240 | No | Auto | N100-130 |  | RC | 940270-2 | 7027-2 |  |  | 12.76 | 1.28 |  |  |  | 235 | 211.5 | 181.96 |  | 77.43 | 2022-01-27
2017-01-14 | 1089 | Dacar | SAE | J240 | No | Auto | N100-130 |  | RC | 940270-2 | 7027-2 |  |  | 12.76 | 1.28 |  |  |  | 235 | 211.5 | 181.96 | produccion | 77.43 | 2022-01-27
2017-01-14 | 1088 | Dacar | SAE | J240 | No | Auto | N100-130 |  | RC | 940270-2 | 7027-2 |  |  | 12.78 | 1.28 |  |  |  | 235 | 211.5 | 189.06 |  | 80.45 | 2022-01-27
2017-01-14 | 1088 | Dacar | SAE | J240 | No | Auto | N100-130 |  | RC | 940270-2 | 7027-2 |  |  | 12.78 | 1.28 |  |  |  | 235 | 211.5 | 189.06 | produccion | 80.45 | 2022-01-27
2017-01-14 | 1087 | Dacar | SAE | J240 | No | Auto | N100-130 |  | RC | 940270-2 | 7027-2 |  |  | 12.78 | 1.28 |  |  |  | 235 | 211.5 | 186.68 |  | 79.44 | 2022-01-27
2017-01-14 | 1087 | Dacar | SAE | J240 | No | Auto | N100-130 |  | RC | 940270-2 | 7027-2 |  |  | 12.78 | 1.28 |  |  |  | 235 | 211.5 | 186.68 | produccion | 79.44 | 2022-01-27
2017-01-13 | 1086 | Dacar | SAE | J240 | No | Auto | 66-68 |  | RC | 744767-1 | 6027-2 | 635 | 15.5 | 12.85 | 1.28 |  |  |  | 104 | 93.6 | 99.71 |  | 95.88 | 2022-01-27
2017-01-13 | 1086 | Dacar | SAE | J240 | No | Auto | 66-68 |  | RC | 744767-1 | 6027-2 | 635 | 15.5 | 12.85 | 1.28 |  |  |  | 104 | 93.6 | 99.71 | produccion | 95.88 | 2022-01-27
2017-01-13 | 1085 | Dacar | SAE | J240 | No | Auto | 66-68 |  | RC | 763247-2 | 6027-2 | 661 | 15.5 | 12.85 | 1.28 |  |  |  | 104 | 93.6 | 91.56 |  | 88.04 | 2022-01-27
2017-01-13 | 1085 | Dacar | SAE | J240 | No | Auto | 66-68 |  | RC | 763247-2 | 6027-2 | 661 | 15.5 | 12.85 | 1.28 |  |  |  | 104 | 93.6 | 91.56 | produccion | 88.04 | 2022-01-27
2017-01-13 | 1084 | Dacar | SAE | J240 | No | Auto | 66-68 |  | RC | 763247-2 | 6027-2 | 652 | 15.5 | 12.83 | 1.28 |  |  |  | 104 | 93.6 | 96.05 |  | 92.36 | 2022-01-27
2017-01-13 | 1084 | Dacar | SAE | J240 | No | Auto | 66-68 |  | RC | 763247-2 | 6027-2 | 652 | 15.5 | 12.83 | 1.28 |  |  |  | 104 | 93.6 | 96.05 | produccion | 92.36 | 2022-01-27
2017-01-12 | 1083 | Dacar | SAE | J240 | No | Auto | 30H-105 |  | RC | 820279-1 | 5027-2 | 713 | 24.5 | 12.79 | 1.28 |  |  |  | 194 | 174.6 | 169.38 |  | 87.31 | 2022-01-27
2017-01-12 | 1083 | Dacar | SAE | J240 | No | Auto | 30H-105 |  | RC | 820279-1 | 5027-2 | 713 | 24.5 | 12.79 | 1.28 |  |  |  | 194 | 174.6 | 169.38 | produccion | 87.31 | 2022-01-27
2017-01-12 | 1082 | Dacar | SAE | J240 | No | Auto | 30H-105 |  | RC | 820279-1 | 5027-2 | 721 | 24.5 | 12.82 | 1.28 |  |  |  | 194 | 174.6 | 161.76 |  | 83.38 | 2022-01-27
2017-01-12 | 1082 | Dacar | SAE | J240 | No | Auto | 30H-105 |  | RC | 820279-1 | 5027-2 | 721 | 24.5 | 12.82 | 1.28 |  |  |  | 194 | 174.6 | 161.76 | produccion | 83.38 | 2022-01-27
2017-01-12 | 1081 | Dacar | SAE | J240 | No | Auto | 30H-105 |  | RC | 820279-1 | 5027-2 | 759 | 24.5 | 12.85 | 1.28 |  |  |  | 194 | 174.6 | 176.56 |  | 91.01 | 2022-01-27
2017-01-12 | 1081 | Dacar | SAE | J240 | No | Auto | 30H-105 |  | RC | 820279-1 | 5027-2 | 759 | 24.5 | 12.85 | 1.28 |  |  |  | 194 | 174.6 | 176.56 | produccion | 91.01 | 2022-01-27
2017-01-12 | 1080 | Dacar | SAE | J240 | No | Auto | 30H-95 |  | RC | 730278-2 | 5027-2 | 599 | 22.5 | 12.78 | 1.28 |  |  |  | 168 | 151.2 | 140.6 |  | 83.69 | 2022-01-27
2017-01-12 | 1080 | Dacar | SAE | J240 | No | Auto | 30H-95 |  | RC | 730278-2 | 5027-2 | 599 | 22.5 | 12.78 | 1.28 |  |  |  | 168 | 151.2 | 140.6 | produccion | 83.69 | 2022-01-27
2017-01-12 | 1079 | Dacar | SAE | J240 | No | Auto | 30H-95 |  | RC | 730278-2 | 5027-2 | 693 | 22.5 | 12.81 | 1.28 |  |  |  | 168 | 151.2 | 148.41 |  | 88.34 | 2022-01-27
2017-01-12 | 1079 | Dacar | SAE | J240 | No | Auto | 30H-95 |  | RC | 730278-2 | 5027-2 | 393 | 22.5 | 12.81 | 1.28 |  |  |  | 168 | 151.2 | 148.41 | produccion | 88.34 | 2022-01-27
2017-01-12 | 1078 | Dacar | SAE | J240 | No | Auto | 30H-95 |  | RC | 730278-2 | 5027-2 | 619 | 22.5 | 12.85 | 1.28 |  |  |  | 168 | 151.2 | 154.93 |  | 92.22 | 2022-01-27
2017-01-12 | 1078 | Dacar | SAE | J240 | No | Auto | 30H-95 |  | RC | 730278-2 | 5027-2 | 619 | 22.5 | 12.85 | 1.28 |  |  |  | 168 | 151.2 | 154.93 | produccion | 92.22 | 2022-01-27
2017-01-12 | 1077 | Dacar | SAE | J240 | No | Auto | 30H-95 |  | RC | 730278-2 | 5027-2 | 600 | 22.5 | 12.84 | 1.28 |  |  |  | 168 | 151.2 | 152 |  | 90.48 | 2022-01-27
2017-01-12 | 1077 | Dacar | SAE | J240 | No | Auto | 30H-95 |  | RC | 730278-2 | 5027-2 | 600 | 22.5 | 12.84 | 1.28 |  |  |  | 168 | 151.2 | 152 | produccion | 90.48 | 2022-01-27
2017-01-12 | 1076 | Dacar | SAE | J240 | No | Auto | 36-47 |  | RC | 425265-2 | 5027-2 | 466 | 12 | 12.83 | 1.28 |  |  |  | 68 | 61.2 | 59.68 |  | 87.76 | 2022-01-27
2017-01-12 | 1076 | Dacar | SAE | J240 | No | Auto | 36-47 |  | RC | 425265-2 | 5027-2 | 466 | 12 | 12.83 | 1.28 |  |  |  | 68 | 61.2 | 59.68 | produccion | 87.76 | 2022-01-27
2017-01-12 | 1075 | Dacar | SAE | J240 | No | Auto | 36-47 |  | RC | 425265-2 | 5027-2 | 473 | 12 | 12.85 | 1.28 |  |  |  | 68 | 61.2 | 59.4 |  | 87.35 | 2022-01-27
2017-01-12 | 1075 | Dacar | SAE | J240 | No | Auto | 36-47 |  | RC | 425265-2 | 5027-2 | 473 | 12 | 12.85 | 1.28 |  |  |  | 68 | 61.2 | 59.4 | produccion | 87.35 | 2022-01-27
2017-01-12 | 1074 | Dacar | SAE | J240 | No | Auto | 36-47 |  | RC | 425265-2 | 5027-2 | 463 | 12 | 12.85 | 1.28 |  |  |  | 68 | 61.2 | 59.23 |  | 87.1 | 2022-01-27
2017-01-12 | 1074 | Dacar | SAE | J240 | No | Auto | 36-47 |  | RC | 425265-2 | 5027-2 | 463 | 12 | 12.85 | 1.28 |  |  |  | 68 | 61.2 | 59.23 | produccion | 87.1 | 2022-01-27
2017-01-12 | 1073 | Dacar | SAE | J240 | No | Auto | 42-65 |  | RC | 660176-1 | 5027-2 | 680 | 15 | 12.91 | 1.29 |  |  |  | 100 | 90 | 99.36 |  | 99.36 | 2022-01-27
2017-01-12 | 1073 | Dacar | SAE | J240 | No | Auto | 42-65 |  | RC | 660176-1 | 5027-2 | 680 | 15 | 12.91 | 1.29 |  |  |  | 100 | 90 | 99.36 | produccion | 99.36 | 2022-01-27
2017-01-12 | 1072 | Dacar | SAE | J240 | No | Auto | 42-65 |  | RC | 660176-1 | 5027-2 | 678 | 15 | 12.88 | 1.29 |  |  |  | 100 | 90 | 98.25 |  | 98.25 | 2022-01-27
2017-01-12 | 1072 | Dacar | SAE | J240 | No | Auto | 42-65 |  | RC | 660176-1 | 5027-2 | 678 | 15 | 12.88 | 1.29 |  |  |  | 100 | 90 | 98.25 | produccion | 98.25 | 2022-01-27
2017-01-12 | 1071 | Dacar | SAE | J240 | No | Auto | 42-65 |  | RC | 660176-1 | 5027-2 | 670 | 15 | 12.89 | 1.29 |  |  |  | 100 | 90 | 98.66 |  | 98.66 | 2022-01-27
2017-01-12 | 1071 | Dacar | SAE | J240 | No | Auto | 42-65 |  | RC | 660176-1 | 5027-2 | 670 | 15 | 12.89 | 1.29 |  |  |  | 100 | 90 | 98.66 | produccion | 98.66 | 2022-01-27
2017-01-12 | 1070 | Dacar | SAE | J240 | No | Auto | 42-65 |  | RC | 660176-1 | 5027-2 | 679 | 15 | 12.91 | 1.29 |  |  |  | 100 | 90 | 100.35 |  | 100.35 | 2022-01-27
2017-01-12 | 1070 | Dacar | SAE | J240 | No | Auto | 42-65 |  | RC | 660176-1 | 5027-2 | 679 | 15 | 12.91 | 1.29 |  |  |  | 100 | 90 | 100.35 | produccion | 100.35 | 2022-01-27
2017-01-11 | 1069 | Dacar | SAE | J240 | No | Auto | 42-55 |  | RC | 570175-2 | 4027-2 | 583 | 14 | 12.82 | 1.28 |  |  |  | 86 | 77.4 | 68.53 |  | 79.69 | 2022-01-27
2017-01-11 | 1069 | Dacar | SAE | J240 | No | Auto | 42-55 |  | RC | 570175-2 | 4027-2 | 583 | 14 | 12.82 | 1.28 |  |  |  | 86 | 77.4 | 68.53 | produccion | 79.69 | 2022-01-27
2017-01-11 | 1068 | Dacar | SAE | J240 | No | Auto | 42-55 |  | RC | 570175-2 | 4027-2 | 588 | 14 | 12.82 | 1.28 |  |  |  | 86 | 77.4 | 74.16 |  | 86.23 | 2022-01-27
2017-01-11 | 1068 | Dacar | SAE | J240 | No | Auto | 42-55 |  | RC | 570175-2 | 4027-2 | 588 | 14 | 12.82 | 1.28 |  |  |  | 86 | 77.4 | 74.16 | produccion | 86.23 | 2022-01-27
2017-01-11 | 1067 | Dacar | SAE | J240 | No | Auto | 42-60 |  | RC | 560176-1 | 3027-2 | 610 | 14.5 | 12.94 | 1.29 |  |  |  | 92 | 82.8 | 199.94 | 150 PPM separador de fv placa + concast | 217.33 | 2022-01-27
2017-01-11 | 1067 | Dacar | SAE | J240 | No | Auto | 42-60 |  | RC | 560176-1 | 3027-2 | 610 | 14.5 | 12.94 | 1.29 |  |  |  | 92 | 82.8 | 81.33 | PRUEBA | 88.4 | 2022-01-27
2017-01-11 | 1066 | Dacar | SAE | J240 | No | Auto | 42-60 |  | RC | 560176-1 | 3027-2 | 614 | 14.5 | 12.97 | 1.29 |  |  |  | 92 | 82.8 | 52.63 | 300 PPM separador de fv placa + concast | 57.21 | 2022-01-27
2017-01-11 | 1066 | Dacar | SAE | J240 | No | Auto | 42-60 |  | RC | 560176-1 | 3027-2 | 614 | 14.5 | 12.97 | 1.29 |  |  |  | 92 | 82.8 | 77.13 | PRUEBA | 83.84 | 2022-01-27
2017-01-11 | 1065 | Dacar | SAE | J240 | No | Auto | 42-60 |  | RC | 560176-1 | 3027-2 | 604 | 14 | 12.91 | 1.29 |  |  |  | 92 | 82.8 | 76.5 | 150 PPM S/C separador de fv placa + concast | 83.15 | 2022-01-27
2017-01-11 | 1065 | Dacar | SAE | J240 | No | Auto | 42-60 |  | RC | 560176-1 | 3027-2 | 604 | 14 | 12.91 | 1.29 |  |  |  | 92 | 82.8 | 76.5 | PRUEBA | 83.15 | 2022-01-27
2017-01-11 | 1064 | Dacar | SAE | J240 | No | Auto | 42-60 |  | RC | 560176-1 | 3027-2 | 626 | 14.5 | 12.91 | 1.29 |  |  |  | 92 | 82.8 | 82.66 | 150 PPM separador de PE placa + concast | 89.85 | 2022-01-27
2017-01-11 | 1064 | Dacar | SAE | J240 | No | Auto | 42-60 |  | RC | 560176-1 | 3027-2 | 626 | 14.5 | 12.91 | 1.29 |  |  |  | 92 | 82.8 | 82.66 | PRUEBA | 89.85 | 2022-01-27
2017-01-11 | 1063 | Dacar | SAE | J240 | No | Auto | 42-60 |  | RC | 560176-1 | 3027-2 | 626 | 14.5 | 12.94 | 1.29 |  |  |  | 92 | 82.8 | 53.8 | 300 PPM separador de PE placa + concast | 58.48 | 2022-01-27
2017-01-11 | 1063 | Dacar | SAE | J240 | No | Auto | 42-60 |  | RC | 560176-1 | 3027-2 | 626 | 14.5 | 12.94 | 1.29 |  |  |  | 92 | 82.8 | 73.88 | PRUEBA | 80.3 | 2022-01-27
2017-01-11 | 1062 | Dacar | SAE | J240 | No | Auto | 42-60 |  | RC | 560176-1 | 3027-2 | 614 | 14.5 | 12.93 | 1.29 |  |  |  | 92 | 82.8 | 81.4 | 150 PPM S/C separador de PE placa + concast | 88.48 | 2022-01-27
2017-01-11 | 1062 | Dacar | SAE | J240 | No | Auto | 42-60 |  | RC | 560176-1 | 3027-2 | 614 | 14.5 | 12.93 | 1.29 |  |  |  | 92 | 82.8 | 81.4 | PRUEBA | 88.48 | 2022-01-27
2017-01-11 | 1061 | Dacar | SAE | J240 | No | Auto | 65-90 |  | RC | 724268-2 | 4027-2 | 747 |  | 12.82 | 1.28 |  |  |  | 152 | 136.8 | 143.55 |  | 94.44 | 2022-01-27
2017-01-11 | 1061 | Dacar | SAE | J240 | No | Auto | 65-90 |  | RC | 724268-2 | 4027-2 | 747 |  | 12.82 | 1.28 |  |  |  | 152 | 136.8 | 143.55 | produccion | 94.44 | 2022-01-27
2017-01-11 | 1060 | Dacar | SAE | J240 | No | Auto | 65-90 |  | RC | 724268-2 | 4027-2 | 763 |  | 12.85 | 1.28 |  |  |  | 152 | 136.8 | 150.9 |  | 99.28 | 2022-01-27
2017-01-11 | 1060 | Dacar | SAE | J240 | No | Auto | 65-90 |  | RC | 724268-2 | 4027-2 | 763 |  | 12.85 | 1.28 |  |  |  | 152 | 136.8 | 150.9 | produccion | 99.28 | 2022-01-27
2017-01-11 | 1059 | Dacar | SAE | J240 | No | Auto | 65-90 |  | RC | 724268-2 | 4027-2 | 767 |  | 12.85 | 1.28 |  |  |  | 152 | 136.8 | 145.28 |  | 95.58 | 2022-01-27
2017-01-11 | 1059 | Dacar | SAE | J240 | No | Auto | 65-90 |  | RC | 724268-2 | 4027-2 | 767 |  | 12.85 | 1.28 |  |  |  | 152 | 136.8 | 145.28 | produccion | 95.58 | 2022-01-27
2017-01-11 | 1058 | Dacar | SAE | J240 | No | Auto | 65-90 |  | RC | 724268-2 | 4027-2 | 754 |  | 12.85 | 1.28 |  |  |  | 152 | 136.8 | 152.4 |  | 100.26 | 2022-01-27
2017-01-11 | 1058 | Dacar | SAE | J240 | No | Auto | 65-90 |  | RC | 724268-2 | 4027-2 | 754 |  | 12.85 | 1.28 |  |  |  | 152 | 136.8 | 152.4 | produccion | 100.26 | 2022-01-27
2017-01-10 | 1057 | Dacar | SAE | J240 | No | Auto | 42-60 |  | RC | 560176-1 | 3027-1 | 602 | 14 | 12.92 | 1.29 |  |  |  | 92 | 82.8 | 74.13 | 150 PPM S/C separador de fv placa + concast | 80.58 | 2022-01-27
2017-01-10 | 1057 | Dacar | SAE | J240 | No | Auto | 42-60 |  | RC | 560176-1 | 3027-1 | 602 | 14 | 12.92 | 1.29 |  |  |  | 92 | 82.8 | 74.13 | PRUEBA | 80.58 | 2022-01-27
2017-01-10 | 1056 | Dacar | SAE | J240 | No | Auto | 42-60 |  | RC | 560176-1 | 3027-1 | 615 | 14 | 12.94 | 1.29 |  |  |  | 92 | 82.8 | 78.04 | 150 PPM separador de fv placa + concast | 84.83 | 2022-01-27
2017-01-10 | 1056 | Dacar | SAE | J240 | No | Auto | 42-60 |  | RC | 560176-1 | 3027-1 | 615 | 14 | 12.94 | 1.29 |  |  |  | 92 | 82.8 | 78.04 | PRUEBA | 84.83 | 2022-01-27
2017-01-10 | 1055 | Dacar | SAE | J240 | No | Auto | 42-60 |  | RC | 560176-1 | 3027-1 | 620 | 14 | 12.94 | 1.29 |  |  |  | 92 | 82.8 | 71.95 | 300 PPM separador de fv placa + concast | 78.21 | 2022-01-27
2017-01-10 | 1055 | Dacar | SAE | J240 | No | Auto | 42-60 |  | RC | 560176-1 | 3027-1 | 620 | 14 | 12.94 | 1.29 |  |  |  | 92 | 82.8 | 71.95 | PRUEBA | 78.21 | 2022-01-27
2017-01-10 | 1054 | Dacar | SAE | J240 | No | Auto | NS40-50 |  | RC | 555155-1 | 3027-1 | 463 | 11 | 12.85 | 1.28 |  |  |  | 73 | 65.7 | 63 |  | 86.3 | 2022-01-27
2017-01-10 | 1054 | Dacar | SAE | J240 | No | Auto | NS40-50 |  | RC | 555155-1 | 3027-1 | 463 | 11 | 12.85 | 1.28 |  |  |  | 73 | 65.7 | 61.75 | produccion | 84.59 | 2022-01-27
2017-01-10 | 1053 | Dacar | SAE | J240 | No | Auto | NS40-50 |  | RC | 555155-1 | 3027-1 | 478 | 11 | 12.85 | 1.28 |  |  |  | 73 | 65.7 | 64.58 |  | 88.47 | 2022-01-27
2017-01-10 | 1053 | Dacar | SAE | J240 | No | Auto | NS40-50 |  | RC | 555155-1 | 3027-1 | 478 | 11 | 12.85 | 1.28 |  |  |  | 73 | 65.7 | 64.58 | produccion | 88.47 | 2022-01-27
2017-01-09 | 1052 | Dacar | SAE | J240 | No | Auto | 27-85 |  | RC | 745167-2 | 7017-1 | 664 | 26 | 12.85 | 1.28 |  |  |  | 137 | 123.3 | 144.35 |  | 105.36 | 2022-01-27
2017-01-09 | 1052 | Dacar | SAE | J240 | No | Auto | 27-85 |  | RC | 745167-2 | 7017-1 | 664 | 26 | 12.85 | 1.28 |  |  |  | 137 | 123.3 | 144.35 | produccion | 105.36 | 2022-01-27
2017-01-09 | 1051 | Dacar | SAE | J240 | No | Auto | 27-85 |  | RC | 745167-2 | 7017-1 | 631 | 25 | 12.76 | 1.27 |  |  |  | 137 | 123.3 | 134 | NO PASO ALTA DESCARGA | 97.81 | 2022-01-27
2017-01-09 | 1051 | Dacar | SAE | J240 | No | Auto | 27-85 |  | RC | 745167-2 | 7017-1 | 631 | 25 | 12.76 | 1.27 |  |  |  | 137 | 123.3 | 130.73 | produccion | 95.42 | 2022-01-27
2017-01-09 | 1050 | Dacar | SAE | J240 | No | Auto | 27-85 |  | RC | 745167-2 | 7017-1 | 665 | 24 | 12.85 | 1.28 |  |  |  | 137 | 123.3 | 145.18 |  | 105.97 | 2022-01-27
2017-01-09 | 1050 | Dacar | SAE | J240 | No | Auto | 27-85 |  | RC | 745167-2 | 7017-1 | 665 | 24 | 12.85 | 1.28 |  |  |  | 137 | 123.3 | 145.18 | produccion | 105.97 | 2022-01-27
2017-01-09 | 1049 | Dacar | SAE | J240 | No | Auto | 27-85 |  | RC | 745167-2 | 7017-1 | 681 | 23 | 12.78 | 1.28 |  |  |  | 137 | 123.3 | 77.18 |  | 56.34 | 2022-01-27
2017-01-09 | 1049 | Dacar | SAE | J240 | No | Auto | 27-85 |  | CAP | 745167-2 | 7017-1 | 681 | 23 | 12.78 | 1.28 |  |  |  | 85 | 76.5 | 67.99 | produccion | 79.99 | 2022-01-27
2017-01-09 | 1048 | Dacar | SAE | J240 | No | Auto | 27-85 |  | RC | 745167-2 | 7017-1 | 665 | 22 | 12.85 | 1.28 |  |  |  | 137 | 123.3 | 143.13 |  | 104.47 | 2022-01-27
2017-01-09 | 1048 | Dacar | SAE | J240 | No | Auto | 27-85 |  | RC | 745167-2 | 7017-1 | 665 | 22 | 12.85 | 1.28 |  |  |  | 137 | 123.3 | 143.13 | produccion | 104.47 | 2022-01-27
2017-01-09 | 1046 | Dacar | SAE | J240 | No | Auto | 42-60 |  | RC | 550176-2 | 7017-1 | 547 | 14.5 | 12.76 | 1.27 |  |  |  | 92 | 82.8 | 72 |  | 78.26 | 2022-01-27
2017-01-09 | 1046 | Dacar | SAE | J240 | No | Auto | 42-60 |  | RC | 550176-2 | 7017-1 | 547 | 14.5 | 12.76 | 1.27 |  |  |  | 92 | 82.8 | 72 | produccion | 78.26 | 2022-01-27
2017-01-09 | 1045 | Dacar | SAE | J240 | No | Auto | 42-60 |  | RC | 550176-2 | 7017-1 | 570 | 14.5 | 12.79 | 1.27 |  |  |  | 92 | 82.8 | 74.75 |  | 81.25 | 2022-01-27
2017-01-09 | 1045 | Dacar | SAE | J240 | No | Auto | 42-60 |  | RC | 550176-2 | 7017-1 | 570 | 14.5 | 12.79 | 1.27 |  |  |  | 92 | 82.8 | 74.75 | produccion | 81.25 | 2022-01-27
2017-01-09 | 1043 | Dacar | SAE | J240 | No | Auto | 42-40 |  | RC | 440174-2 | 7017-2 | 460 | 12.5 | 12.91 | 1.28 |  |  |  | 60 | 54 | 58.51 | produccion | 97.52 | 2022-01-27
2017-01-09 | 1042 | Dacar | SAE | J240 | No | Auto | 42-40 |  | RC | 440174-2 | 7017-2 | 459 | 12.5 | 12.88 | 1.28 |  |  |  | 60 | 54 | 57.78 | produccion | 96.3 | 2022-01-27
2017-01-09 | 1041 | Dacar | SAE | J240 | No | Auto | 42-40 |  | RC | 440174-2 | 7017-2 | 460 | 12.5 | 12.91 | 1.28 |  |  |  | 60 | 54 | 59.61 | produccion | 99.35 | 2022-01-27
2017-01-04 | 1039 | Dacar | SAE | J240 | No | Auto | 42-55 |  | RC | 525265-1 | 4017-1 | 507 | 13.5 | 12.82 | 1.28 |  |  |  | 86 | 77.4 | 74 | produccion | 86.05 | 2022-01-27
2017-01-04 | 1038 | Dacar | SAE | J240 | No | Auto | 42-55 |  | RC | 525265-1 | 4017-1 | 506 | 13.5 | 12.83 | 1.28 |  |  |  | 86 | 77.4 | 74 | produccion | 86.05 | 2022-01-27
2017-01-04 | 1037 | Dacar | SAE | J240 | No | Auto | 42-55 |  | CAP | 525265-1 | 4017-1 | 509 | 13.5 | 12.82 | 1.28 |  |  |  | 55 | 49.5 | 48.13 | produccion | 87.51 | 2022-01-27
2017-01-04 | 1036 | Dacar | SAE | J240 | No | Auto | 42-55 |  | CAP | 525265-1 | 4017-1 | 508 | 13.5 | 12.85 | 1.28 |  |  |  | 55 | 49.5 | 50.7 | produccion | 92.18 | 2022-01-27
2016-12-28 | 1035 | Dacar | SAE | J240 | No | Auto | 42-40 |  | CAP | 425264-1 | 4526-2 | 489 |  | 12.85 | 1.28 |  |  |  | 40 | 36 |  | produccion | 0 | 2022-01-27
2016-12-28 | 1034 | Dacar | SAE | J240 | No | Auto | 42-40 |  | CAP | 425264-1 | 4526-2 | 491 |  | 12.85 | 1.28 |  |  |  | 40 | 36 |  | produccion | 0 | 2022-01-27
2016-12-28 | 1033 | Dacar | SAE | J240 | No | Auto | 42-40 |  | RC | 425264-1 | 4526-2 | 474 | 12.66 | 12.85 | 1.28 |  |  |  | 60 | 54 |  | produccion | 0 | 2022-01-27
2016-12-28 | 1032 | Dacar | SAE | J240 | No | Auto | 42-40 |  | RC | 425264-1 | 4526-2 | 472 | 12.65 | 12.82 | 1.27 |  |  |  | 60 | 54 | 52.18 | produccion | 86.97 | 2022-01-27
2016-12-12 | 1029 | Dacar | SAE | J240 | No | Auto | 42-60 |  | CAP | 564966-1 | 2506-2 | 573 | 14.16 | 12.85 | 1.28 |  |  |  | 60 | 54 |  | produccion | 0 | 2022-01-27
2016-12-12 | 1028 | Dacar | SAE | J240 | No | Auto | 42-60 |  | RC | 564966-1 | 2506-2 | 558 | 14.17 | 12.84 | 1.28 |  |  |  | 92 | 82.8 | 77.61 | produccion | 84.36 | 2022-01-27
2016-12-12 | 1027 | Dacar | SAE | J240 | No | Auto | 42-60 |  | CAP | 564966-1 | 2506-2 | 574 | 14.19 | 12.86 | 1.28 |  |  |  | 60 | 54 |  | produccion | 0 | 2022-01-27
2016-12-12 | 1026 | Dacar | SAE | J240 | No | Auto | 42-60 |  | RC | 564966-1 | 2506-2 | 568 | 14.17 | 12.88 | 1.28 |  |  |  | 92 | 82.8 | 75.88 | produccion | 82.48 | 2022-01-27
2016-12-09 | 1025 | Dacar | SAE | J240 | No | Auto | 24-80 |  | RC | 644667-2 | 4496-1 | 630 | 18.9 | 12.8 | 1.28 |  |  |  | 130 | 117 | 133.81 | produccion | 102.93 | 2022-01-27
2016-12-09 | 1024 | Dacar | SAE | J240 | No | Auto | 24-80 |  | RC | 644667-2 | 4496-1 | 525 | 18.64 | 12.9 | 1.29 |  |  |  | 130 | 117 | 137.51 | produccion | 105.78 | 2022-01-27
2016-12-09 | 1023 | Dacar | SAE | J240 | No | Auto | 24-80 |  | CAP | 644667-1 | 4496-1 | 624 | 18.63 | 12.82 | 1.28 |  |  |  | 80 | 72 |  | produccion | 0 | 2022-01-27
2016-12-09 | 1022 | Dacar | SAE | J240 | No | Auto | 24-80 |  | CAP | 644867-2 | 4496-1 | 685 | 18.48 | 12.85 | 1.28 |  |  |  | 80 | 72 |  | produccion | 0 | 2022-01-27
2016-12-07 | 1021 | Dacar | SAE | J240 | No | Auto | 24-80 |  | RC | 644867-2 | 4496-1 | 695 | 18.44 | 12.88 | 1.29 |  |  |  | 130 | 117 | 129.26 | produccion | 99.43 | 2022-01-27
2016-12-07 | 1020 | Dacar | SAE | J240 | No | Auto | 24-80 |  | RC | 644867-2 | 4496-1 | 690 | 18.48 | 12.81 | 1.29 |  |  |  | 130 | 117 | 126.83 | produccion | 97.56 | 2022-01-27
2016-12-07 | 1019 | Dacar | SAE | J240 | No | Auto | 24-80 |  | CAP | 644867-2 | 4496-1 | 692 | 18.56 | 12.91 | 1.29 |  |  |  | 80 | 72 |  | produccion | 0 | 2022-01-27
2016-12-07 | 1018 | Dacar | SAE | J240 | No | Auto | 24-80 |  | RC | 644667-1 | 4496-1 | 635 | 18.69 | 12.85 | 1.28 |  |  |  | 130 | 117 | 139.4 | produccion | 107.23 | 2022-01-27
2016-12-07 | 1017 | Dacar | SAE | J240 | No | Auto | 24-80 |  | RC | 644667-1 | 4496-1 | 638 | 18.68 | 12.85 | 1.28 |  |  |  | 130 | 117 | 133.91 | produccion | 103.01 | 2022-01-27
2016-12-07 | 1016 | Dacar | SAE | J240 | No | Auto | 24-80 |  | CAP | 644667-1 | 4496-1 | 633 | 18.82 | 12.84 | 1.28 |  |  |  | 80 | 72 |  | produccion | 0 | 2022-01-27
2016-12-05 | 1015 | Dacar | SAE | J240 | No | Auto | 34-80 |  | RC | 754867-1 | 2496-1 | 727 | 17.35 | 12.88 | 1.28 |  |  |  | 123 | 110.7 |  | produccion | 0 | 2022-01-27
2016-12-05 | 1014 | Dacar | SAE | J240 | No | Auto | 34-80 |  | CCA | 754867-1 | 2496-1 | 759 | 17.45 | 12.94 | 1.28 |  |  |  | 670 | 7.2 |  | produccion | 0 | 2022-01-27
2016-12-05 | 1013 | Dacar | SAE | J240 | No | Auto | 34-80 |  | RC | 754867-1 | 2496-1 | 759 | 17.4 | 12.88 | 1.28 |  |  |  | 123 | 110.7 | 135.55 | produccion | 110.2 | 2022-01-27
2016-12-05 | 1012 | Dacar | SAE | J240 | No | Auto | 34-80 |  | CCA | 754867-1 | 2496-1 | 756 | 17.47 | 12.88 | 1.28 |  |  |  | 670 | 7.2 |  | produccion | 0 | 2022-01-27
2016-12-05 | 1011 | Dacar | SAE | J240 | No | Auto | 34-80 |  | CCA | 754867-1 | 2496-1 | 757 | 17.39 | 12.88 | 1.28 |  |  |  | 670 | 7.2 |  | produccion | 0 | 2022-01-27
2016-12-05 | 1010 | Dacar | SAE | J240 | No | Auto | 34-80 |  | CAP | 754867-1 | 2496-1 | 761 | 17.43 | 12.88 | 1.28 |  |  |  | 80 | 72 |  | produccion | 0 | 2022-01-27
2016-12-05 | 1009 | Dacar | SAE | J240 | No | Auto | 34-80 |  | RC | 754867-1 | 2496-1 | 760 | 17.3 | 12.88 | 1.28 |  |  |  | 123 | 110.7 | 131.21 | produccion | 106.67 | 2022-01-27
2016-12-05 | 1008 | Dacar | SAE | J240 | No | Auto | 34-80 |  | CCA | 754867-1 | 2496-1 | 739 | 17.26 | 12.88 | 1.28 |  |  |  | 670 | 7.2 |  | produccion | 0 | 2022-01-27
2016-12-05 | 1007 | Dacar | SAE | J240 | No | Auto | 34-80 |  | CCA | 754867-1 | 2496-1 | 737 | 17.3 | 12.88 | 1.28 |  |  |  | 670 | 7.2 |  | produccion | 0 | 2022-01-27
2016-12-05 | 1006 | Dacar | SAE | J240 | No | Auto | 34-80 |  | RC | 754867-2 | 2496-1 | 735 | 17.5 | 12.85 | 1.28 |  |  |  | 123 | 110.7 | 127.55 | produccion | 103.7 | 2022-01-27
2016-12-05 | 1005 | Dacar | SAE | J240 | No | Auto | 34-80 |  | CCA | 754867-2 | 2496-1 | 744 | 17.4 | 12.82 | 1.28 |  |  |  | 670 | 7.2 |  | produccion | 0 | 2022-01-27
2016-12-05 | 1004 | Dacar | SAE | J240 | No | Auto | 34-80 |  | CCA | 754867-2 | 2496-1 | 728 | 17.29 | 12.85 | 1.28 |  |  |  | 670 | 7.2 |  | produccion | 0 | 2022-01-27
2016-12-05 | 1003 | Dacar | SAE | J240 | No | Auto | 34-80 |  | CCA | 754867-2 | 2496-1 | 718 | 17.31 | 12.85 | 1.28 |  |  |  | 670 | 7.2 |  | produccion | 0 | 2022-01-27
2016-12-05 | 1002 | Dacar | SAE | J240 | No | Auto | 34-80 |  | CAP | 754867-2 | 2496-1 | 710 | 17.33 | 12.85 | 1.28 |  |  |  | 80 | 72 |  | produccion | 0 | 2022-01-27
2016-12-05 | 1001 | Dacar | SAE | J240 | No | Auto | 34-80 |  | RC | 754867-2 | 2496-1 | 723 | 17.4 | 12.84 | 1.28 |  |  |  | 123 | 110.7 | 124.75 | produccion | 101.42 | 2022-01-27
2016-12-05 | 1000 | Dacar | SAE | J240 | No | Auto | 34-80 |  | CCA | 754867-2 | 2496-1 | 732 | 17.39 | 12.85 | 1.28 |  |  |  | 670 | 7.2 |  | produccion | 0 | 2022-01-27
2016-12-05 | 999 | Dacar | SAE | J240 | No | Auto | 34-80 |  | CCA | 754867-2 | 2496-1 | 736 | 17.31 | 12.76 | 1.28 |  |  |  | 670 | 7.2 |  | produccion | 0 | 2022-01-27
2016-11-17 | 990 | Dacar | SAE | J240 | No | Auto | N100-130 |  | RC | 964560-2 | 4466-1 | 806 | 27.31 | 12.82 | 1.27 |  |  |  | 235 | 211.5 | 200 | produccion | 85.11 | 2022-01-27
2016-11-17 | 989 | Dacar | SAE | J240 | No | Auto | N100-130 |  | RC | 964560-2 | 4466-1 | 808 | 26.8 | 12.85 | 1.28 |  |  |  | 235 | 211.5 | 203 | produccion | 86.38 | 2022-01-27
2016-11-16 | 988 | Dacar | SAE | J240 | No | Auto | 42-60 |  | RC | 544566-2 | 3466-1 | 530 | 13.41 | 12.81 | 1.28 |  |  |  | 92 | 82.8 | 82 | produccion | 89.13 | 2022-01-27
2016-11-16 | 987 | Dacar | SAE | J240 | No | Auto | 42-60 |  | RC | 544566-2 | 3466-1 | 528 | 13.38 | 12.81 | 1.28 |  |  |  | 92 | 82.8 | 80 | produccion | 86.96 | 2022-01-27
2016-11-16 | 985 | Dacar | SAE | J240 | No | Auto | 42-60 |  | RC | 544566-2 | 3466-1 | 531 | 13.29 | 12.8 | 1.28 |  |  |  | 92 | 82.8 | 80 | produccion | 86.96 | 2022-01-27
2016-11-16 | 983 | Dacar | SAE | J240 | No | Auto | 42-60 |  | RC | 544566-2 | 3466-1 | 532 | 13.33 | 12.78 | 1.28 |  |  |  | 92 | 82.8 | 80 | produccion | 86.96 | 2022-01-27
2016-11-16 | 982 | Dacar | SAE | J240 | No | Auto | 42-60 |  | RC | 534566-2 | 3466-1 | 530 | 13.23 | 12.81 | 1.28 |  |  |  | 92 | 82.8 | 82 | produccion | 89.13 | 2022-01-27
2016-11-16 | 981 | Dacar | SAE | J240 | No | Auto | 42-60 |  | RC | 534566-1 | 3466-1 | 531 | 13.24 | 12.8 | 1.28 |  |  |  | 92 | 82.8 | 82 | produccion | 89.13 | 2022-01-27
2016-11-14 | 979 | Dacar | SAE | J240 | No | Estacionaria | GC2-6/195 |  | RC | 954369-1 | 7456-1 | 722 | 29.28 | 6.31 | 1.25 |  |  |  | 571 | 513.9 | 429 | produccion | 75.13 | 2022-01-27
2016-11-14 | 978 | Dacar | SAE | J240 | No | Estacionaria | GC2-6/195 |  | RC | 954369-1 | 7456-1 | 660 | 29.37 | 6.31 | 1.25 |  |  |  | 571 | 513.9 | 435 | produccion | 76.18 | 2022-01-27
2016-11-14 | 977 | Dacar | SAE | J240 | No | Auto | 42-60 |  | RC | 544566-2 | 2466-2 | 548 | 13.63 | 12.79 | 1.27 |  |  |  | 92 | 82.8 | 79 | produccion | 85.87 | 2022-01-27
2016-11-14 | 976 | Dacar | SAE | J240 | No | Auto | 42-60 |  | RC | 544566-2 | 2466-2 | 557 | 13.6 | 12.81 | 1.27 |  |  |  | 92 | 82.8 | 79 | produccion | 85.87 | 2022-01-27
2016-11-14 | 975 | Dacar | SAE | J240 | No | Auto | 42-60 |  | RC | 544566-2 | 2466-2 | 558 | 13.64 | 12.8 | 1.27 |  |  |  | 92 | 82.8 | 79 | produccion | 85.87 | 2022-01-27
2016-11-14 | 974 | Dacar | SAE | J240 | No | Auto | 42-60 |  | RC | 544566-2 | 2466-2 | 545 | 13.51 | 12.8 | 1.27 |  |  |  | 92 | 82.8 | 76 | produccion | 82.61 | 2022-01-27
2016-11-14 | 973 | Dacar | SAE | J240 | No | Auto | 42-60 |  | RC | 544566-2 | 2466-2 | 548 | 13.43 | 12.8 | 1.27 |  |  |  | 92 | 82.8 | 77 | produccion | 83.7 | 2022-01-27
2016-11-14 | 972 | Dacar | SAE | J240 | No | Auto | 42-60 |  | RC | 544566-2 | 2466-2 | 551 | 13.42 | 12.78 | 1.27 |  |  |  | 92 | 82.8 | 71 | produccion | 77.17 | 2022-01-27
2016-11-14 | 971 | Dacar | SAE | J240 | No | Auto | 42-60 |  | RC | 544566-2 | 2466-2 | 562 | 13.46 | 12.74 | 1.27 |  |  |  | 92 | 82.8 | 77 | produccion | 83.7 | 2022-01-27
2016-11-14 | 970 | Dacar | SAE | J240 | No | Auto | 30H-105 |  | RC | 834569-1 | 6456-2 | 750 | 24.16 | 12.82 | 1.28 |  |  |  | 194 | 174.6 | 189 | produccion | 97.42 | 2022-01-27
2016-11-14 | 969 | Dacar | SAE | J240 | No | Auto | 30H-105 |  | RC | 834569-1 | 6456-2 | 743 | 24.99 | 12.82 | 1.28 |  |  |  | 194 | 174.6 | 188 | produccion | 96.91 | 2022-01-27
2016-11-12 | 968 | Dacar | SAE | J240 | No | Auto | 30H-95 |  | RC | 734567-2 | 6456-1 | 624 | 23.22 | 12.86 | 1.28 |  |  |  | 168 | 151.2 | 155 | produccion | 92.26 | 2022-01-27
2016-11-12 | 967 | Dacar | SAE | J240 | No | Auto | 30H-95 |  | RC | 734567-2 | 6456-1 | 627 | 23.15 | 12.89 | 1.28 |  |  |  | 168 | 151.2 | 159 | produccion | 94.64 | 2022-01-27
2016-11-11 | 965 | Dacar | SAE | J240 | No | Auto | 34-80 |  | RC | 724567-1 | 5456-2 | 704 | 17.8 | 12.73 | 1.28 |  |  |  | 123 | 110.7 | 110 | produccion | 89.43 | 2022-01-27
2016-11-11 | 964 | Dacar | SAE | J240 | No | Auto | 34-80 |  | RC | 724567-1 | 5456-2 | 705 | 17.72 | 12.74 | 1.28 |  |  |  | 123 | 110.7 | 112 | produccion | 91.06 | 2022-01-27
2016-11-11 | 962 | Dacar | SAE | J240 | No | Auto | 34-80 |  | RC | 724567-1 | 5456-2 | 736 | 17.68 | 12.85 | 1.28 |  |  |  | 123 | 110.7 | 134 | produccion | 108.94 | 2022-01-27
2016-11-11 | 961 | Dacar | SAE | J240 | No | Auto | 34-80 |  | RC | 724567-1 | 5456-2 | 736 | 17.28 | 12.81 | 1.28 |  |  |  | 123 | 110.7 | 126 | produccion | 102.44 | 2022-01-27
2016-11-10 | 960 | Dacar | SAE | J240 | No | Auto | 65-90 |  | RC | 744367-1 | 5456-1 | 798 | 20.09 | 12.8 | 1.28 |  |  |  | 152 | 136.8 | 147 | produccion | 96.71 | 2022-01-27
2016-11-10 | 959 | Dacar | SAE | J240 | No | Auto | 65-90 |  | RC | 744367-1 | 5456-1 | 789 | 19.77 | 12.82 | 1.28 |  |  |  | 152 | 136.8 | 147 | produccion | 96.71 | 2022-01-27
2016-11-10 | 958 | Dacar | SAE | J240 | No | Auto | 24-80 |  | RC | 624567-2 | 5456-1 | 647 | 18.55 | 12.82 | 1.28 |  |  |  | 130 | 117 | 134 | produccion | 103.08 | 2022-01-27
2016-11-10 | 957 | Dacar | SAE | J240 | No | Auto | 24-80 |  | RC | 624567-2 | 5456-1 | 658 | 18.62 | 12.82 | 1.28 |  |  |  | 130 | 117 | 130 | produccion | 100 | 2022-01-27
2016-11-08 | 956 | Dacar | SAE | J240 | No | Estacionaria | 31-DC-100 |  | RC | 744468-2 | 2465-2 | 814 | 26.79 | 12.82 | 1.28 |  |  |  | 200 | 180 | 190 | produccion | 95 | 2022-01-27
2016-11-08 | 955 | Dacar | SAE | J240 | No | Estacionaria | 31-DC-100 |  | RC | 744468-2 | 2465-2 | 825 | 26.62 | 12.84 | 1.28 |  |  |  | 200 | 180 | 195 | produccion | 97.5 | 2022-01-27
2016-11-07 | 954 | Dacar | SAE | J240 | No | Golf | GC2-6/210 |  | RC | 764468-1 | 2456-1 | 525 | 26.4 | 6.42 | 1.28 |  |  |  | 517 | 465.3 | 390 | produccion | 75.44 | 2022-01-27
2016-11-07 | 953 | Dacar | SAE | J240 | No | Golf | GC2-6/210 |  | RC | 764468-1 | 2456-1 | 498 | 26.32 | 6.44 | 1.28 |  |  |  | 517 | 465.3 | 375 | produccion | 72.53 | 2022-01-27
2016-11-04 | 952 | Dacar | SAE | J240 | No | Golf | GC2-6/210 |  | RC | 764468-1 | 6446-2 | 512 | 26.17 | 6.44 | 1.28 |  |  |  | 517 | 465.3 | 403 | produccion | 77.95 | 2022-01-27
2016-11-04 | 951 | Dacar | SAE | J240 | No | Golf | GC2-6/210 |  | RC | 764468-1 | 5446-3 | 527 | 26.38 | 6.46 | 1.28 |  |  |  | 517 | 465.3 | 405 | produccion | 78.34 | 2022-01-27
2016-11-04 | 950 | Dacar | SAE | J240 | No | Estacionaria | 31-DC-100 |  | RC | 734468-1 | 6446-2 | 855 | 27.82 | 12.8 | 1.28 |  |  |  | 200 | 180 | 192 | produccion | 96 | 2022-01-27
2016-11-04 | 949 | Dacar | SAE | J240 | No | Estacionaria | 31-DC-100 |  | RC | 734468-1 | 6446-2 | 856 | 27.88 | 12.8 | 1.28 |  |  |  | 200 | 180 | 194 | produccion | 97 | 2022-01-27
2016-11-03 | 948 | Dacar | SAE | J240 | No | Auto | 24-65 |  | RC | 524466-2 | 4446-3 | 519 | 17.17 | 12.77 | 1.27 |  |  |  | 103 | 92.7 | 104 | produccion | 100.97 | 2022-01-27
2016-11-03 | 947 | Dacar | SAE | J240 | No | Auto | 24-65 |  | RC | 524466-2 | 4446-3 | 527 | 17.08 | 12.75 | 1.27 |  |  |  | 103 | 92.7 | 104 | produccion | 100.97 | 2022-01-27
2016-11-02 | 945 | Dacar | SAE | J240 | No | Auto | 24-80 |  | RC | 624467-2 | 3446-1 | 648 | 18.48 | 12.79 | 1.28 |  |  |  | 130 | 117 | 122 | produccion | 93.85 | 2022-01-27
2016-11-02 | 944 | Dacar | SAE | J240 | No | Auto | 24-80 |  | RC | 624467-2 | 3446-1 | 644 | 18.6 | 12.77 | 1.27 |  |  |  | 130 | 117 | 124 | produccion | 95.38 | 2022-01-27
2016-10-28 | 943 | Dacar | SAE | J240 | No | Auto | 27-100 |  | RC | 834369-2 | 5436-3 | 867 | 22.99 | 12.83 | 1.28 |  |  |  | 173 | 155.7 | 165 | produccion | 95.38 | 2022-01-27
2016-10-28 | 942 | Dacar | SAE | J240 | No | Auto | 27-100 |  | RC | 834369-2 | 5436-3 | 876 | 23.04 | 12.8 | 1.28 |  |  |  | 173 | 155.7 | 155 | produccion | 89.6 | 2022-01-27
2016-10-27 | 941 | Dacar | SAE | J240 | No | Auto | 65-90 |  | RC | 734368-2 | 5436-2 | 816 | 20.31 | 12.88 | 1.28 |  |  |  | 152 | 136.8 | 134 | produccion | 88.16 | 2022-01-27
2016-10-27 | 940 | Dacar | SAE | J240 | No | Auto | 65-90 |  | RC | 734368-2 | 5436-2 | 812 | 20.14 | 12.85 | 1.28 |  |  |  | 152 | 136.8 | 137 | produccion | 90.13 | 2022-01-27
2016-10-27 | 939 | Dacar | SAE | J240 | No | Auto | 27-85 |  | RC | 734367-2 | 4436-3 | 689 | 20.85 | 12.89 | 1.28 |  |  |  | 137 | 123.3 | 139 | produccion | 101.46 | 2022-01-27
2016-10-27 | 938 | Dacar | SAE | J240 | No | Auto | 27-85 |  | RC | 734367-2 | 4436-3 | 692 | 20.86 | 12.86 | 1.28 |  |  |  | 137 | 123.3 | 142 | produccion | 103.65 | 2022-01-27
2016-10-26 | 937 | Dacar | SAE | J240 | No | Auto | N150-165 |  | RC | 224363-1 | 3436-3 | 1124 | 40.97 | 12.8 | 1.28 |  |  |  | 345 | 310.5 | 330 | produccion | 95.65 | 2022-01-27
2016-10-26 | 936 | Dacar | SAE | J240 | No | Auto | N150-165 |  | RC | 224363-1 | 3436-3 | 1109 | 40.96 | 12.83 | 1.28 |  |  |  | 345 | 310.5 | 300 | produccion | 86.96 | 2022-01-27
2016-10-26 | 935 | Dacar | SAE | J240 | No | Auto | 31T-105 |  | RC | 824369-2 | 4436-2 | 744 | 24.8 | 12.86 | 1.28 |  |  |  | 194 | 174.6 | 173 | produccion | 89.18 | 2022-01-27
2016-10-26 | 934 | Dacar | SAE | J240 | No | Auto | 31T-105 |  | RC | 824369-2 | 4436-2 | 788 | 24.37 | 12.78 | 1.27 |  |  |  | 194 | 174.6 | 168 | produccion | 86.6 | 2022-01-27
2016-10-26 | 933 | Dacar | SAE | J240 | No | Auto | 4DLT-135 |  | RC | 124262-2 | 3436-3 | 1122 | 36.13 | 12.81 | 1.28 | [5 empty] | 289 | produccion |  | 2022-01-27
2016-10-26 | 932 | Dacar | SAE | J240 | No | Auto | 4DLT-135 |  | RC | 124262-2 | 3436-3 | 1164 | 36.19 | 12.81 | 1.28 | [5 empty] | 289 | produccion |  | 2022-01-27
2016-10-25 | 931 | Dacar | SAE | J240 | No | Auto | 42-60 |  | RC | 544266-1 | 7426-3 | 493 | 13.51 | 13.15 | 1.3 |  |  |  | 92 | 82.8 | 90 | produccion | 97.83 | 2022-01-27
2016-10-25 | 930 | Dacar | SAE | J240 | No | Auto | 42-60 |  | RC | 544266-1 | 7426-3 | 482 | 13.6 | 13.1 | 1.3 |  |  |  | 92 | 82.8 | 80 | produccion | 86.96 | 2022-01-27
2016-10-25 | 929 | Dacar | SAE | J240 | No | Auto | 34-70 |  | RC | 564266-2 | 2436-3 | 509 | 15.44 | 12.79 | 1.28 |  |  |  | 101 | 90.9 |  | produccion | 0 | 2022-01-27
2016-10-25 | 928 | Dacar | SAE | J240 | No | Auto | 34-70 |  | RC | 564266-2 | 2436-3 | 514 | 15.17 | 12.83 | 1.28 |  |  |  | 101 | 90.9 |  | produccion | 0 | 2022-01-27
2016-10-24 | 927 | Dacar | SAE | J240 | No | Estacionaria | GC2-6/195 |  | RC | 974269-2 | 2436-3 |  | 29.48 | 6.35 | 1.24 |  |  |  | 571 | 513.9 | 455 | produccion | 79.68 | 2022-01-27
2016-10-24 | 926 | Dacar | SAE | J240 | No | Estacionaria | GC2-6/195 |  | RC | 974269-2 | 2436-3 |  | 29.39 | 6.33 | 1.24 |  |  |  | 571 | 513.9 | 429 | produccion | 75.13 | 2022-01-27
2016-10-24 | 925 | Dacar | SAE | J240 | No | Auto | 42-60 |  | RC | 523166-2 | 7326-3 | 407 | 13.61 | 12.73 | 1.27 |  |  |  | 92 | 82.8 | 55 | produccion | 59.78 | 2022-01-27
2016-10-24 | 924 | Dacar | SAE | J240 | No | Auto | 42-60 |  | RC | 523166-2 | 7326-3 | 459 | 13.52 | 12.77 | 1.27 |  |  |  | 92 | 82.8 | 75 | produccion | 81.52 | 2022-01-27
2016-10-23 | 923 | Dacar | SAE | J240 | No | Golf | GC2-6/210 |  | RC | 764268-1 | 1436-1 |  | 25.96 | 6.39 | 1.28 |  |  |  | 517 | 465.3 | 396 | produccion | 76.6 | 2022-01-27
2016-10-23 | 922 | Dacar | SAE | J240 | No | Golf | GC2-6/210 |  | RC | 764268-1 | 1436-1 |  | 25.93 | 6.37 | 1.28 |  |  |  | 517 | 465.3 | 387 | produccion | 74.85 | 2022-01-27
2016-10-22 | 921 | Dacar | SAE | J240 | No | Auto | 34-80 |  | RC | 754267-1 | 7426-3 | 727 | 17.16 | 12.77 | 1.27 |  |  |  | 123 | 110.7 | 125 | produccion | 101.63 | 2022-01-27
2016-10-22 | 920 | Dacar | SAE | J240 | No | Auto | 34-80 |  | RC | 754267-1 | 7426-3 | 739 | 17.41 | 12.8 | 1.27 |  |  |  | 123 | 110.7 | 128 | produccion | 104.07 | 2022-01-27
2016-10-21 | 919 | Dacar | SAE | J240 | No | Estacionaria | 31-DC-100 |  | RC | 724268-1 | 5426-2 | 807 | 28.03 | 12.75 | 1.28 |  |  |  | 200 | 180 | 184 | produccion | 92 | 2022-01-27
2016-10-21 | 918 | Dacar | SAE | J240 | No | Estacionaria | 31-DC-100 |  | RC | 724268-1 | 5426-2 | 813 | 27.99 | 12.79 | 1.28 |  |  |  | 200 | 180 | 186 | produccion | 93 | 2022-01-27
2016-10-20 | 917 | Dacar | SAE | J240 | No | Auto | N100-107 |  | RC | 844269-2 | 5426-1 | 713 | 25.37 | 12.85 | 1.28 |  |  |  | 200 | 180 | 176 | produccion | 88 | 2022-01-27
2016-10-20 | 916 | Dacar | SAE | J240 | No | Auto | N100-107 |  | RC | 844269-2 | 5426-1 | 708 | 25.4 | 12.82 | 1.28 |  |  |  | 200 | 180 | 156 | produccion | 78 | 2022-01-27
2016-10-20 | 915 | Dacar | SAE | J240 | No | Auto | 42-65 |  | RC | 624266-1 | 4426-2 | 622 | 14.33 | 12.86 | 1.28 |  |  |  | 100 | 90 | 93 | produccion | 93 | 2022-01-27
2016-10-20 | 914 | Dacar | SAE | J240 | No | Auto | 42-65 |  | RC | 624266-1 | 4426-2 | 629 | 14.04 | 12.86 | 1.28 |  |  |  | 100 | 90 | 92 | produccion | 92 | 2022-01-27
2016-10-20 | 913 | Dacar | SAE | J240 | No | Auto | 34-70 |  | RC | 534266-1 | 4426-2 | 523 | 15.57 | 12.84 | 1.28 |  |  |  | 101 | 90.9 | 96 | produccion | 95.05 | 2022-01-27
2016-10-20 | 912 | Dacar | SAE | J240 | No | Auto | 34-70 |  | RC | 534266-1 | 4426-2 | 516 | 15.44 | 12.85 | 1.28 |  |  |  | 101 | 90.9 | 94 | produccion | 93.07 | 2022-01-27
2016-10-19 | 911 | Dacar | SAE | J240 | No | Auto | NS40-50 |  | RC | 564165-1 | 4426-1 | 451 | 10.87 | 12.84 | 1.27 |  |  |  | 73 | 65.7 | 60 | produccion | 82.19 | 2022-01-27
2016-10-19 | 910 | Dacar | SAE | J240 | No | Auto | NS40-50 |  | RC | 564165-1 | 4426-1 | 451 | 10.97 | 12.88 | 1.28 |  |  |  | 73 | 65.7 | 64 | produccion | 87.67 | 2022-01-27
2016-10-19 | 909 | Dacar | SAE | J240 | No | Auto | N40-57 |  | RC | 524266-2 | 4426-1 | 535 | 12.69 | 12.86 | 1.28 |  |  |  | 87 | 78.3 | 75 | produccion | 86.21 | 2022-01-27
2016-10-19 | 908 | Dacar | SAE | J240 | No | Auto | N40-57 |  | RC | 524266-2 | 4426-1 | 516 | 12.78 | 12.82 | 1.28 |  |  |  | 87 | 78.3 | 65 | produccion | 74.71 | 2022-01-27
2016-10-19 | 907 | Dacar | SAE | J240 | No | Auto | N40-57 |  | RC | 524266-2 | 3426-3 | 534 | 12.62 | 12.83 | 1.27 |  |  |  | 87 | 78.3 | 73 | produccion | 83.91 | 2022-01-27
2016-10-19 | 906 | Dacar | SAE | J240 | No | Auto | N40-57 |  | RC | 524266-2 | 3426-3 | 533 | 12.6 | 12.81 | 1.27 |  |  |  | 87 | 78.3 | 70 | produccion | 80.46 | 2022-01-27
2016-10-18 | 905 | Dacar | SAE | J240 | No | Auto | 34-80 |  | RC | 754167-1 | 3426-2 | 757 | 17.79 | 12.82 | 1.28 |  |  |  | 123 | 110.7 | 130 | produccion | 105.69 | 2022-01-27
2016-10-18 | 904 | Dacar | SAE | J240 | No | Auto | 34-80 |  | RC | 754167-1 | 3426-2 | 769 | 17.87 | 12.83 | 1.28 |  |  |  | 123 | 110.7 | 130 | produccion | 105.69 | 2022-01-27
2016-10-18 | 903 | Dacar | SAE | J240 | No | Auto | NS40-50 |  | RC | 564165-1 | 3426-2 | 480 | 10.85 | 12.81 | 1.27 |  |  |  | 73 | 65.7 | 68 | produccion | 93.15 | 2022-01-27
2016-10-18 | 902 | Dacar | SAE | J240 | No | Auto | NS40-50 |  | RC | 564165-1 | 3426-2 | 475 | 10.79 | 12.82 | 1.27 |  |  |  | 73 | 65.7 | 63 | produccion | 86.3 | 2022-01-27
2016-10-17 | 901 | Dacar | SAE | J240 | No | Auto | 34-80 |  | RC | 754167-1 | 2426-1 | 731 | 17.7 | 12.84 | 1.28 |  |  |  | 123 | 110.7 | 129 | produccion | 104.88 | 2022-01-27
2016-10-17 | 900 | Dacar | SAE | J240 | No | Auto | 34-80 |  | RC | 754167-1 | 2426-1 | 733 | 17.7 | 12.84 | 1.28 |  |  |  | 123 | 110.7 | 130 | produccion | 105.69 | 2022-01-27
2016-10-17 | 899 | Dacar | SAE | J240 | No | Auto | NS40-50 |  | RC | 564165-1 | 1426-2 | 472 | 10.92 | 12.74 | 1.26 |  |  |  | 73 | 65.7 | 63 | produccion | 86.3 | 2022-01-27
2016-10-17 | 898 | Dacar | SAE | J240 | No | Auto | NS40-50 |  | RC | 564165-1 | 1426-2 | 458 | 10.82 | 12.73 | 1.26 |  |  |  | 73 | 65.7 | 64 | produccion | 87.67 | 2022-01-27
2016-10-16 | 897 | Dacar | SAE | J240 | No | Auto | NS40-50 |  | RC | 564165-1 | 1426-1 | 461 | 10.92 | 12.78 | 1.27 |  |  |  | 73 | 65.7 | 63 | produccion | 86.3 | 2022-01-27
2016-10-16 | 896 | Dacar | SAE | J240 | No | Auto | NS40-50 |  | RC | 564165-1 | 1426-1 | 460 | 10.96 | 12.79 | 1.27 |  |  |  | 73 | 65.7 | 62 | produccion | 84.93 | 2022-01-27
2016-10-15 | 895 | Dacar | SAE | J240 | No | Auto | 34-80 |  | RC | 754167-1 | 7416-3 | 714 | 17.47 | 12.8 | 1.27 |  |  |  | 123 | 110.7 | 124 | produccion | 100.81 | 2022-01-27
2016-10-15 | 894 | Dacar | SAE | J240 | No | Auto | 34-80 |  | RC | 754167-1 | 7416-3 | 721 | 17.36 | 12.78 | 1.27 |  |  |  | 123 | 110.7 | 123 | produccion | 100 | 2022-01-27
2016-10-13 | 893 | Dacar | SAE | J240 | No | Auto | 42-55 |  | RC |  |  |  | 13.62 | 12.34 | 1.21 |  |  |  | 86 | 77.4 | 84 | EXIWILL | 97.67 | 2022-01-27
2016-10-13 | 892 | Dacar | SAE | J240 | No | Auto | 34-70 |  | RC | 573166-2 | 6346-1 |  | 15.8 | 1.27 | 1.27 |  |  |  | 101 | 90.9 | 110 | produccion | 108.91 | 2022-01-27
2016-10-11 | 891 | Dacar | SAE | J240 | No | Auto | 42-60 |  | RC | 524166-1 | 3416-1 |  | 13.58 | 12.82 | 1.28 |  |  |  | 92 | 82.8 | 79 | produccion | 85.87 | 2022-01-27
2016-10-11 | 890 | Dacar | SAE | J240 | No | Auto | 42-60 |  | RC | 524166-1 | 3416-1 |  | 13.48 | 12.9 | 1.29 |  |  |  | 92 | 82.8 | 81 | produccion | 88.04 | 2022-01-27
2016-10-10 | 889 | Dacar | SAE | J240 | No | Auto | NS40-50 |  | RC | 523065-2 | 6406-2 |  | 10.89 | 12.9 | 1.29 |  |  |  | 73 | 65.7 | 30 | produccion | 41.1 | 2022-01-27
2016-10-10 | 888 | Dacar | SAE | J240 | No | Auto | NS40-50 |  | RC | 523065-2 | 6406-2 |  | 11.06 | 12.9 | 1.29 |  |  |  | 73 | 65.7 | 33 | produccion | 45.21 | 2022-01-27
2016-10-07 | 887 | Dacar | SAE | J240 | No | Auto | 34-80 |  | RC | 744067-1 | 5406-1 |  | 17.53 | 12.77 | 1.27 |  |  |  | 123 | 110.7 |  | autodescarga | 0 | 2022-01-27
2016-10-07 | 886 | Dacar | SAE | J240 | No | Auto | 34-80 |  | RC | 744067-1 | 5406-1 |  | 17.77 | 12.78 | 1.27 |  |  |  | 123 | 110.7 | 126 | produccion | 102.44 | 2022-01-27
2016-10-07 | 885 | Dacar | SAE | J240 | No | Auto | 42-60 |  | RC | 534066-2 | 5406-1 |  | 13.42 | 12.87 | 1.28 |  |  |  | 92 | 82.8 |  | autodescarga | 0 | 2022-01-27
2016-10-07 | 884 | Dacar | SAE | J240 | No | Auto | 42-60 |  | RC | 534066-2 | 5406-1 |  | 13.55 | 12.85 | 1.28 |  |  |  | 92 | 82.8 | 84 | produccion | 91.3 | 2022-01-27
2016-09-14 | 882 | Dacar | SAE | J240 | No | Golf | GC2-6/240 |  | RC | 932169-2 | 7216 |  | 28.6 | 6.44 | 1.28 |  |  |  | 571 | 513.9 | 474 | produccion | 83.01 | 2022-01-27
2016-09-14 | 881 | Dacar | SAE | J240 | No | Estacionaria | GC2-6/195 |  | RC | 931568-2 | 2266 |  | 29.65 | 6.43 | 1.27 |  |  |  | 571 | 513.9 | 461 | produccion | 80.74 | 2022-01-27
2016-09-07 | 880 | Dacar | SAE | J240 | No | Golf | GC2-6/210 |  | RC | 723668-1 | 4366-3 |  | 26.27 | 6.39 | 1.27 |  |  |  | 517 | 465.3 | 350 | produccion | 67.7 | 2022-01-27
2016-09-07 | 879 | Dacar | SAE | J240 | No | Golf | GC2-6/210 |  | RC | 723668-1 | 4366-3 |  | 26.62 | 6.38 | 1.27 |  |  |  | 517 | 465.3 | 344 | produccion | 66.54 | 2022-01-27
2016-09-04 | 878 | Dacar | SAE | J240 | No | Estacionaria | 31-DC-100 |  | RC | 752268-2 | 6356-2 |  | 27.61 | 12.82 | 1.28 |  |  |  | 200 | 180 |  | produccion | 0 | 2022-01-27
2016-09-04 | 877 | Dacar | SAE | J240 | No | Estacionaria | 31-DC-100 |  | RC | 752268-2 | 6356-2 |  | 27.92 | 12.79 | 1.28 |  |  |  | 200 | 180 |  | produccion | 0 | 2022-01-27
2016-08-30 | 876 | Dacar | SAE | J240 | No | Estacionaria | GC2-6/195 |  | CAP | 931569-2 | 2266 |  | 29.37 | 6.2 | 1.22 |  |  |  | 195 | 175.5 |  | produccion | 0 | 2022-01-27
2016-08-30 | 875 | Dacar | SAE | J240 | No | Estacionaria | GC2-6/195 |  | CAP | 931569-2 | 2266 |  | 29.88 | 6.2 | 1.23 |  |  |  | 195 | 175.5 |  | produccion | 0 | 2022-01-27
2016-08-16 | 874 | Dacar | SAE | J240 | No | Auto | 24-80 |  | CICLOS | 623367-1 | 3336 |  | 19.02 | 12.94 | 1.29 |  |  |  | N/D | 2996 |  | produccion | 0 | 2022-01-27
2016-08-16 | 873 | Dacar | SAE | J240 | No | Auto | 24-80 |  | CICLOS | 623367-1 | 3336 |  | 18.96 | 12.95 | 1.29 |  |  |  | N/D | 2996 |  | produccion | 0 | 2022-01-27
2016-08-16 | 872 | Dacar | SAE | J240 | No | Auto | 42-65 |  | CICLOS | 643266-2 | 3336 |  | 14.5 | 12.82 | 1.28 |  |  |  | N/D | 2996 |  | produccion | 0 | 2022-01-27
2016-08-16 | 871 | Dacar | SAE | J240 | No | Auto | 42-65 |  | CICLOS | 643266-2 | 3336 |  | 14.15 | 12.84 | 1.28 |  |  |  | N/D | 2996 |  | produccion | 0 | 2022-01-27
2016-07-16 | 870 | Dacar | SAE | J240 | No | Auto | 34-80 |  | CICLOS | 742567-2 | 7286-2 |  | 17.69 | 13.01 | 1.29 |  |  |  | N/D | 2996 |  | produccion | 0 | 2022-01-27
2016-07-14 | 869 | Dacar | SAE | J240 | No | Auto | 42-65 |  | CICLOS | 642666-1 | 3286-1 |  | 14.13 | 12.83 | 1.28 |  |  |  | N/D | 2996 |  | produccion | 0 | 2022-01-27
2016-07-14 | 868 | Dacar | SAE | J240 | No | Auto | 42-65 |  | CICLOS | 642666-1 | 3286-1 |  | 14.24 | 12.85 | 1.28 |  |  |  | N/D | 2996 |  | produccion | 0 | 2022-01-27
2016-07-06 | 867 | Dacar | SAE | J240 | No | Auto | 34-80 |  | RC | 722567-1 | 4276-3 |  | 17.48 | 12.84 | 1.29 |  |  |  | 123 | 110.7 | 115 | produccion | 93.5 | 2022-01-27
2016-07-06 | 866 | Dacar | SAE | J240 | No | Auto | 34-80 |  | RC | 722567-1 | 4276-3 |  | 17.45 | 12.86 | 1.29 |  |  |  | 123 | 110.7 | 118 | produccion | 95.93 | 2022-01-27
2016-07-05 | 865 | Dacar | SAE | J240 | No | Auto | 42-60 |  | RC | 552666-1 | 3276-1 |  | 13.68 | 12.87 | 1.29 |  |  |  | 92 | 82.8 | 95 | produccion | 103.26 | 2022-01-27
2016-07-05 | 864 | Dacar | SAE | J240 | No | Auto | 42-60 |  | RC | 542666-2 | 3276-1 |  | 13.4 | 12.83 | 1.29 |  |  |  | 92 | 82.8 | 97 | produccion | 105.43 | 2022-01-27
2016-06-17 | 863 | Dacar | SAE | J240 | No | Auto | 42-40 |  | CAP | 452464-2 | 7246 |  | 12.2 | 12.9 | 1.29 |  |  |  | 40 | 36 | 72 | produccion | 180 | 2022-01-27
2016-06-16 | 862 | Dacar | SAE | J240 | No | Auto | 42-40 |  | CAP | 452464-2 | 7246 |  | 12.25 | 12.91 | 1.29 |  |  |  | 40 | 36 | 56 | produccion | 140 | 2022-01-27
2016-06-16 | 861 | Dacar | SAE | J240 | No | Auto | 42-40 |  | CAP | 442464-2 | 6246 |  | 12.37 | 13 | 1.29 |  |  |  | 40 | 36 | 63 | produccion | 157.5 | 2022-01-27
2016-06-04 | 860 | Dacar | SAE | J240 | No | Auto | 42-40 |  | CAP | 442464-2 | 6246 |  | 12.31 | 13 | 1.29 |  |  |  | 40 | 36 | 52 | produccion | 130 | 2022-01-27
2016-05-21 | 851 | Dacar | SAE | J240 | No | Auto | 34-80 |  | CAP | 7619672-0 | 6206 |  | 17.27 | 12.84 | 1.28 |  |  |  | 80 | 72 | 116 | produccion | 145 | 2022-01-27
2016-05-21 | 850 | Dacar | SAE | J240 | No | Auto | 34-80 |  | CAP | 7619672-0 | 6206 |  | 17.16 | 12.81 | 1.28 |  |  |  | 80 | 72 | 117 | produccion | 146.25 | 2022-01-27
2016-05-19 | 849 | Dacar | SAE | J240 | No | Estacionaria | GC2-6/195 |  | CAP | 935359-1 | 7036 |  | 29 | 6.38 | 1.27 |  |  |  | 195 | 175.5 | 447 | produccion | 229.23 | 2022-01-27
2016-05-19 | 848 | Dacar | SAE | J240 | No | Estacionaria | GC2-6/195 |  | CAP | 935359-1 | 7036 |  | 28.93 | 6.38 | 1.27 |  |  |  | 195 | 175.5 | 451 | produccion | 231.28 | 2022-01-27
2016-05-10 | 847 | Dacar | SAE | J240 | No | Auto | 42-60 |  | CAP | 561866-2 | 2196 |  | 14.17 | 12.79 | 1.28 |  |  |  | 60 | 54 | 90 | produccion | 150 | 2022-01-27
2016-05-10 | 846 | Dacar | SAE | J240 | No | Auto | 42-60 |  | CAP | 561866-2 | 2196 |  | 14.66 | 12.85 | 1.28 |  |  |  | 60 | 54 | 100 | produccion | 166.67 | 2022-01-27
2016-05-10 | 845 | Dacar | SAE | J240 | No | Auto | 88-100 |  | CAP | 853750-2 | 5435 |  | 0 | 12.71 | 1.28 |  |  |  | 100 | 90 | 167 | produccion | 167 | 2022-01-27
2016-05-10 | 844 | Dacar | SAE | J240 | No | Auto | 88-100 |  | CAP | 853750-2 | 5435 |  | 22.44 | 12.68 | 1.27 |  |  |  | 100 | 90 | 168 | produccion | 168 | 2022-01-27
2016-05-09 | 843 | Dacar | SAE | J240 | No | Auto | NS40-50 |  | CAP | 531865-1 | 6186-1 |  | 11.16 | 12.77 | 1.28 |  |  |  | 50 | 45 |  | PRUEBA | 0 | 2022-01-27
2016-05-09 | 842 | Dacar | SAE | J240 | No | Auto | NS40-50 |  | CAP | 531865-1 | 6186-1 |  | 11.19 | 12.94 | 1.29 |  |  |  | 50 | 45 |  | PRUEBA | 0 | 2022-01-27
2016-05-09 | 841 | Dacar | SAE | J240 | No | Auto | NS40-50 |  | CAP | 531865-1 | 6186-1 |  | 11.27 | 12.85 | 1.28 |  |  |  | 50 | 45 |  | PRUEBA | 0 | 2022-01-27
2016-05-09 | 840 | Dacar | SAE | J240 | No | Auto | NS40-50 |  | CAP | 531865-1 | 6186-1 |  | 11.18 | 12.85 | 1.28 |  |  |  | 50 | 45 |  | PRUEBA | 0 | 2022-01-27
2016-05-09 | 839 | Dacar | SAE | J240 | No | Auto | NS40-50 |  | CAP | 531865-1 | 6186-1 |  | 11.09 | 12.81 | 1.28 |  |  |  | 50 | 45 |  | produccion | 0 | 2022-01-27
2016-05-09 | 838 | Dacar | SAE | J240 | No | Auto | NS40-50 |  | CAP | 531865-1 | 6186-1 |  | 11.24 | 12.87 | 1.28 |  |  |  | 50 | 45 |  | produccion | 0 | 2022-01-27
2016-04-29 | 837 | Dacar | SAE | J240 | No | Estacionaria | 31-DC-100 |  | RC | 760168-1 | 4156 |  | 27.63 | 12.9 | 0 |  |  |  | 200 | 180 | 173 | CD | 86.5 | 2022-01-27
2016-04-29 | 836 | Dacar | SAE | J240 | No | Estacionaria | 31-DC-100 |  | RC | 760168-1 | 4156 |  | 27.7 | 12.91 | 0 |  |  |  | 200 | 180 | 160 | CD | 80 | 2022-01-27
2016-04-29 | 835 | Dacar | SAE | J240 | No | Golf | GC2-6/210 |  | RC | 741768-2 | 6176-1 |  | 26.32 | 6.5 | 1.29 |  |  |  | 517 | 465.3 | 395 | produccion | 76.4 | 2022-01-27
2016-04-29 | 834 | Dacar | SAE | J240 | No | Golf | GC2-6/210 |  | RC | 741768-2 | 6176-1 |  | 26.01 | 6.51 | 1.29 |  |  |  | 517 | 465.3 | 393 | produccion | 76.02 | 2022-01-27
2016-04-16 | 833 | Dacar | SAE | J240 | No | Estacionaria | 31-DC-100 |  | RC | 760168-2 | 7156-2 |  | 27.12 | 13.02 | 1.29 |  |  |  | 200 | 180 | 182 | produccion | 91 | 2022-01-27
2016-04-16 | 832 | Dacar | SAE | J240 | No | Estacionaria | 31-DC-100 |  | RC | 760168-2 | 7156-2 |  | 26.32 | 12.96 | 1.29 |  |  |  | 200 | 180 |  | produccion | 0 | 2022-01-27
2016-04-14 | 831 | Dacar | SAE | J240 | No | Estacionaria | GC2-6/195 |  | CAP | 931559-2 | 2156-1 |  | 29.31 | 6.4 | 1.26 |  |  |  | 195 | 175.5 |  | produccion | 0 | 2022-01-27
2016-04-14 | 830 | Dacar | SAE | J240 | No | Auto | N120-140 |  | CAP | 961360-1 | 2146 |  | 32.69 | 12.91 | 1.28 |  |  |  | 140 | 126 | 265 | produccion | 189.29 | 2022-01-27
2016-04-14 | 829 | Dacar | SAE | J240 | No | Auto | 42-60 |  | CAP | 521566-1 | 2156-2 |  | 13.96 | 12.67 | 1.26 |  |  |  | 60 | 54 | 97 | produccion | 161.67 | 2022-01-27
2016-04-14 | 828 | Dacar | SAE | J240 | No | Auto | 42-60 |  | CAP | 521566-1 | 2156-2 |  | 14.05 | 12.77 | 1.28 |  |  |  | 60 | 54 | 98 | produccion | 163.33 | 2022-01-27
2016-03-25 | 827 | Dacar | SAE | J240 | No | Auto | 25-70 |  | CAP | 561266-2 | 2136-1 |  | 16.31 | 13.02 | 1.29 |  |  |  | 70 | 63 | 123 | produccion | 175.71 | 2022-01-27
2016-03-25 | 826 | Dacar | SAE | J240 | No | Auto | 25-70 |  | CAP | 561266-2 | 2136-1 |  | 16.33 | 13.03 | 1.29 |  |  |  | 70 | 63 | 120 | produccion | 171.43 | 2022-01-27
2016-02-24 | 823 | Dacar | SAE | J240 | No | Estacionaria | GC2-6/195 |  | CAP | 935359-1 | 5016 |  | 29.68 | 6.3 | 1.24 |  |  |  | 195 | 175.5 |  | produccion | 0 | 2022-01-27
2016-02-24 | 822 | Dacar | SAE | J240 | No | Estacionaria | GC2-6/195 |  | CAP | 970769-1 | 4086 |  | 29.59 | 6.37 | 1.26 |  |  |  | 195 | 175.5 |  | produccion | 0 | 2022-01-27
2016-02-24 | 821 | Dacar | SAE | J240 | No | Estacionaria | GC2-6/195 |  | CAP | 970769-1 | 4086 |  | 29.62 | 6.37 | 1.26 |  |  |  | 195 | 175.5 |  | produccion | 0 | 2022-01-27
2016-02-24 | 820 | Dacar | SAE | J240 | No | Estacionaria | GC2-6/195 |  | CAP | 970769-1 | 4086 |  | 29.74 | 6.37 | 1.26 |  |  |  | 195 | 175.5 |  | produccion | 0 | 2022-01-27
2016-02-15 | 817 | Dacar | SAE | J240 | No | Auto | 42-40 |  | CAP | 450664-1 | 6066 |  | 12.2 | 12.71 | 1.27 |  |  |  | 40 | 36 | 75 | produccion | 187.5 | 2022-01-27
2016-02-15 | 816 | Dacar | SAE | J240 | No | Auto | 42-40 |  | CAP | 450664-1 | 6066 |  | 12.26 | 12.7 | 1.27 |  |  |  | 40 | 36 | 75 | produccion | 187.5 | 2022-01-27
2016-02-12 | 815 | Dacar | SAE | J240 | No | Auto | 42-60 |  | CAP | 520665-2 | 6066 |  | 13.87 | 12.9 | 1.29 |  |  |  | 60 | 54 |  | PRUEBA | 0 | 2022-01-27
2016-02-12 | 814 | Dacar | SAE | J240 | No | Auto | 42-60 |  | CAP | 520665-2 | 6066 |  | 13.86 | 12.9 | 1.29 |  |  |  | 60 | 54 |  | PRUEBA | 0 | 2022-01-27
2016-02-12 | 813 | Dacar | SAE | J240 | No | Auto | 42-60 |  | CAP | 520665-2 | 6066 |  | 14.3 | 12.9 | 1.29 |  |  |  | 60 | 54 |  | PRUEBA | 0 | 2022-01-27
2016-02-12 | 812 | Dacar | SAE | J240 | No | Auto | 42-60 |  | CAP | 520665-2 | 6066 |  | 14.38 | 12.91 | 1.29 |  |  |  | 60 | 54 |  | PRUEBA | 0 | 2022-01-27
2016-02-12 | 811 | Dacar | SAE | J240 | No | Auto | 42-60 |  | CAP | 520665-2 | 6066 |  | 14.13 | 12.92 | 1.29 |  |  |  | 60 | 54 |  | PRUEBA | 0 | 2022-01-27
2016-02-12 | 810 | Dacar | SAE | J240 | No | Auto | 42-60 |  | CAP | 520665-2 | 6066 |  | 14.11 | 12.88 | 1.27 |  |  |  | 60 | 54 |  | PRUEBA | 0 | 2022-01-27
2016-02-12 | 809 | Dacar | SAE | J240 | No | Auto | 42-60 |  | CAP | 520665-2 | 6066 |  | 14.14 | 12.91 | 1.29 |  |  |  | 60 | 54 |  | PRUEBA | 0 | 2022-01-27
2016-02-03 | 808 | Dacar | SAE | J240 | No | Moto | DB7-BS |  | CAP | 25085 |  |  | 2.9 | 12.73 | 0 |  |  |  | 7 | 6.3 |  | produccion | 0 | 2022-01-27
2016-02-02 | 807 | Dacar | SAE | J240 | No | Auto | 24-80 |  | RC | 640367-2 | 3056 |  | 18.93 | 12.91 | 1.29 |  |  |  | 130 | 117 | 138 | produccion | 106.15 | 2022-01-27
2016-02-02 | 806 | Dacar | SAE | J240 | No | Auto | 24-80 |  | RC | 640367-2 | 3056 |  | 19.11 | 13.02 | 1.3 |  |  |  | 130 | 117 | 142 | produccion | 109.23 | 2022-01-27
2016-02-02 | 805 | Dacar | SAE | J240 | No | Auto | 42-55 |  | RC | 575055-2 | 3515-3 |  | 13.32 | 12.64 | 1.26 |  |  |  | 86 | 77.4 | 75 | produccion | 87.21 | 2022-01-27
2016-02-02 | 804 | Dacar | SAE | J240 | No | Auto | 42-55 |  | RC | 564855-1 | 3515-3 |  | 13.23 | 12.66 | 1.26 |  |  |  | 86 | 77.4 | 87 | produccion | 101.16 | 2022-01-27
2016-01-26 | 803 | Dacar | SAE | J240 | No | Auto | 27-85 |  | RC | 724957-1 | 3525 |  | 23.38 | 12.49 | 1.23 |  |  |  | 137 | 123.3 | 215 | produccion | 156.93 | 2022-01-27
2016-01-26 | 802 | Dacar | SAE | J240 | No | Auto | 27-85 |  | RC | 724957-1 | 3525 |  | 23.54 | 12.45 | 1.23 |  |  |  | 137 | 123.3 | 200 | produccion | 145.99 | 2022-01-27
2016-01-26 | 801 | Dacar | SAE | J240 | No | Auto | 24-80 |  | RC | 665267-1 | 7525 |  | 18.58 | 12.71 | 1.27 |  |  |  | 130 | 117 | 145 | produccion | 111.54 | 2022-01-27
2016-01-26 | 800 | Dacar | SAE | J240 | No | Auto | 24-80 |  | RC | 665267-1 | 7525 |  | 18.7 | 12.67 | 1.27 |  |  |  | 130 | 117 | 158 | produccion | 121.54 | 2022-01-27
2016-01-26 | 799 | Dacar | SAE | J240 | No | Auto | 34-80 |  | CAP | 645057-2 | 2535 |  | 17.28 | 12.89 | 1.29 |  |  |  | 80 | 72 |  | produccion | 0 | 2022-01-27
2016-01-19 | 798 | Dacar | SAE | J240 | No | Auto | 34-80 |  | CAP | 720367-1 | 3036 |  | 17.99 | 13.01 | 1.3 |  |  |  | 80 | 72 | 139 | produccion | 173.75 | 2022-01-27
2016-01-19 | 797 | Dacar | SAE | J240 | No | Auto | 34-80 |  | CAP | 720367-1 | 3036 |  | 17.98 | 13 | 1.3 |  |  |  | 80 | 72 | 139 | produccion | 173.75 | 2022-01-27
2016-01-19 | 796 | Dacar | SAE | J240 | No | Auto | NS40-50 |  | RC | 564955-1 | 2505-2 |  | 10.95 | 12.6 | 1.25 |  |  |  | 73 | 65.7 | 70 | produccion | 95.89 | 2022-01-27
2016-01-19 | 795 | Dacar | SAE | J240 | No | Auto | NS40-50 |  | CAP | 564955-1 | 2505-2 |  | 11.02 | 12.55 | 1.25 |  |  |  | 50 | 45 | 72 | produccion | 144 | 2022-01-27
2016-01-12 | 794 | Dacar | SAE | J240 | No | Auto | 34-80 |  | CAP | 745057-2 | 2535-1 |  | 17.42 | 12.51 | 1.24 |  |  |  | 80 | 72 | 111 | produccion | 138.75 | 2022-01-27
2016-01-12 | 793 | Dacar | SAE | J240 | No | Auto | 34-80 |  | CAP | 745057-2 | 2535-1 |  | 17.71 | 12.55 | 1.24 |  |  |  | 80 | 72 | 125 | produccion | 156.25 | 2022-01-27
2016-01-12 | 792 | Dacar | SAE | J240 | No | Auto | 34-70 |  | CAP | 554856-2 | 6485-3 |  | 15.59 | 12.75 | 1.28 |  |  |  | 70 | 63 | 119 | produccion | 170 | 2022-01-27
2016-01-12 | 791 | Dacar | SAE | J240 | No | Auto | 34-70 |  | CAP | 554856-2 | 6485-3 |  | 15.84 | 12.86 | 1.29 |  |  |  | 70 | 63 | 114 | produccion | 162.86 | 2022-01-27
2015-12-25 | 790 | Dacar | SAE | J240 | No | Auto | 42-65 |  | CAP | 675056-1 | 4515-2 |  | 14.77 | 13.05 | 1.3 |  |  |  | 65 | 58.5 | 60 | produccion | 92.31 | 2022-01-27
2015-12-25 | 789 | Dacar | SAE | J240 | No | Auto | 42-65 |  | CAP | 675056-1 | 4515-1 |  | 14.34 | 12.98 | 1.3 |  |  |  | 65 | 58.5 | 100 | produccion | 153.85 | 2022-01-27
2015-12-25 | 788 | Dacar | SAE | J240 | No | Auto | 42-60 |  | CAP | 575056-2 | 2515-2 |  | 14.12 | 12.75 | 1.27 |  |  |  | 60 | 54 | 99 | produccion | 165 | 2022-01-27
2015-12-25 | 787 | Dacar | SAE | J240 | No | Auto | 42-60 |  | CAP | 565056-1 | 2515-2 |  | 13.59 | 12.71 | 1.27 |  |  |  | 60 | 54 | 94 | produccion | 156.67 | 2022-01-27
2015-12-25 | 786 | Dacar | SAE | J240 | No | Auto | 42-55 |  | CAP | 564855-1 | 3515-3 |  | 13.52 | 12.74 | 1.27 |  |  |  | 55 | 49.5 | 85 | produccion | 154.55 | 2022-01-27
2015-12-25 | 785 | Dacar | SAE | J240 | No | Auto | 42-55 |  | CAP | 575055-2 | 3515-3 |  | 13.3 | 12.74 | 1.27 |  |  |  | 55 | 49.5 | 84 | produccion | 152.73 | 2022-01-27
2015-12-22 | 782 | Dacar | SAE | J240 | No | Auto | 34-80 |  | CAP | 745057-2 | 5515-1 |  | 17.39 | 12.86 | 1.28 |  |  |  | 80 | 72 |  | PRUEBA | 0 | 2022-01-27
2015-12-22 | 781 | Dacar | SAE | J240 | No | Auto | 34-80 |  | CAP | 745057-2 | 5515-1 |  | 17.56 | 12.86 | 1.28 |  |  |  | 80 | 72 |  | PRUEBA | 0 | 2022-01-27
2015-12-16 | 780 | Dacar | SAE | J240 | No | Auto | 34-80 |  | CAP | 745057-2 | 4515-1 |  | 17.63 | 13.02 | 1.3 |  |  |  | 80 | 72 |  | PRUEBA | 0 | 2022-01-27
2015-12-16 | 779 | Dacar | SAE | J240 | No | Auto | 34-80 |  | CAP | 745057-2 | 4515-1 |  | 17.53 | 13.03 | 1.3 |  |  |  | 80 | 72 |  | PRUEBA | 0 | 2022-01-27
2015-12-15 | 778 | Dacar | SAE | J240 | No | Auto | 34-80 |  | CAP | 745057-2 | 3515-2 |  | 17.44 | 12.97 | 1.29 |  |  |  | 80 | 72 |  | PRUEBA | 0 | 2022-01-27
2015-12-15 | 777 | Dacar | SAE | J240 | No | Auto | 34-80 |  | CAP | 745057-2 | 3515-2 |  | 17.6 | 12.96 | 1.29 |  |  |  | 80 | 72 |  | PRUEBA | 0 | 2022-01-27
2015-12-11 | 776 | Dacar | SAE | J240 | No | Auto | 30H-105 |  | CAP | 825059-2 | 6505-3 |  | 24.46 | 12.64 | 1.25 |  |  |  | 105 | 94.5 | 198 | produccion | 188.57 | 2022-01-27
2015-12-11 | 775 | Dacar | SAE | J240 | No | Auto | 30H-105 |  | CAP | 825059-2 | 6505-3 |  | 24.51 | 12.77 | 1.26 |  |  |  | 105 | 94.5 | 192 | produccion | 182.86 | 2022-01-27
2015-12-11 | 774 | Dacar | SAE | J240 | No | Auto | 34-80 |  | CAP | 745057-2 | 6505-3 |  | 17.6 | 12.78 | 1.28 |  |  |  | 80 | 72 | 131 | produccion | 163.75 | 2022-01-27
2015-12-11 | 773 | Dacar | SAE | J240 | No | Auto | 34-80 |  | CAP | 745077-2 | 6505-3 |  | 17.61 | 12.79 | 1.28 |  |  |  | 80 | 72 | 134 | produccion | 167.5 | 2022-01-27
2015-12-07 | 772 | Dacar | SAE | J240 | No | Auto | 42-60 |  | CAP | 574756-2 | 2505-1 |  | 13.72 | 12.82 | 1.28 |  |  |  | 60 | 54 | 92 | produccion | 153.33 | 2022-01-27
2015-12-07 | 771 | Dacar | SAE | J240 | No | Auto | 42-60 |  | CAP | 574756-2 | 2505-1 |  | 13.76 | 12.82 | 1.28 |  |  |  | 60 | 54 | 90 | produccion | 150 | 2022-01-27
2015-12-07 | 770 | Dacar | SAE | J240 | No | Auto | 66-68 |  | CAP | 744957-2 | 2505-1 |  | 16.86 | 13.15 | 1.3 |  |  |  | 68 | 61.2 | 117 | produccion | 172.06 | 2022-01-27
2015-12-07 | 769 | Dacar | SAE | J240 | No | Auto | 66-68 |  | CAP | 744957-2 | 2505-1 |  | 16.74 | 13.01 | 1.3 |  |  |  | 68 | 61.2 | 127 | produccion | 186.76 | 2022-01-27
2015-12-01 | 768 | Dacar | SAE | J240 | No | Traccion | 921-12/225 |  | CAP |  | 3495 |  | 59.72 | 12.82 | 1.28 |  |  |  | 225 | 202.5 |  | produccion | 0 | 2022-01-27
2015-12-01 | 767 | Dacar | SAE | J240 | No | Auto | 27-85 |  | CAP | 774857-2 | 2495-2 |  | 21.49 | 12.8 | 1.28 |  |  |  | 85 | 76.5 | 164 | produccion | 192.94 | 2022-01-27
2015-12-01 | 766 | Dacar | SAE | J240 | No | Auto | 27-85 |  | CAP | 774857-2 | 2495-2 |  | 21.56 | 12.8 | 1.28 |  |  |  | 85 | 76.5 | 153 | produccion | 180 | 2022-01-27
2015-12-01 | 765 | Dacar | SAE | J240 | No | Auto | 24-80 |  | CAP | 664757-1 | 1485-1 |  | 19.04 | 12.9 | 1.29 |  |  |  | 80 | 72 | 159 | produccion | 198.75 | 2022-01-27
2015-12-01 | 764 | Dacar | SAE | J240 | No | Auto | 24-80 |  | CAP | 664757-1 | 1485-1 |  | 19.08 | 12.9 | 1.29 |  |  |  | 80 | 72 | 159 | produccion | 198.75 | 2022-01-27
2015-11-20 | 763 | Dacar | SAE | J240 | No | Golf | GC2-6/200 |  | CAP | 744757-1 | 6475-1 |  | 25.07 | 6.41 | 1.28 |  |  |  | 200 | 180 |  | produccion | 0 | 2022-01-27
2015-11-20 | 762 | Dacar | SAE | J240 | No | Golf | GC2-6/200 |  | CAP | 744757-2 | 6475-1 |  | 25.49 | 6.4 | 1.28 |  |  |  | 200 | 180 |  | produccion | 0 | 2022-01-27
2015-11-20 | 761 | Dacar | SAE | J240 | No | Golf | GC2-8/155 |  | CAP | 544556-2 | 6445-3 |  | 25.33 | 8.53 | 1.29 |  |  |  | 155 | 139.5 |  | produccion | 0 | 2022-01-27
2015-11-16 | 760 | Dacar | SAE | J240 | No | Golf | GC2-6/240 |  | CAP | 934559-1 | 4465-2 |  | 28.44 | 6.22 | 1.22 |  |  |  | 240 | 216 |  | produccion | 0 | 2022-01-27
2015-11-16 | 759 | Dacar | SAE | J240 | No | Golf | GC2-6/240 |  | CAP | 934559-1 | 4465-2 |  | 28.59 | 6.23 | 1.22 |  |  |  | 240 | 216 |  | produccion | 0 | 2022-01-27
2015-11-09 | 758 | Dacar | SAE | J240 | No | Golf | GC2-6/240 |  | CAP | 974559-1 | 2465 |  | 28.14 | 6.46 | 1.29 |  |  |  | 240 | 216 | 530 | produccion | 220.83 | 2022-01-27
2015-11-09 | 757 | Dacar | SAE | J240 | No | Golf | GC2-6/240 |  | CAP | 974559-1 | 2465 |  | 28.68 | 6.47 | 1.29 |  |  |  | 240 | 216 | 538 | produccion | 224.17 | 2022-01-27
2015-11-04 | 756 | Dacar | SAE | J240 | No | Auto | 25-70 |  | CAP | 544456-1 | 4455 |  | 16.39 | 12.8 | 1.28 |  |  |  | 70 | 63 | 105 | produccion | 150 | 2022-01-27
2015-11-04 | 755 | Dacar | SAE | J240 | No | Auto | 25-70 |  | CAP | 544456-1 | 4455 |  | 16.72 | 12.8 | 1.28 |  |  |  | 70 | 63 | 110 | produccion | 157.14 | 2022-01-27
2015-11-04 | 754 | Dacar | SAE | J240 | No | Traccion | 902-6/350 |  | CAP |  | 5435 |  | 49.82 | 6.35 | 1.27 |  |  |  | 350 | 315 | 175 | produccion | 50 | 2022-01-27
2015-10-26 | 753 | Dacar | SAE | J240 | No | Auto | 34-80 |  | RC | 774357-1 | 2445 |  | 17.47 | 12.86 | 1.28 |  |  |  | 123 | 110.7 | 138 | produccion | 112.2 | 2022-01-27
2015-10-26 | 752 | Dacar | SAE | J240 | No | Auto | 34-80 |  | RC | 774357-1 | 2445 |  | 17.41 | 12.83 | 1.28 |  |  |  | 123 | 110.7 | 138 | produccion | 112.2 | 2022-01-27
2015-10-26 | 751 | Dacar | SAE | J240 | No | Auto | 34-80 |  | RC | 774357-1 | 2445 |  | 17.44 | 12.83 | 1.28 |  |  |  | 123 | 110.7 | 135 | produccion | 109.76 | 2022-01-27
2015-10-22 | 750 | Dacar | SAE | J240 | No | Auto | 27-100 |  | RC | 844259-1 | 5435 |  | 23.14 | 12.73 | 1.27 |  |  |  | 173 | 155.7 | 145 | produccion | 83.82 | 2022-01-27
2015-10-22 | 749 | Dacar | SAE | J240 | No | Auto | 27-100 |  | RC | 844259-1 | 5435 |  | 23.17 | 12.76 | 1.27 |  |  |  | 173 | 155.7 | 161 | produccion | 93.06 | 2022-01-27
2015-10-22 | 748 | Dacar | SAE | J240 | No | Auto | 27-100 |  | RC | 844259-1 | 5435 |  | 23.28 | 12.73 | 1.27 |  |  |  | 173 | 155.7 | 150 | produccion | 86.71 | 2022-01-27
2015-10-19 | 747 | Dacar | SAE | J240 | No | Auto | 24-80 |  | RC | 634157-2 | 2435 |  | 18.32 | 12.86 | 1.28 |  |  |  | 130 | 117 | 121 | produccion | 93.08 | 2022-01-27
2015-10-19 | 746 | Dacar | SAE | J240 | No | Auto | 24-80 |  | RC | 634157-2 | 2435 |  | 18.58 | 12.83 | 1.28 |  |  |  | 130 | 117 | 127 | produccion | 97.69 | 2022-01-27
2015-10-19 | 745 | Dacar | SAE | J240 | No | Auto | 24-80 |  | RC | 634157-2 | 2435 |  | 18.59 | 12.83 | 1.28 |  |  |  | 130 | 117 | 128 | produccion | 98.46 | 2022-01-27
2015-10-16 | 744 | Dacar | SAE | J240 | No | Auto | NS40-50 |  | CAP | 564155-2 | 5426 |  | 11.31 | 12.75 | 1.26 |  |  |  | 50 | 45 | 73 | produccion | 146 | 2022-01-27
2015-10-16 | 743 | Dacar | SAE | J240 | No | Auto | NS40-50 |  | CAP | 564155-2 | 5425 |  | 11.14 | 12.68 | 1.26 |  |  |  | 50 | 45 | 69 | produccion | 138 | 2022-01-27
2015-10-13 | 742 | Dacar | SAE | J240 | No | Auto | 66-68 |  | CCA | 753957-2 | 3425 |  | 16.77 | 12.84 | 1.28 |  |  |  | 550 | 7.2 |  | produccion | 0 | 2022-01-27
2015-10-13 | 741 | Dacar | SAE | J240 | No | Auto | 66-68 |  | RC | 753957-2 | 3425 |  | 16.65 | 12.8 | 1.28 |  |  |  | 104 | 93.6 |  | produccion | 0 | 2022-01-27
2015-10-13 | 740 | Dacar | SAE | J240 | No | Auto | 66-68 |  | CAP | 753957-2 | 3425 |  | 16.62 | 12.81 | 1.28 |  |  |  | 68 | 61.2 | 121 | produccion | 177.94 | 2022-01-27
2015-10-09 | 739 | Dacar | SAE | J240 | No | Auto | 65-100 |  | RC | 932650-1 | 6415 |  | 21.2 | 12.74 | 1.27 |  |  |  | 171 | 153.9 | 145 | produccion | 84.8 | 2022-01-27
2015-10-09 | 738 | Dacar | SAE | J240 | No | Auto | 65-100 |  | RC | 932650-1 | 6415 |  | 21.2 | 12.68 | 1.27 |  |  |  | 171 | 153.9 | 152 | produccion | 88.89 | 2022-01-27
2015-10-09 | 737 | Dacar | SAE | J240 | No | Auto | 65-100 |  | CCA | 932650-1 | 6415 |  | 21.33 | 12.72 | 1.27 |  |  |  | 820 | 7.2 | 3.12 | produccion | 43.33 | 2022-01-27
2015-09-24 | 727 | Dacar | SAE | J240 | No | Auto | 42-65 |  | CCA | 632956-1 | 1305 |  | 14.03 | 12.64 | 0 |  |  |  | 550 | 7.2 |  | produccion | 0 | 2022-01-27
2015-09-24 | 726 | Dacar | SAE | J240 | No | Auto | 42-65 |  | RC | 632956-1 | 1305 |  | 14.16 | 12.64 | 0 |  |  |  | 100 | 90 | 93 | produccion | 93 | 2022-01-27
2015-09-24 | 725 | Dacar | SAE | J240 | No | Auto | 42-65 |  | CAP | 632956-1 | 1305 |  | 14.24 | 12.62 | 0 |  |  |  | 65 | 58.5 | 90 | produccion | 138.46 | 2022-01-27
2015-09-24 | 724 | Dacar | SAE | J240 | No | Auto | 66-68 |  | CCA | 743357-1 | 4355 |  | 16.31 | 12.61 | 1.25 |  |  |  | 550 | 7.2 |  | produccion | 0 | 2022-01-27
2015-09-24 | 723 | Dacar | SAE | J240 | No | Auto | 66-68 |  | RC | 743357-1 | 4355 |  | 16.46 | 12.61 | 1.25 |  |  |  | 104 | 93.6 |  | produccion | 0 | 2022-01-27
2015-09-24 | 722 | Dacar | SAE | J240 | No | Auto | 66-68 |  | CAP | 743357-1 | 4355 |  | 16.47 | 12.61 | 1.25 |  |  |  | 68 | 61.2 |  | produccion | 0 | 2022-01-27
2015-09-24 | 721 | Dacar | SAE | J240 | No | Auto | 24-80 |  | CCA | 623957-1 | 4395 |  | 19.41 | 12.84 | 1.28 |  |  |  | 640 | 7.2 |  | produccion | 0 | 2022-01-27
2015-09-24 | 720 | Dacar | SAE | J240 | No | Auto | 24-80 |  | RC | 623957-1 | 4395 |  | 19.3 | 12.86 | 1.28 |  |  |  | 130 | 117 |  | produccion | 0 | 2022-01-27
2015-09-24 | 719 | Dacar | SAE | J240 | No | Auto | 24-80 |  | CAP | 623957-1 | 4395 |  | 19.12 | 12.86 | 1.28 |  |  |  | 80 | 72 |  | produccion | 0 | 2022-01-27
2015-09-24 | 718 | Dacar | SAE | J240 | No | Auto | 34-80 |  | CCA | 723957-2 | 4395 |  | 17.47 | 12.84 | 1.28 |  |  |  | 670 | 7.2 |  | produccion | 0 | 2022-01-27
2015-09-24 | 717 | Dacar | SAE | J240 | No | Auto | 34-80 |  | RC | 723957-2 | 4395 |  | 17.86 | 12.86 | 1.28 |  |  |  | 123 | 110.7 |  | produccion | 0 | 2022-01-27
2015-09-24 | 716 | Dacar | SAE | J240 | No | Auto | 34-80 |  | CAP | 723957-2 | 4395 |  | 17.31 | 12.85 | 1.28 |  |  |  | 80 | 72 |  | produccion | 0 | 2022-01-27
2015-09-23 | 715 | Dacar | SAE | J240 | No | Golf | GC2-6/210 |  | CAP | 753858-2 | 3395 |  | 26.65 | 6.44 | 1.29 |  |  |  | 210 | 189 |  | produccion | 0 | 2022-01-27
2015-09-23 | 714 | Dacar | SAE | J240 | No | Golf | GC2-6/210 |  | CAP | 753858-1 | 3395 |  | 26.12 | 6.37 | 1.27 |  |  |  | 210 | 189 |  | produccion | 0 | 2022-01-27
2015-09-18 | 709 | Dacar | SAE | J240 | No | Auto | NS40-50 |  | RC | 563755-1 | 6385 |  | 11.06 | 12.81 | 1.28 |  |  |  | 73 | 65.7 | 69 | produccion | 94.52 | 2022-01-27
2015-09-18 | 708 | Dacar | SAE | J240 | No | Auto | NS40-50 |  | RC | 563755-1 | 6385 |  | 11.31 | 12.86 | 1.28 |  |  |  | 73 | 65.7 | 66 | produccion | 90.41 | 2022-01-27
2015-09-18 | 707 | Dacar | SAE | J240 | No | Auto | 42-60 |  | RC | 533856-2 | 4385 |  | 13.55 | 12.8 | 1.28 |  |  |  | 92 | 82.8 | 93 | produccion | 101.09 | 2022-01-27
2015-09-18 | 706 | Dacar | SAE | J240 | No | Auto | 42-60 |  | RC | 533856-2 | 4385 |  | 13.61 | 12.8 | 1.28 |  |  |  | 92 | 82.8 | 91 | produccion | 98.91 | 2022-01-27
2015-09-09 | 700 | Dacar | SAE | J240 | No | Golf | GC2-6/210 |  | CAP | 723758-2 | 4375 |  | 27.04 | 6.5 | 1.28 |  |  |  | 210 | 189 |  | produccion | 0 | 2022-01-27
2015-09-09 | 699 | Dacar | SAE | J240 | No | Golf | GC2-6/210 |  | CAP | 723758-1 | 4375 |  | 26.82 | 6.45 | 1.28 |  |  |  | 210 | 189 |  | produccion | 0 | 2022-01-27
2015-09-09 | 698 | Dacar | SAE | J240 | No | Auto | 24-80 |  | CAP | 673457-2 | 4365 |  | 19.97 | 12.87 | 1.28 |  |  |  | 80 | 72 |  | produccion | 0 | 2022-01-27
2015-09-09 | 697 | Dacar | SAE | J240 | No | Auto | 24-80 |  | CAP | 673457-2 | 4365 |  | 19.98 | 12.87 | 1.28 |  |  |  | 80 | 72 |  | produccion | 0 | 2022-01-27
2015-09-02 | 696 | Dacar | SAE | J240 | No | Auto | 30H-105 |  | CAP | 873556-1 | 2365 |  | 24.76 | 12.69 | 1.27 |  |  |  | 105 | 94.5 |  | produccion | 0 | 2022-01-27
2015-09-02 | 695 | Dacar | SAE | J240 | No | Auto | 30H-105 |  | CAP | 873556-1 | 2365 |  | 24.48 | 12.75 | 1.27 |  |  |  | 105 | 94.5 |  | produccion | 0 | 2022-01-27
2015-08-29 | 694 | Dacar | SAE | J240 | No | Moto | DB7-BS |  | CCA | 25085 | 6355 |  | 2.88 | 12.87 | 0 |  |  |  | 80 | 7.2 | 8.88 | produccion | 123.33 | 2022-01-27
2015-08-29 | 693 | Dacar | SAE | J240 | No | Moto | DB7-BS |  | CCA | 25085 | 6355 |  | 2.92 | 12.87 | 0 |  |  |  | 80 | 7.2 | 10.8 | produccion | 150 | 2022-01-27
2015-08-29 | 692 | Dacar | SAE | J240 | No | Moto | DB7-BS |  | CAP | 25085 | 6355 |  | 2.89 | 12.91 | 0 |  |  |  | 7 | 6.3 |  | produccion | 0 | 2022-01-27
2015-08-29 | 691 | Dacar | SAE | J240 | No | Moto | DB7-BS |  | CAP | 25085 | 6355 |  | 2.87 | 12.86 | 0 |  |  |  | 7 | 6.3 |  | produccion | 0 | 2022-01-27
2015-08-24 | 686 | Dacar | SAE | J240 | No | Auto | 34-80 |  | CAP | 743457-1 | 2358 |  | 17.28 | 12.72 | 1.27 |  |  |  | 80 | 72 |  | produccion | 0 | 2022-01-27
2015-08-24 | 685 | Dacar | SAE | J240 | No | Auto | 34-80 |  | CAP | 743457-1 | 2357 |  | 17.38 | 12.75 | 1.27 |  |  |  | 80 | 72 |  | produccion | 0 | 2022-01-27
2015-08-24 | 684 | Dacar | SAE | J240 | No | Auto | 42-60 |  | CAP | 533456-1 | 2356 |  | 13.51 | 12.67 | 1.26 |  |  |  | 60 | 54 |  | produccion | 0 | 2022-01-27
2015-08-24 | 683 | Dacar | SAE | J240 | No | Auto | 42-60 |  | CAP | 533456-1 | 2355 |  | 13.43 | 12.68 | 1.26 |  |  |  | 60 | 54 |  | produccion | 0 | 2022-01-27
2015-08-12 | 682 | Dacar | SAE | J240 | No | Auto | 27-85 |  | CAP | 723357-2 | 4335 |  | 22.4 | 12.87 | 1.28 |  |  |  | 85 | 76.5 |  | produccion | 0 | 2022-01-27
2015-08-12 | 681 | Dacar | SAE | J240 | No | Auto | 27-85 |  | CAP | 723357-2 | 4335 |  | 22.4 | 12.88 | 1.28 |  |  |  | 85 | 76.5 |  | produccion | 0 | 2022-01-27
2015-08-10 | 680 | Dacar | SAE | J240 | No | Golf | GC2-6/210 |  | CAP | 743258-2 | 2335 |  | 27.04 | 6.35 | 1.27 |  |  |  | 210 | 189 |  | produccion | 0 | 2022-01-27
2015-08-10 | 679 | Dacar | SAE | J240 | No | Golf | GC2-6/210 |  | CAP | 743258-2 | 2335 |  | 26.92 | 6.35 | 1.27 |  |  |  | 210 | 189 |  | produccion | 0 | 2022-01-27
2015-08-04 | 678 | Dacar | SAE | J240 | No | Auto | N40-57 |  | CCA | 573156-2 | 3325 |  | 12.93 | 12.69 | 1.26 |  |  |  | 460 | 7.2 | 4.56 | produccion | 63.33 | 2022-01-27
2015-08-04 | 677 | Dacar | SAE | J240 | No | Auto | N40-57 |  | CCA | 573156-2 | 3325 |  | 13.15 | 12.73 | 1.27 |  |  |  | 460 | 7.2 | 3.6 | produccion | 50 | 2022-01-27
2015-08-03 | 676 | Dacar | SAE | J240 | No | Auto | 42-55 |  | CAP |  |  |  | 14.41 | 12.8 | 1.28 |  |  |  | 55 | 49.5 |  | Conauto | 0 | 2022-01-27
2015-07-31 | 675 | Dacar | SAE | J240 | No | Auto | 42-40 |  | CAP | 342554-2 | 7265 |  | 11.26 | 12.73 | 1.27 |  |  |  | 40 | 36 |  | produccion | 0 | 2022-01-27
2015-07-31 | 674 | Dacar | SAE | J240 | No | Auto | 42-40 |  | CAP | 342554-2 | 7265 |  | 11.21 | 12.73 | 1.27 |  |  |  | 40 | 36 |  | produccion | 0 | 2022-01-27
2015-07-21 | 673 | Dacar | SAE | J240 | No | Auto | 34-80 |  | CCA | 772957-2 | 3305 |  | 16.66 | 12.75 | 1.27 |  |  |  | 670 | 7.2 | 2.4 | produccion | 33.33 | 2022-01-27
2015-07-21 | 672 | Dacar | SAE | J240 | No | Auto | 34-80 |  | CCA | 772957-2 | 3305 |  | 17.33 | 12.72 | 1.27 |  |  |  | 670 | 7.2 | 3.36 | produccion | 46.67 | 2022-01-27
2015-07-09 | 671 | Dacar | SAE | J240 | No | Auto | 66-68 |  | CAP | 742857-2 | 5285 |  | 16.28 | 12.63 | 1.27 |  |  |  | 68 | 61.2 |  | produccion | 0 | 2022-01-27
2015-07-09 | 670 | Dacar | SAE | J240 | No | Auto | 66-68 |  | CAP | 742857-2 | 5285 |  | 16.07 | 12.63 | 1.27 |  |  |  | 68 | 61.2 |  | produccion | 0 | 2022-01-27
2015-06-26 | 669 | Dacar | SAE | J240 | No | Auto | 65-100 |  | CCA | 932659-1 | 6265 |  | 20.9 | 12.88 | 1.28 |  |  |  | 820 | 7.2 |  | produccion | 0 | 2022-01-27
2015-06-26 | 668 | Dacar | SAE | J240 | No | Auto | 65-100 |  | CCA | 932659-1 | 6265 |  | 21.08 | 12.89 | 1.27 |  |  |  | 820 | 7.2 |  | produccion | 0 | 2022-01-27
2015-06-26 | 667 | Dacar | SAE | J240 | No | Auto | 65-100 |  | CCA | 9326501 | 6265 |  | 21.54 | 12.89 | 1.28 |  |  |  | 820 | 7.2 |  | produccion | 0 | 2022-01-27
2015-06-26 | 666 | Dacar | SAE | J240 | No | Auto | 65-100 |  | CCA | 932650-1 | 6265 |  | 21.5 | 12.89 | 1.28 |  |  |  | 820 | 7.2 |  | produccion | 0 | 2022-01-27
2015-06-08 | 665 | Dacar | SAE | J240 | No | Auto | 65-100 |  | CCA | 851259-1 | 2135 |  | 21 | 12.58 | 1.26 |  |  |  | 820 | 7.2 |  | produccion | 0 | 2022-01-27
2015-06-08 | 664 | Dacar | SAE | J240 | No | Auto | 65-100 |  | CCA | 851259-1 | 2135 |  | 21 | 12.94 | 1.31 |  |  |  | 820 | 7.2 |  | produccion | 0 | 2022-01-27
2015-06-08 | 663 | Dacar | SAE | J240 | No | Auto | 65-100 |  | CCA | 851259-1 | 2135 |  | 21 | 12.6 | 1.26 |  |  |  | 820 | 7.2 |  | produccion | 0 | 2022-01-27
2015-06-08 | 662 | Dacar | SAE | J240 | No | Auto | 65-100 |  | CCA | 851259-1 | 2135 |  | 21 | 12.97 | 1.32 |  |  |  | 820 | 7.2 |  | produccion | 0 | 2022-01-27
2015-06-04 | 661 | Dacar | SAE | J240 | No | Auto | 42-55 |  | CICLOS | 552255-2 | 4245 |  | 13.07 | 12.88 | 1.29 |  |  |  | N/D | 2996 |  | produccion | 0 | 2022-01-27
2015-06-04 | 660 | Dacar | SAE | J240 | No | Auto | 42-55 |  | CICLOS | 552255-2 | 4245 |  | 13.08 | 12.89 | 1.28 |  |  |  | N/D | 2996 |  | produccion | 0 | 2022-01-27
2015-06-04 | 659 | Dacar | SAE | J240 | No | Auto | 42-55 |  | CICLOS |  |  |  | 13.44 | 12.67 | 1.27 |  |  |  | N/D | 2996 |  | Tecnova | 0 | 2022-01-27
2015-05-20 | 652 | Dacar | SAE | J240 | No | Moto | DB7B-BS |  | CCA | 15054 |  |  | 2.66 | 12.85 | 0 |  |  |  | 85 | 7.2 | 8.4 | produccion | 116.67 | 2022-01-27
2015-05-20 | 651 | Dacar | SAE | J240 | No | Moto | DB7B-BS |  | CCA | 15054 |  |  | 2.68 | 12.84 | 0 |  |  |  | 85 | 7.2 | 8.64 | produccion | 120 | 2022-01-27
2015-05-20 | 650 | Dacar | SAE | J240 | No | Golf | GC2-8/170 |  | CAP | 622157-2 | 3215 |  |  | 8.56 | 1.3 |  |  |  | 170 | 153 |  | produccion | 0 | 2022-01-27
2015-05-20 | 649 | Dacar | SAE | J240 | No | Golf | GC2-8/170 |  | CAP | 622157-2 | 3215 |  |  | 8.56 | 1.29 |  |  |  | 170 | 153 |  | produccion | 0 | 2022-01-27
2015-05-12 | 648 | Dacar | SAE | J240 | No | Auto | 34-80 |  | CAP | 772057-1 | 3204 |  | 17.18 | 12.83 | 1.27 |  |  |  | 80 | 72 |  | produccion | 0 | 2022-01-27
2015-05-12 | 647 | Dacar | SAE | J240 | No | Auto | 34-80 |  | CAP | 771957-3 | 3204 |  | 17.1 | 12.83 | 1.27 |  |  |  | 80 | 72 |  | produccion | 0 | 2022-01-27
2015-04-30 | 646 | Dacar | SAE | J240 | No | Auto | 24-80 |  | CAP | 651757 | 5185 |  | 18.82 | 12.72 | 0 |  |  |  | 80 | 72 |  | produccion | 0 | 2022-01-27
2015-04-30 | 645 | Dacar | SAE | J240 | No | Auto | 24-80 |  | CAP | 651757 | 5185 |  | 18.44 | 12.76 | 0 |  |  |  | 80 | 72 |  | produccion | 0 | 2022-01-27
2015-04-29 | 644 | Dacar | SAE | J240 | No | Moto | DB7-BS |  | CCA | 28045 | 4185 |  | 2.95 | 13.02 | 0 |  |  |  | 80 | 7.2 | 2.4 | produccion | 33.33 | 2022-01-27
2015-04-29 | 643 | Dacar | SAE | J240 | No | Moto | DB7-BS |  | CCA | 28045 | 4185 |  | 3 | 13.05 | 0 |  |  |  | 80 | 7.2 | 10.08 | produccion | 140 | 2022-01-27
2015-04-22 | 642 | Dacar | SAE | J240 | No | Auto | 30H-95 |  | CAP | 731758-2 | 4175 |  | 23.31 | 12.76 | 1.27 |  |  |  | 95 | 85.5 |  | produccion | 0 | 2022-01-27
2015-04-22 | 641 | Dacar | SAE | J240 | No | Auto | 30H-95 |  | CAP | 731758-2 | 4175 |  | 23.4 | 12.75 | 1.27 |  |  |  | 95 | 85.5 |  | produccion | 0 | 2022-01-27
2015-04-21 | 640 | Dacar | SAE | J240 | No | Auto | 34-70 |  | CAP | 521656-1 | 3175 |  | 15.75 | 12.81 | 1.28 |  |  |  | 70 | 63 |  | produccion | 0 | 2022-01-27
2015-04-21 | 639 | Dacar | SAE | J240 | No | Auto | 34-70 |  | CAP | 521656-1 | 3175 |  | 15.63 | 12.82 | 1.28 |  |  |  | 70 | 63 |  | produccion | 0 | 2022-01-27
2015-04-17 | 638 | Dacar | SAE | J240 | No | Estacionaria | GC2-6/195 |  | CAP | 941159-2 | 6165 |  | 29 | 6.4 | 1.27 |  |  |  | 195 | 175.5 |  | produccion | 0 | 2022-01-27
2015-04-17 | 637 | Dacar | SAE | J240 | No | Estacionaria | GC2-6/195 |  | CAP | 941159-2 | 6165 |  | 29.05 | 6.4 | 1.28 |  |  |  | 195 | 175.5 |  | produccion | 0 | 2022-01-27
2015-04-16 | 636 | Dacar | SAE | J240 | No | Moto | DB6.5-BS |  | CCA | 8045 | 5165 |  | 1.84 | 12.96 | 0 |  |  |  | 85 | 7.2 | 7.92 | produccion | 110 | 2022-01-27
2015-04-16 | 635 | Dacar | SAE | J240 | No | Moto | DB6.5-BS |  | CCA | 8045 | 5165 |  | 1.87 | 12.92 | 0 |  |  |  | 85 | 7.2 | 9.36 | produccion | 130 | 2022-01-27
2015-04-09 | 634 | Dacar | SAE | J240 | No | Auto | 65-100 |  | CCA | 851258-3 |  |  | 21 | 12.74 | 1.27 |  |  |  | 820 | 7.2 | 8.16 | produccion | 113.33 | 2022-01-27
2015-04-09 | 633 | Dacar | SAE | J240 | No | Auto | 65-100 |  | CCA | 851258-3 |  |  | 21 | 12.79 | 1.27 |  |  |  | 820 | 7.2 | 6 | produccion | 83.33 | 2022-01-27
2015-04-09 | 632 | Dacar | SAE | J240 | No | Auto | 65-100 |  | CCA | 851258-3 |  |  | 21 | 12.73 | 1.27 |  |  |  | 820 | 7.2 | 6.48 | produccion | 90 | 2022-01-27
2015-04-06 | 631 | Dacar | SAE | J240 | No | Golf | GC2-6/210 |  | CAP | 741458-3 | 2155 |  | 26.5 | 6.42 | 1.28 |  |  |  | 210 | 189 |  | produccion | 0 | 2022-01-27
2015-04-06 | 630 | Dacar | SAE | J240 | No | Golf | GC2-6/210 |  | CAP | 741458-3 | 2155 |  | 26.45 | 6.43 | 1.28 |  |  |  | 210 | 189 |  | produccion | 0 | 2022-01-27
2015-04-06 | 629 | Dacar | SAE | J240 | No | Golf | GC2-6/210 |  | CAP | 741458-3 | 2155 |  | 26.68 | 6.43 | 1.29 |  |  |  | 210 | 189 |  | produccion | 0 | 2022-01-27
2015-04-06 | 628 | Dacar | SAE | J240 | No | Auto | 36-47 |  | CAP | 460955-2 | 2155 |  | 11.35 | 12.73 | 1.26 |  |  |  | 47 | 42.3 |  | produccion | 0 | 2022-01-27
2015-04-06 | 627 | Dacar | SAE | J240 | No | Auto | 36-47 |  | CAP | 460955-2 | 2155 |  | 11.4 | 12.74 | 1.26 |  |  |  | 47 | 42.3 |  | produccion | 0 | 2022-01-27
2015-03-28 | 626 | Dacar | SAE | J240 | No | Moto | DB5L-BS |  | CCA | 18035 |  |  | 2.15 | 12.94 | 0 |  |  |  | 55 | 7.2 | 9.12 | produccion | 126.67 | 2022-01-27
2015-03-28 | 625 | Dacar | SAE | J240 | No | Moto | DB5L-BS |  | CCA | 18035 |  |  | 2.18 | 12.9 | 0 |  |  |  | 55 | 7.2 | 8.16 | produccion | 113.33 | 2022-01-27
2015-03-19 | 624 | Dacar | SAE | J240 | No | Auto | 34-80 |  | CAP | 761057-1 | 2125 |  | 17.62 | 12.72 | 1.27 |  |  |  | 80 | 72 |  | produccion | 0 | 2022-01-27
2015-03-19 | 623 | Dacar | SAE | J240 | No | Auto | 24-80 |  | CAP | 641257-2 | 5125 |  | 18.31 | 12.76 | 1.27 |  |  |  | 80 | 72 |  | produccion | 0 | 2022-01-27
2015-03-19 | 622 | Dacar | SAE | J240 | No | Auto | 24-80 |  | CAP | 641257-2 | 5125 |  | 18.08 | 12.77 | 1.27 |  |  |  | 80 | 72 |  | produccion | 0 | 2022-01-27
2015-03-19 | 621 | Dacar | SAE | J240 | No | Moto | DB5L-BS |  | CAP | 14035 | 5125 |  | 2.17 | 12.82 | 0 |  |  |  | 5 | 4.5 |  | produccion | 0 | 2022-01-27
2015-03-19 | 620 | Dacar | SAE | J240 | No | Moto | DB5L-BS |  | CCA | 14035 | 5125 |  | 2.15 | 12.94 | 0 |  |  |  | 55 | 7.2 | 8.4 | produccion | 116.67 | 2022-01-27
2015-03-16 | 619 | Dacar | SAE | J240 | No | Moto | DB6.5-BS |  | CAP |  |  |  | 1.91 | 12.98 | 0 |  |  |  | 6.5 | 5.85 |  | CHINA | 0 | 2022-01-27
2015-03-16 | 618 | Dacar | SAE | J240 | No | Moto | DB6.5-BS |  | CAP |  |  |  | 1.9 | 12.72 | 0 |  |  |  | 6.5 | 5.85 |  | CHINA | 0 | 2022-01-27
2015-03-16 | 617 | Dacar | SAE | J240 | No | Moto | DB5L-BS |  | CAP |  |  |  | 1.92 | 13.08 | 0 |  |  |  | 5 | 4.5 |  | CHINA | 0 | 2022-01-27
2015-03-16 | 616 | Dacar | SAE | J240 | No | Moto | DB4L-BS |  | CAP |  |  |  | 1.74 | 12.88 | 0 |  |  |  | 4 | 3.6 |  | CHINA | 0 | 2022-01-27
2015-03-13 | 615 | Dacar | SAE | J240 | No | Moto | DB6.5-BS |  | CAP | 11035 |  |  | 1.78 | 12.92 | 0 |  |  |  | 6.5 | 5.85 |  | produccion | 0 | 2022-01-27
2015-03-13 | 614 | Dacar | SAE | J240 | No | Moto | DB6.5-BS |  | CAP | 11035 |  |  | 1.79 | 12.94 | 0 |  |  |  | 6.5 | 5.85 |  | produccion | 0 | 2022-01-27
2015-03-04 | 612 | Dacar | SAE | J240 | No | Auto | 42-40 |  | CAP | 331054-1 | 4105 |  | 11.5 | 12.7 | 1.27 |  |  |  | 40 | 36 |  | prueba | 0 | 2022-01-27
2015-03-04 | 611 | Dacar | SAE | J240 | No | Auto | 42-40 |  | CAP | 331054-1 | 4105 |  | 11.52 | 12.78 | 1.27 |  |  |  | 40 | 36 |  | prueba | 0 | 2022-01-27
2015-03-04 | 610 | Dacar | SAE | J240 | No | Auto | 42-40 |  | CAP | 331054-1 | 4105 |  | 11.52 | 12.78 | 1.27 |  |  |  | 40 | 36 |  | prueba | 0 | 2022-01-27
2015-03-04 | 609 | Dacar | SAE | J240 | No | Auto | 42-40 |  | CAP | 331054-1 | 4105 |  | 11.5 | 12.78 | 1.27 |  |  |  | 40 | 36 |  | prueba | 0 | 2022-01-27
2015-02-27 | 608 | Dacar | SAE | J240 | No | Auto | 24-80 |  | CAP | 630957-1 | 6095 |  | 18.8 | 12.7 | 1.27 |  |  |  | 80 | 72 |  | produccion | 0 | 2022-01-27
2015-02-27 | 607 | Dacar | SAE | J240 | No | Auto | 24-80 |  | CAP | 630957-1 | 6095 |  | 18.85 | 12.72 | 1.27 |  |  |  | 80 | 72 | 123 | produccion | 153.75 | 2022-01-27
2015-02-27 | 606 | Dacar | SAE | J240 | No | Auto | 24-80 |  | CAP | 630957-1 | 6095 |  | 18.84 | 12.72 | 1.26 |  |  |  | 80 | 72 |  | produccion | 0 | 2022-01-27
2015-02-27 | 605 | Dacar | SAE | J240 | No | Auto | 88-100 |  | CAP | 941149 | 6095 |  |  | 12.79 | 1.27 |  |  |  | 100 | 90 |  | produccion | 0 | 2022-01-27
2015-02-27 | 604 | Dacar | SAE | J240 | No | Auto | 88-100 |  | CAP | 941149 | 6095 |  |  | 12.75 | 1.27 |  |  |  | 100 | 90 |  | produccion | 0 | 2022-01-27
2015-02-23 | 603 | Dacar | SAE | J240 | No | Auto | 42-60 |  | CAP | 560856-2 | 2094 |  | 13.62 | 12.71 | 1.26 |  |  |  | 60 | 54 |  | prueba | 0 | 2022-01-27
2015-02-23 | 602 | Dacar | SAE | J240 | No | Auto | 42-60 |  | CAP | 560856-2 | 2094 |  | 13.65 | 12.7 | 1.26 |  |  |  | 60 | 54 |  | prueba | 0 | 2022-01-27
2015-02-23 | 601 | Dacar | SAE | J240 | No | Auto | 42-60 |  | CAP | 560856-2 | 2094 |  | 13.8 | 12.71 | 1.26 |  |  |  | 60 | 54 |  | prueba | 0 | 2022-01-27
2015-02-23 | 600 | Dacar | SAE | J240 | No | Auto | 42-60 |  | CAP | 560856-2 | 2094 |  | 14.08 | 12.71 | 1.26 |  |  |  | 60 | 54 |  | prueba | 0 | 2022-01-27
2015-02-23 | 599 | Dacar | SAE | J240 | No | Auto | 42-60 |  | CAP | 560856-2 | 2094 |  | 14.06 | 12.71 | 1.26 |  |  |  | 60 | 54 |  | prueba | 0 | 2022-01-27
2015-02-23 | 598 | Dacar | SAE | J240 | No | Auto | 42-60 |  | CAP | 560856-2 | 2094 |  | 14.05 | 12.71 | 1.26 |  |  |  | 60 | 54 |  | prueba | 0 | 2022-01-27
2015-02-23 | 597 | Dacar | SAE | J240 | No | Auto | 42-60 |  | CAP | 560856-2 | 2094 |  | 14.02 | 12.7 | 1.26 |  |  |  | 60 | 54 |  | prueba | 0 | 2022-01-27
2015-02-13 | 596 | Dacar | SAE | J240 | No | Auto | NS40-50 |  | CCA | 544855-1 | 6075 |  | 11.27 | 1266 | 1.26 |  |  |  | 415 | 7.2 | 5.76 | produccion | 80 | 2022-01-27
2015-02-13 | 595 | Dacar | SAE | J240 | No | Auto | NS40-50 |  | CCA | 544855-1 | 6075 |  | 11.26 | 1267 | 1.26 |  |  |  | 415 | 7.2 | 6 | produccion | 83.33 | 2022-01-27
2015-02-13 | 594 | Dacar | SAE | J240 | No | Auto | 66-68 |  | CCA | 764947-1 | 6075 |  | 16.77 | 1276 | 1.27 |  |  |  | 550 | 7.2 | 1.44 | produccion | 20 | 2022-01-27
2015-02-13 | 593 | Dacar | SAE | J240 | No | Auto | 66-68 |  | CCA | 764947-1 | 6075 |  | 16.65 | 1274 | 1.27 |  |  |  | 550 | 7.2 | 1.44 | produccion | 20 | 2022-01-27
2015-02-06 | 592 | Dacar | SAE | J240 | No | Auto | 42-60 |  | CAP | 640655-1 | 6065 |  | 13.73 | 1272 | 1.26 |  |  |  | 60 | 54 |  | produccion | 0 | 2022-01-27
2015-02-06 | 591 | Dacar | SAE | J240 | No | Auto | 42-60 |  | CAP | 640655-1 | 6065 |  | 13.68 | 1273 | 1.26 |  |  |  | 60 | 54 |  | produccion | 0 | 2022-01-27
2015-02-06 | 590 | Dacar | SAE | J240 | No | Auto | 42-60 |  | CAP | 640655-1 | 6065 |  | 13.62 | 1272 | 1.27 |  |  |  | 60 | 54 |  | produccion | 0 | 2022-01-27
2015-02-04 | 589 | Dacar | SAE | J240 | No | Auto | 27-85 |  | CAP | 754947-1 | 6055 |  |  | 1270 | 1.27 |  |  |  | 85 | 76.5 | 138 | produccion | 162.35 | 2022-01-27
2015-02-04 | 588 | Dacar | SAE | J240 | No | Auto | 27-85 |  | CAP | 754947-1 | 6055 |  |  | 1270 | 1.27 |  |  |  | 85 | 76.5 |  | produccion | 0 | 2022-01-27
2015-02-04 | 587 | Dacar | SAE | J240 | No | Auto | 27-85 |  | CAP | 754947-1 | 6055 |  |  | 1270 | 1.27 |  |  |  | 85 | 76.5 |  | produccion | 0 | 2022-01-27
2015-01-22 | 582 | Dacar | SAE | J240 | No | Auto | 24-80 |  | CAP | 654247-2 | 5045 |  |  | 1275 | 1.26 |  |  |  | 80 | 72 |  | produccion | 0 | 2022-01-27
2015-01-19 | 581 | Dacar | SAE | J240 | No | Auto | 42-60 |  | CAP | 550256-2 | 7025 |  |  | 1270 | 1.26 |  |  |  | 60 | 54 |  | pruEBA | 0 | 2022-01-27
2015-01-19 | 580 | Dacar | SAE | J240 | No | Auto | 42-60 |  | CAP | 550256-2 | 7025 |  |  | 1270 | 1.26 |  |  |  | 60 | 54 |  | pruEBA | 0 | 2022-01-27
2015-01-19 | 579 | Dacar | SAE | J240 | No | Auto | 42-60 |  | CAP | 525146-1 | 7035 |  |  | 1268 | 1.26 |  |  |  | 60 | 54 |  | produccion | 0 | 2022-01-27
2015-01-19 | 578 | Dacar | SAE | J240 | No | Auto | 42-60 |  | CAP | 525146-1 | 7035 |  |  | 1268 | 1.26 |  |  |  | 60 | 54 |  | produccion | 0 | 2022-01-27
2015-01-10 | 577 | Dacar | SAE | J240 | No | Auto | 42-60 |  | CAP | 550256-2 | 7025 |  |  | 1274 | 1.28 |  |  |  | 60 | 54 |  | pruEBA | 0 | 2022-01-27
2015-01-10 | 576 | Dacar | SAE | J240 | No | Auto | 42-60 |  | CAP | 550256-2 | 7025 |  |  | 1274 | 1.28 |  |  |  | 60 | 54 |  | pruEBA | 0 | 2022-01-27
2015-01-10 | 575 | Dacar | SAE | J240 | No | Auto | 42-60 |  | CAP | 540256-2 | 7025 |  |  | 1274 | 1.28 |  |  |  | 60 | 54 |  | produccion | 0 | 2022-01-27
2015-01-10 | 574 | Dacar | SAE | J240 | No | Auto | 42-60 |  | CAP | 540256-2 | 7025 |  |  | 1274 | 1.28 |  |  |  | 60 | 54 |  | produccion | 0 | 2022-01-27
2014-12-26 | 573 | Dacar | SAE | J240 | No | Golf | GC2-6/210 |  | CAP | 745148-1 | 6524 |  |  | 640 |  |  |  |  | 210 | 189 | 380 | produccion | 180.95 | 2022-01-27
2014-12-26 | 572 | Dacar | SAE | J240 | No | Golf | GC2-6/210 |  | CAP | 745148-1 | 6524 |  |  | 640 |  |  |  |  | 210 | 189 | 395 | produccion | 188.1 | 2022-01-27
2014-12-26 | 571 | Dacar | SAE | J240 | No | Golf | GC2-6/210 |  | CAP | 745148-1 | 6524 |  |  | 633 |  |  |  |  | 210 | 189 |  | produccion | 0 | 2022-01-27
2014-12-20 | 568 | Dacar | SAE | J240 | No | Auto | 30H-95 |  | CAP | 754848-1 | 7514 |  |  | 1264 |  |  |  |  | 95 | 85.5 | 154 | produccion | 162.11 | 2022-01-27
2014-12-20 | 567 | Dacar | SAE | J240 | No | Auto | 30H-95 |  | CAP | 754848-1 | 7514 |  |  | 1264 |  |  |  |  | 95 | 85.5 | 150 | produccion | 157.89 | 2022-01-27
2014-12-20 | 566 | Dacar | SAE | J240 | No | Auto | 30H-95 |  | CAP | 754848-1 | 7514 |  |  | 1265 |  |  |  |  | 95 | 85.5 | 155 | produccion | 163.16 | 2022-01-27
2014-12-16 | 565 | Dacar | SAE | J240 | No | Auto | 34-80 |  | RC | 744947-1 | 3514 |  | 17.88 | 1271 |  |  |  |  | 123 | 110.7 | 132 | produccion | 107.32 | 2022-01-27
2014-12-16 | 564 | Dacar | SAE | J240 | No | Auto | 34-80 |  | RC | 744947-1 | 3514 |  | 17.8 | 1272 |  |  |  |  | 123 | 110.7 | 129 | produccion | 104.88 | 2022-01-27
2014-12-16 | 563 | Dacar | SAE | J240 | No | Auto | 34-80 |  | RC | 744947-1 | 3514 |  | 17.85 | 1273 |  |  |  |  | 123 | 110.7 | 128 | produccion | 104.07 | 2022-01-27
2014-12-15 | 562 | Dacar | SAE | J240 | No | Golf | GC2 6/210 |  | CICLOS | 765048-1 | 2514 |  | 26.61 | 638 |  |  |  |  | N/D | 2996 |  | produccion | 0 | 2022-01-27
2014-12-15 | 561 | Dacar | SAE | J240 | No | Golf | GC2 6/210 |  | CICLOS | 765048-1 | 2514 |  | 26.76 | 638 |  |  |  |  | N/D | 2996 |  | produccion | 0 | 2022-01-27
2014-12-15 | 560 | Dacar | SAE | J240 | No | Golf | GC2 6/210 |  | CICLOS | 765048-1 | 2514 |  | 26.6 | 638 |  |  |  |  | N/D | 2996 |  | produccion | 0 | 2022-01-27
2014-12-09 | 559 | Dacar | SAE | J240 | No | Auto | 42-55 |  | RC | 574545-2 | 3504 |  |  | 1270 |  |  |  |  | 86 | 77.4 | 76 | produccion | 88.37 | 2022-01-27
2014-12-09 | 558 | Dacar | SAE | J240 | No | Auto | 27-85 |  | RC | 754847-2 | 3504 |  |  | 1264 |  |  |  |  | 137 | 123.3 | 149 | produccion | 108.76 | 2022-01-27
2014-12-09 | 557 | Dacar | SAE | J240 | No | Auto | 27-85 |  | RC | 754847-2 | 3504 |  |  | 1265 |  |  |  |  | 137 | 123.3 | 148 | produccion | 108.03 | 2022-01-27
2014-12-04 | 556 | Dacar | SAE | J240 | No | Moto | DB7-BS |  | CCA | 1124 | 2132 |  |  | 1293 |  |  |  |  | 80 | 7.2 | 3.84 | produccion | 53.33 | 2022-01-27
2014-12-04 | 555 | Dacar | SAE | J240 | No | Moto | DB7-BS |  | CCA | 1124 | 2124 |  |  | 1286 |  |  |  |  | 80 | 7.2 | 3.6 | produccion | 50 | 2022-01-27
2014-12-04 | 554 | Dacar | SAE | J240 | No | Moto | DB7-BS |  | CCA | 1124 | 2124 |  |  | 1293 |  |  |  |  | 80 | 7.2 | 7.44 | produccion | 103.33 | 2022-01-27
2014-12-04 | 553 | Dacar | SAE | J240 | No | Moto | DB7-BS |  | CCA | 1124 | 2124 |  |  | 1285 |  |  |  |  | 80 | 7.2 | 7.2 | produccion | 100 | 2022-01-27
2014-11-26 | 547 | Dacar | SAE | J240 | No | Auto | 42-40 |  | CCA | 334744-2 | 4484 |  |  | 1268 |  |  |  |  | 350 | 7.2 | 5.52 | produccion | 76.67 | 2022-01-27
2014-11-18 | 546 | Dacar | SAE | J240 | No | Estacionaria | GC2-6/195 |  | CAP | 964649-2 | 2474 |  |  | 631 |  |  |  |  | 195 | 175.5 |  | produccion | 0 | 2022-01-27
2014-11-18 | 545 | Dacar | SAE | J240 | No | Estacionaria | GC2-6/195 |  | CAP | 964649-1 | 2474 |  |  | 629 |  |  |  |  | 195 | 175.5 |  | produccion | 0 | 2022-01-27
2014-11-12 | 540 | Dacar | SAE | J240 | No | Auto | 42-60 |  | CCA | 564546-2 | 4464 |  | 13.63 | 1272 |  |  |  |  | 500 | 7.2 | 2.4 | produccion | 33.33 | 2022-01-27
2014-11-04 | 539 | Dacar | SAE | J240 | No | Golf | GC2-6/225 |  | CAP | 864349-2 |  |  | 28.53 | 641 |  |  |  |  | 225 | 202.5 | 484 | produccion | 215.11 | 2022-01-27
2014-10-28 | 538 | Dacar | SAE | J240 | No | Auto | 42-60 |  | CCA | 544246-1 |  |  | 13.77 | 1282 |  |  |  |  | 500 | 7.2 | 2.16 | produccion | 30 | 2022-01-27
2014-10-16 | 537 | Dacar | SAE | J240 | No | Auto | 42-47 |  | CCA | 423246 |  |  | 12.79 | 1264 |  |  |  |  | 370 | 7.2 | 7.68 | produccion | 106.67 | 2022-01-27
2014-10-16 | 536 | Dacar | SAE | J240 | No | Auto | 42-47 |  | CCA | 423245 |  |  | 12.74 | 1269 |  |  |  |  | 370 | 7.2 | 7.44 | produccion | 103.33 | 2022-01-27
2014-10-14 | 535 | Dacar | SAE | J240 | No | Golf | GC2-6/210 |  | CAP | 743548 |  |  | 27 | 638 |  |  |  |  | 210 | 189 |  | produccion | 0 | 2022-01-27
2014-10-14 | 534 | Dacar | SAE | J240 | No | Golf | GC2-6/210 |  | CAP | 743548 |  |  | 27 | 638 |  |  |  |  | 210 | 189 |  | produccion | 0 | 2022-01-27
2014-10-08 | 525 | Dacar | SAE | J240 | No | Golf | GC2-6/240 |  | RC | 933549-1 |  |  | 29.33 | 630 |  |  |  |  | 571 | 513.9 |  | produccion | 0 | 2022-01-27
2014-10-08 | 524 | Dacar | SAE | J240 | No | Golf | GC2-6/240 |  | RC | 933549-1 |  |  | 29.5 | 631 |  |  |  |  | 571 | 513.9 |  | produccion | 0 | 2022-01-27
2014-10-08 | 523 | Dacar | SAE | J240 | No | Golf | GC2-6/240 |  | RC | 933549-1 |  |  | 29.33 | 630 |  |  |  |  | 571 | 513.9 |  | produccion | 0 | 2022-01-27
2014-10-08 | 522 | Dacar | SAE | J240 | No | Golf | GC2-6/240 |  | RC | 933549-1 |  |  | 29.35 | 629 |  |  |  |  | 571 | 513.9 |  | produccion | 0 | 2022-01-27
2014-09-30 | 521 | Dacar | SAE | J240 | No | Auto | 42-60 |  | RC | 543946-1 |  |  | 13.62 | 1277 |  |  |  |  | 92 | 82.8 | 89 | produccion | 96.74 | 2022-01-27
2014-09-30 | 520 | Dacar | SAE | J240 | No | Auto | 42-60 |  | RC | 543946-1 |  |  | 13.77 | 1277 |  |  |  |  | 92 | 82.8 | 93 | produccion | 101.09 | 2022-01-27
2014-09-26 | 519 | Dacar | SAE | J240 | No | Auto | N100-130 |  | CAP | 923940-1 | 6394 |  | 27.41 | 1276 |  |  |  |  | 130 | 117 |  | produccion | 0 | 2022-01-27
2014-09-25 | 518 | Dacar | SAE | J240 | No | Auto | N100-130 |  | CAP | 923940-1 | 5394 |  | 27.68 | 1275 |  |  |  |  | 130 | 117 |  | produccion | 0 | 2022-01-27
2014-09-18 | 517 | Dacar | SAE | J240 | No | Auto | 30H-105 |  | RC | 883749-2 | 5384 |  | 25.19 | 1284 |  |  |  |  | 194 | 174.6 | 184 | produccion | 94.85 | 2022-01-27
2014-09-18 | 516 | Dacar | SAE | J240 | No | Auto | 30H-105 |  | RC | 883749-2 | 5384 |  | 24.93 | 1282 |  |  |  |  | 194 | 174.6 | 180 | produccion | 92.78 | 2022-01-27
2014-09-12 | 515 | Dacar | SAE | J240 | No | Auto | 24-80 |  | CCA |  |  |  | 17 | 1260 |  |  |  |  | 640 | 7.2 | 1.2 | ETNA | 16.67 | 2022-01-27
2014-09-12 | 514 | Dacar | SAE | J240 | No | Auto | 42-60 |  | CCA |  |  |  | 13 | 1262 |  |  |  |  | 500 | 7.2 | 3.84 | ETNA | 53.33 | 2022-01-27
2014-09-12 | 513 | Dacar | SAE | J240 | No | Auto | NS40-50 |  | CCA |  |  |  | 11 | 1261 |  |  |  |  | 415 | 7.2 | 2.4 | ETNA | 33.33 | 2022-01-27
2014-09-12 | 512 | Dacar | SAE | J240 | No | Auto | 27-85 |  | CCA | 763447-2 | 5374 |  | 21 | 1297 |  |  |  |  | 670 | 7.2 | 2.88 | produccion | 40 | 2022-01-27
2014-09-12 | 511 | Dacar | SAE | J240 | No | Auto | 27-85 |  | CCA | 763447-2 | 5374 |  | 21 | 1297 |  |  |  |  | 670 | 7.2 | 2.64 | produccion | 36.67 | 2022-01-27
2014-09-11 | 510 | Dacar | SAE | J240 | No | Auto | 24-80 |  | CCA | 663547-1 |  |  | 18.5 | 1266 |  |  |  |  | 640 | 7.2 |  | produccion | 0 | 2022-01-27
2014-09-11 | 509 | Dacar | SAE | J240 | No | Auto | 24-80 |  | CCA | 663547-1 |  |  | 18.5 | 1265 |  |  |  |  | 640 | 7.2 |  | produccion | 0 | 2022-01-27
2014-09-04 | 504 | Dacar | SAE | J240 | No | Auto | 24-80 |  | CCA |  |  |  |  | 1261 |  |  |  |  | 640 | 7.2 | 0.72 | ETNA | 10 | 2022-01-27
2014-09-04 | 503 | Dacar | SAE | J240 | No | Auto | 42-60 |  | CCA |  |  |  |  | 1262 |  |  |  |  | 500 | 7.2 | 3.12 | ETNA | 43.33 | 2022-01-27
2014-09-04 | 502 | Dacar | SAE | J240 | No | Auto | NS40-50 |  | CCA |  |  |  |  | 1266 |  |  |  |  | 415 | 7.2 | 3.84 | ETNA | 53.33 | 2022-01-27
2014-08-20 | 501 | Dacar | SAE | J240 | No | Moto | DB7-BS |  | CICLOS | 23074 |  |  |  | 1285 |  |  |  |  | N/D | 2996 |  | produccion | 0 | 2022-01-27
2014-08-20 | 500 | Dacar | SAE | J240 | No | Moto | DB7-BS |  | CICLOS | 23074 |  |  |  | 1289 |  |  |  |  | N/D | 2996 |  | produccion | 0 | 2022-01-27
2014-08-20 | 499 | Dacar | SAE | J240 | No | Moto | DTX7A-BS |  | CICLOS |  |  |  |  | 1278 |  |  |  |  | N/D | 2996 |  | produccion | 0 | 2022-01-27
2014-08-20 | 498 | Dacar | SAE | J240 | No | Moto | DTX7A-BS |  | CICLOS |  |  |  |  | 1275 |  |  |  |  | N/D | 2996 |  | produccion | 0 | 2022-01-27
2014-08-20 | 497 | Dacar | SAE | J240 | No | Moto | DB7-BS |  | CICLOS | 23074 |  |  |  | 1286 |  |  |  |  | N/D | 2996 |  | produccion | 0 | 2022-01-27
2014-08-20 | 496 | Dacar | SAE | J240 | No | Moto | DB7-BS |  | CICLOS | 24074 |  |  |  | 1287 |  |  |  |  | N/D | 2996 |  | produccion | 0 | 2022-01-27
2014-08-20 | 495 | Dacar | SAE | J240 | No | Moto | DB5-BS |  | CICLOS | 14084 |  |  |  | 1295 |  |  |  |  | N/D | 2996 |  | produccion | 0 | 2022-01-27
2014-08-20 | 494 | Dacar | SAE | J240 | No | Moto | DB5-BS |  | CICLOS | 13084 |  |  |  | 1300 |  |  |  |  | N/D | 2996 |  | produccion | 0 | 2022-01-27
2014-08-19 | 493 | Dacar | SAE | J240 | No | Moto | DTX7A-BS |  | CICLOS |  |  |  |  | 1275 |  |  |  |  | N/D | 2996 |  | produccion | 0 | 2022-01-27
2014-08-19 | 492 | Dacar | SAE | J240 | No | Moto | DB7-BS |  | CICLOS | 26074 |  |  |  | 1281 |  |  |  |  | N/D | 2996 |  | produccion | 0 | 2022-01-27
2014-08-19 | 491 | Dacar | SAE | J240 | No | Moto | DB5-BS |  | CICLOS | 40814 |  |  |  | 1301 |  |  |  |  | N/D | 2996 |  | produccion | 0 | 2022-01-27
2014-08-18 | 490 | Dacar | SAE | J240 | No | Auto | 42-60 |  | CAP | 553146 |  |  | 14 | 1277 |  |  |  |  | 60 | 54 |  | produccion | 0 | 2022-01-27
2014-08-18 | 489 | Dacar | SAE | J240 | No | Auto | 42-60 |  | CAP | 553146 |  |  | 14 | 1275 |  |  |  |  | 60 | 54 |  | produccion | 0 | 2022-01-27
2014-07-24 | 484 | Dacar | SAE | J240 | No | Auto | 42-60 |  | CAP | 533046-2 | 5304 |  | 13.54 | 1274 | 1.26 |  |  |  | 60 | 54 |  | produccion | 0 | 2022-01-27
2014-07-24 | 483 | Dacar | SAE | J240 | No | Auto | 42-60 |  | CAP | 533046-2 | 5304 |  | 13.51 | 1274 | 1.27 |  |  |  | 60 | 54 |  | produccion | 0 | 2022-01-27
2014-07-22 | 482 | Dacar | SAE | J240 | No | Auto | 42-60 |  | CAP | 523046-1 | 3304 |  | 13.33 | 1273 |  |  |  |  | 60 | 54 |  | produccion | 0 | 2022-01-27
2014-07-22 | 481 | Dacar | SAE | J240 | No | Auto | 42-60 |  | CAP | 523046-1 | 3304 |  | 13.11 | 1273 |  |  |  |  | 60 | 54 |  | produccion | 0 | 2022-01-27
2014-07-21 | 480 | Dacar | SAE | J240 | No | Auto | 34-80 |  | CCA | 762947 | 2304 |  | 17.77 | 1272 |  |  |  |  | 670 | 7.2 | 6.48 | produccion | 90 | 2022-01-27
2014-07-21 | 479 | Dacar | SAE | J240 | No | Auto | 34-80 |  | CCA | 762947 | 2304 |  | 17.8 | 1272 |  |  |  |  | 670 | 7.2 | 7.44 | produccion | 103.33 | 2022-01-27
2014-07-18 | 478 | Dacar | SAE | J240 | No | Golf | GC2-8/170 |  | CAP | 632947 | 6294 |  | 28.07 | 863 | 0 |  |  |  | 170 | 153 | 314 | produccion | 184.71 | 2022-01-27
2014-07-18 | 477 | Dacar | SAE | J240 | No | Golf | GC2-8/170 |  | CAP | 632947 | 6294 |  | 28.36 | 863 | 0 |  |  |  | 170 | 153 | 338 | produccion | 198.82 | 2022-01-27
2014-07-16 | 476 | Dacar | SAE | J240 | No | Golf | GC2-6/225 |  | CAP | 832449 | 4294 |  | 27.06 | 645 | 0 |  |  |  | 225 | 202.5 | 464 | produccion | 206.22 | 2022-01-27
2014-07-16 | 475 | Dacar | SAE | J240 | No | Golf | GC2-6/225 |  | CAP | 832449 | 4294 |  | 27.02 | 645 | 0 |  |  |  | 225 | 202.5 | 473 | produccion | 210.22 | 2022-01-27
2014-07-11 | 474 | Dacar | SAE | J240 | No | Golf | GC2-6/210 |  | CAP | 772348 | 6284 |  | 26.42 | 637 | 0 |  |  |  | 210 | 189 | 427 | produccion | 203.33 | 2022-01-27
2014-07-11 | 473 | Dacar | SAE | J240 | No | Golf | GC2-6/210 |  | CAP | 722448 | 6284 |  | 25.98 | 638 | 0 |  |  |  | 210 | 189 | 434 | produccion | 206.67 | 2022-01-27
2014-07-08 | 472 | Dacar | SAE | J240 | No | Auto | 30H-105 |  | RC | 851949-3 | 3284 |  | 24.06 | 1279 | 1.26 |  |  |  | 194 | 174.6 | 162 | produccion | 83.51 | 2022-01-27
2014-07-08 | 471 | Dacar | SAE | J240 | No | Auto | 30H-105 |  | RC | 851949-3 | 3284 |  | 24.15 | 1279 | 1.27 |  |  |  | 194 | 174.6 | 167 | produccion | 86.08 | 2022-01-27
2014-07-07 | 470 | Dacar | SAE | J240 | No | Auto | 27-85 |  | RC | 712347-2 | 2284 |  | 20.32 | 1273 | 1.26 |  |  |  | 137 | 123.3 | 137 | produccion | 100 | 2022-01-27
2014-07-07 | 469 | Dacar | SAE | J240 | No | Auto | 27-85 |  | RC | 712347-2 | 2284 |  | 20.28 | 1275 | 1.26 |  |  |  | 137 | 123.3 | 130 | produccion | 94.89 | 2022-01-27
2014-07-02 | 468 | Dacar | SAE | J240 | No | Auto | 24-80 |  | CAP | 612247-1 | 4274 |  | 17.89 | 1272 | 1.27 |  |  |  | 80 | 72 | 125 | produccion | 156.25 | 2022-01-27
2014-07-02 | 467 | Dacar | SAE | J240 | No | Auto | 24-80 |  | CAP | 612247-1 | 4274 |  | 18 | 1271 | 1.27 |  |  |  | 80 | 72 | 125 | produccion | 156.25 | 2022-01-27
2014-07-02 | 466 | Dacar | SAE | J240 | No | Auto | 24-65 |  | RC | 512246-1 | 4274 |  | 16.89 | 1274 | 1.27 |  |  |  | 103 | 92.7 | 111 | produccion | 107.77 | 2022-01-27
2014-07-02 | 465 | Dacar | SAE | J240 | No | Auto | 24-65 |  | RC | 512246-1 | 4274 |  | 16.77 | 1273 | 1.26 |  |  |  | 103 | 92.7 | 126 | produccion | 122.33 | 2022-01-27
2014-07-01 | 464 | Dacar | SAE | J240 | No | Auto | 42-60 |  | CAP | 552346-3 | 5264 |  | 13.43 | 1265 | 1.26 |  |  |  | 60 | 54 |  | produccion | 0 | 2022-01-27
2014-06-24 | 463 | Dacar | SAE | J240 | No | Golf | GC2-6/225 |  | CAP | 832449 | 3264 |  | 27.29 | 647 | 0 |  |  |  | 225 | 202.5 | 498 | produccion | 221.33 | 2022-01-27
2014-06-23 | 462 | Dacar | SAE | J240 | No | Auto | 42-60 |  | CAP | 562346 | 2264 |  | 13.39 | 1265 | 1.26 |  |  |  | 60 | 54 | 86 | produccion | 143.33 | 2022-01-27
2014-06-23 | 461 | Dacar | SAE | J240 | No | Auto | 42-60 |  | CAP | 562346 | 2264 |  | 13.25 | 1268 | 1.26 |  |  |  | 60 | 54 | 84 | produccion | 140 | 2022-01-27
2014-06-11 | 460 | Dacar | SAE | J240 | No | Golf | GC2-6/225 |  | CAP | 832249 | 6224 |  | 28.23 | 644 | 0 |  |  |  | 225 | 202.5 | 480 | produccion | 213.33 | 2022-01-27
2014-06-10 | 454 | Dacar | SAE | J240 | No | Moto | DB5L-BS |  | CAP | 10064 | 2244 |  | 1.96 | 1295 | 0 |  |  |  | 5 | 4.5 |  | produccion baterias moto | 0 | 2022-01-27
2014-06-10 | 453 | Dacar | SAE | J240 | No | Moto | DB5L-BS |  | CAP | 10064 | 2244 |  | 1.95 | 1291 | 0 |  |  |  | 5 | 4.5 |  | produccion baterias moto | 0 | 2022-01-27
2014-06-09 | 452 | Dacar | SAE | J240 | No | Golf | GC2-6/210 |  | CAP | 762348 | 2244 |  | 26.77 | 642 | 0 |  |  |  | 210 | 189 | 410 | produccion | 195.24 | 2022-01-27
2014-06-09 | 451 | Dacar | SAE | J240 | No | Golf | GC2-6/210 |  | CAP | 762348 | 2244 |  | 26.79 | 643 | 0 |  |  |  | 210 | 189 | 432 | produccion | 205.71 | 2022-01-27
2014-06-09 | 450 | Dacar | SAE | J240 | No | Auto | 66-68 |  | CAP | 721847-1 | 6234 |  | 16.75 | 1275 | 1.27 |  |  |  | 68 | 61.2 | 120 | produccion | 176.47 | 2022-01-27
2014-06-09 | 449 | Dacar | SAE | J240 | No | Auto | 66-68 |  | CAP | 721847-1 | 6234 |  | 16.73 | 1277 | 1.27 |  |  |  | 68 | 61.2 | 117 | produccion | 172.06 | 2022-01-27
2014-06-05 | 448 | Dacar | SAE | J240 | No | Auto | 42-60 |  | CAP | 572246-2 | 5234 |  | 13.78 | 1277 | 1.27 |  |  |  | 60 | 54 |  | produccion | 0 | 2022-01-27
2014-06-04 | 447 | Dacar | SAE | J240 | No | Auto | 34-80 |  | RC | 722347-3 | 4234 |  | 17.92 | 1287 | 1.28 |  |  |  | 123 | 110.7 | 131 | produccion | 106.5 | 2022-01-27
2014-06-04 | 446 | Dacar | SAE | J240 | No | Auto | 34-80 |  | RC | 722347-3 | 4234 |  | 17.9 | 1286 | 1.28 |  |  |  | 123 | 110.7 | 131 | produccion | 106.5 | 2022-01-27
2014-06-04 | 445 | Dacar | SAE | J240 | No | Auto | 27-85 |  | RC | 751347 | 4234 |  | 21.12 | 1277 | 1.27 |  |  |  | 137 | 123.3 | 129 | produccion | 94.16 | 2022-01-27
2014-06-04 | 444 | Dacar | SAE | J240 | No | Auto | 27-85 |  | RC | 751347 | 4234 |  | 21.05 | 1277 | 1.27 |  |  |  | 137 | 123.3 | 130 | produccion | 94.89 | 2022-01-27
2014-06-02 | 443 | Dacar | SAE | J240 | No | Golf | GC2-8/190 |  | CAP | 771947 | 7227 |  | 30.36 | 871 | 0 |  |  |  | 190 | 171 |  | produccion | 0 | 2022-01-27
2014-06-02 | 442 | Dacar | SAE | J240 | No | Golf | GC2-8/190 |  | CAP | 771947 | 7227 |  | 30.45 | 871 | 0 |  |  |  | 190 | 171 |  | produccion | 0 | 2022-01-27
2014-05-30 | 441 | Dacar | SAE | J240 | No | Golf | GC2-6/240 |  | CAP | 922249 | 6224 |  | 29.23 | 639 | 0 |  |  |  | 240 | 216 | 521 | produccion | 217.08 | 2022-01-27
2014-05-30 | 440 | Dacar | SAE | J240 | No | Golf | GC2-6/240 |  | CAP | 922249 | 6224 |  | 29.32 | 639 | 0 |  |  |  | 240 | 216 | 516 | produccion | 215 | 2022-01-27
2014-05-29 | 439 | Dacar | SAE | J240 | No | Auto | 42-55 |  | CAP | 562145-2 | 2224 |  | 13.21 | 1267 | 0 |  |  |  | 55 | 49.5 | 85 | produccion | 154.55 | 2022-01-27
2014-05-29 | 438 | Dacar | SAE | J240 | No | Auto | 42-55 |  | CAP | 562145-2 | 2224 |  | 13.24 | 1267 | 0 |  |  |  | 55 | 49.5 | 80 | produccion | 145.45 | 2022-01-27
2014-05-23 | 437 | Dacar | SAE | J240 | No | Auto | 42-60 |  | CAP | 532146-3 | 5214 |  | 13.65 | 1276 | 1.26 |  |  |  | 60 | 54 |  | produccion | 0 | 2022-01-27
2014-05-23 | 436 | Dacar | SAE | J240 | No | Auto | 42-60 |  | CAP | 532146-3 | 5214 |  | 13.64 | 1277 | 1.27 |  |  |  | 60 | 54 |  | produccion | 0 | 2022-01-27
2014-05-23 | 435 | Dacar | SAE | J240 | No | Auto | NS40-50 |  | CAP | 521945-3 | 6214 |  | 11.17 | 1273 | 1.26 |  |  |  | 50 | 45 | 63 | produccion | 126 | 2022-01-27
2014-05-23 | 434 | Dacar | SAE | J240 | No | Auto | NS40-50 |  | CAP | 521945-3 | 6214 |  | 11.21 | 1274 | 1.27 |  |  |  | 50 | 45 | 70 | produccion | 140 | 2022-01-27
2014-05-19 | 432 | Dacar | SAE | J240 | No | Golf | GC2-6/200 |  | CAP | 721447 | 2204 |  | 25.57 | 643 | 0 |  |  |  | 200 | 180 | 450 | produccion | 225 | 2022-01-27
2014-05-19 | 431 | Dacar | SAE | J240 | No | Golf | GC2-6/200 |  | CAP | 721447 | 2204 |  | 25.86 | 645 | 0 |  |  |  | 200 | 180 | 450 | produccion | 225 | 2022-01-27
2014-05-19 | 430 | Dacar | SAE | J240 | No | Golf | GC2-6/180 |  | CAP | 662047 | 2214 |  | 24.98 | 645 | 0 |  |  |  | 180 | 162 | 390 | produccion | 216.67 | 2022-01-27
2014-05-19 | 429 | Dacar | SAE | J240 | No | Golf | GC2-6/180 |  | CAP | 662047 | 2214 |  | 25.05 | 644 | 0 |  |  |  | 180 | 162 | 403 | produccion | 223.89 | 2022-01-27
2014-05-14 | 428 | Dacar | SAE | J240 | No | Auto | 30H-105 |  | CAP | 861949-2 | 4204 |  | 24.33 | 1280 | 1.26 |  |  |  | 105 | 94.5 |  | produccion | 0 | 2022-01-27
2014-05-14 | 427 | Dacar | SAE | J240 | No | Auto | 30H-105 |  | CAP | 861949-2 | 4204 |  | 24.36 | 1280 | 1.26 |  |  |  | 105 | 94.5 |  | produccion | 0 | 2022-01-27
2014-05-13 | 426 | Dacar | SAE | J240 | No | Auto | 24-80 |  | CAP | 661847-2 | 3204 |  | 18.54 | 1274 | 1.26 |  |  |  | 80 | 72 |  | produccion | 0 | 2022-01-27
2014-05-13 | 425 | Dacar | SAE | J240 | No | Auto | 24-80 |  | CAP | 661847-2 | 3204 |  | 18.59 | 1273 | 1.26 |  |  |  | 80 | 72 |  | produccion | 0 | 2022-01-27
2014-05-12 | 424 | Dacar | SAE | J240 | No | Auto | NS40-50 |  | CAP | 570745 | 4104 |  | 11.15 | 1256 | 1.24 |  |  |  | 50 | 45 |  | PRUEBA | 0 | 2022-01-27
2014-05-09 | 423 | Dacar | SAE | J240 | No | Auto | 42-60 |  | RC | 621946-1 | 6194 |  | 14.09 | 1276 | 1.26 |  |  |  | 92 | 82.8 | 104 | produccion | 113.04 | 2022-01-27
2014-05-09 | 422 | Dacar | SAE | J240 | No | Auto | 42-60 |  | RC | 621946-1 | 6194 |  | 14.06 | 1277 | 1.27 |  |  |  | 92 | 82.8 | 90 | produccion | 97.83 | 2022-01-27
2014-02-08 | 421 | Dacar | SAE | J240 | No | Moto | DTX7A-BS |  | CAP | 05024 |  |  | 2.65 | 1275 | 0 |  |  |  | 7 | 6.3 |  | produccion baterias moto | 0 | 2022-01-27
2014-02-08 | 420 | Dacar | SAE | J240 | No | Moto | DTX7A-BS |  | CAP | 05024 |  |  | 2.63 | 1291 | 0 |  |  |  | 7 | 6.3 |  | produccion baterias moto | 0 | 2022-01-27
2014-01-31 | 417 | Dacar | SAE | J240 | No | Auto | 42-40 |  | CCA | 370444 | 6054 |  | 11.24 | 1271 | 1.26 |  |  |  | 350 | 7.2 | 6.48 | PRUEBA | 90 | 2022-01-27
2014-01-31 | 416 | Dacar | SAE | J240 | No | Auto | 42-40 |  | CCA | 370444 | 6054 |  | 11.29 | 1270 | 1.26 |  |  |  | 350 | 7.2 | 7.92 | PRUEBA | 110 | 2022-01-27
2014-01-29 | 415 | Dacar | SAE | J240 | No | Golf | GC2-6/210 |  | CAP | 760448 | 3054 |  | 27.09 | 633 | 0 |  |  |  | 210 | 189 |  | produccion | 0 | 2022-01-27
2014-01-29 | 414 | Dacar | SAE | J240 | No | Golf | GC2-6/210 |  | CAP | 760448 | 3054 |  | 26.99 | 633 | 0 |  |  |  | 210 | 189 |  | produccion | 0 | 2022-01-27
2014-01-28 | 413 | Dacar | SAE | J240 | No | Estacionaria | 31AGM100 |  | CAP |  |  |  |  | 12.79 | 0 |  |  |  | 100 | 90 |  | Taller ANYCAR | 0 | 2022-01-27
2014-01-28 | 412 | Dacar | SAE | J240 | No | Estacionaria | 31AGM100 |  | CAP |  |  |  |  | 12.85 | 0 |  |  |  | 100 | 90 |  | Taller ANYCAR | 0 | 2022-01-27
2014-01-28 | 411 | Dacar | SAE | J240 | No | Estacionaria | 31-DC-100 |  | CAP | 754438 | 5453 |  |  | 8.37 | 0 |  |  |  | 105 | 94.5 |  | Taller ANYCAR | 0 | 2022-01-27
2014-01-28 | 410 | Dacar | SAE | J240 | No | Estacionaria | 31-DC-100 |  | CAP | 762838 | 5403 |  |  | 12.54 | 0 |  |  |  | 105 | 94.5 |  | Taller ANYCAR | 0 | 2022-01-27
2014-01-28 | 409 | Dacar | SAE | J240 | No | Estacionaria | 31-DC-100 |  | CAP | 754438 | 5453 |  |  | 12.65 | 0 |  |  |  | 105 | 94.5 |  | Taller ANYCAR | 0 | 2022-01-27
2014-01-28 | 408 | Dacar | SAE | J240 | No | Estacionaria | 31-DC-100 |  | CAP | 754438 | 5453 |  |  | 12.66 | 0 |  |  |  | 105 | 94.5 |  | Taller ANYCAR | 0 | 2022-01-27
2014-01-24 | 407 | Dacar | SAE | J240 | No | Golf | GC2-8/170 |  | CAP | 630447 | 5044 |  | 28.53 | 8.58 | 0 |  |  |  | 170 | 153 |  | produccion | 0 | 2022-01-27
2014-01-24 | 406 | Dacar | SAE | J240 | No | Golf | GC2-6/225 |  | CAP | 860349 | 4044 |  | 28.58 | 9.47 | 0 |  |  |  | 225 | 202.5 |  | produccion | 0 | 2022-01-27
2014-01-22 | 405 | Dacar | SAE | J240 | No | Golf | GC2-6/225 |  | CAP | 860349 | 4044 |  | 28.51 | 9.44 | 0 |  |  |  | 225 | 202.5 |  | produccion | 0 | 2022-01-27
2014-01-22 | 404 | Dacar | SAE | J240 | No | Golf | GC2-8/170 |  | CAP | 620447 | 4044 |  | 28.26 | 8.56 | 0 |  |  |  | 170 | 153 |  | produccion | 0 | 2022-01-27
2014-01-22 | 403 | Dacar | SAE | J240 | No | Golf | GC2-6/200 |  | CAP | 750347 | 4044 |  | 25.62 | 6.39 | 0 |  |  |  | 200 | 180 |  | produccion | 0 | 2022-01-27
2014-01-22 | 402 | Dacar | SAE | J240 | No | Golf | GC2-6/200 |  | CAP | 750347 | 4044 |  | 25.62 | 6.39 |  |  |  |  | 200 | 180 |  | produccion | 0 | 2022-01-27
2014-01-21 | 401 | Dacar | SAE | J240 | No | Golf | GC2-6/210 |  | CAP | 750348 | 3044 |  | 26.75 | 6.32 | 1.26 |  |  |  | 210 | 189 |  | produccion | 0 | 2022-01-27
2014-01-21 | 400 | Dacar | SAE | J240 | No | Golf | GC2-6/210 |  | CAP | 750348 | 3044 |  | 26.55 | 6.35 | 1.26 |  |  |  | 210 | 189 |  | produccion | 0 | 2022-01-27
2014-01-21 | 399 | Dacar | SAE | J240 | No | Auto | 42-60 |  | CAP | 660346 | 2044 |  | 14.06 | 12.76 | 1.27 |  |  |  | 60 | 54 |  | produccion | 0 | 2022-01-27
2014-01-21 | 398 | Dacar | SAE | J240 | No | Auto | 42-60 |  | CCA | 660346 | 2044 |  | 14.14 | 12.75 | 1.27 |  |  |  | 500 | 7.2 | 6.72 | produccion | 93.33 | 2022-01-27
2014-01-16 | 397 | Dacar | SAE | J240 | No | Auto | 65-90 |  | CCA | 720348 | 4034 |  | 19.32 | 12.74 | 1.13 |  |  |  | 720 | 7.2 | 9.6 | produccion | 133.33 | 2022-01-27
2014-01-16 | 396 | Dacar | SAE | J240 | No | Auto | 65-90 |  | CCA | 720348 | 4034 |  | 19.47 | 12.84 | 1.28 |  |  |  | 720 | 7.2 | 5.04 | produccion | 70 | 2022-01-27
2014-01-16 | 395 | Dacar | SAE | J240 | No | Auto | 34-80 |  | CCA | 730347 | 5034 |  | 17.46 | 12.76 | 1.26 |  |  |  | 670 | 7.2 | 8.16 | produccion | 113.33 | 2022-01-27
2014-01-16 | 394 | Dacar | SAE | J240 | No | Auto | 34-80 |  | CCA | 730347 | 5034 |  | 17.56 | 12.8 | 1.27 |  |  |  | 670 | 7.2 | 9.12 | produccion | 126.67 | 2022-01-27
2014-01-10 | 393 | Dacar | SAE | J240 | No | Estacionaria | 31AGM100 |  | CAP |  |  |  | 18.56 | 13.05 | 0 |  |  |  | 100 | 90 |  | china | 0 | 2022-01-27
2014-01-10 | 392 | Dacar | SAE | J240 | No | Estacionaria | 31AGM100 |  | CAP |  |  |  | 28.8 | 13.13 | 0 |  |  |  | 100 | 90 |  | china | 0 | 2022-01-27
2014-10-01 | 391 | Dacar | SAE | J240 | No | Auto | 34-80 |  | CAP | 740247 | 6024 |  | 17.68 | 12.85 | 0 |  |  |  | 80 | 72 |  | produccion | 0 | 2022-01-27
2014-01-09 | 390 | Dacar | SAE | J240 | No | Golf | GC2-6/210 |  | CAP | 720848 | 5024 |  | 26.45 | 6.39 | 0 |  |  |  | 210 | 189 | 410 | produccion | 195.24 | 2022-01-27
2013-12-20 | 389 | Dacar | SAE | J240 | No | Golf | GC2-6/195 |  | CAP | 735138 | 6513 |  | 26.53 | 6.4 |  |  |  |  | 195 | 175.5 | 430 | produccion | 220.51 | 2022-01-27
2013-12-16 | 388 | Dacar | SAE | J240 | No | Moto | DTX9-BS |  | CCA |  |  |  | 2.3 | 12.98 | 0 |  |  |  | 90 | 7.2 |  | china | 0 | 2022-01-27
2013-12-16 | 387 | Dacar | SAE | J240 | No | Moto | DTX9-BS |  | CCA |  |  |  | 3 | 12.95 | 0 |  |  |  | 90 | 7.2 |  | china | 0 | 2022-01-27
2013-12-16 | 386 | Dacar | SAE | J240 | No | Moto | DTX9-BS |  | RC |  |  |  | 2.99 | 12.97 | 0 |  |  |  | 0 | 0 |  | china | 0 | 2022-01-27
2013-12-16 | 385 | Dacar | SAE | J240 | No | Moto | DTX9-BS |  | CAP |  |  |  | 3.01 | 12.97 | 0 |  |  |  | 9 | 8.1 |  | china | 0 | 2022-01-27
2013-12-16 | 384 | Dacar | SAE | J240 | No | Moto | DTX9-BS |  | CAP |  |  |  | 3.01 | 12.97 | 0 |  |  |  | 9 | 8.1 |  | china | 0 | 2022-01-27
2013-12-13 | 383 | Dacar | SAE | J240 | No | Golf | GC2-6/195 |  | CAP | 735038 | 6503 |  | 26.8 | 6.36 | 0 |  |  |  | 195 | 175.5 | 431 | produccion | 221.03 | 2022-01-27
2013-12-07 | 380 | Dacar | SAE | J240 | No | Moto | DB9-BS |  | CAP | 3051234051 |  |  | 3.07 | 13.1 | 0 |  |  |  | 9 | 8.1 |  | produccion baterias moto | 0 | 2022-01-27
2013-12-07 | 379 | Dacar | SAE | J240 | No | Moto | DB9-BS |  | CAP | 3051234050 |  |  | 3.09 | 13.04 | 0 |  |  |  | 9 | 8.1 |  | produccion baterias moto | 0 | 2022-01-27
2013-12-07 | 378 | Dacar | SAE | J240 | No | Moto | DB9-BS |  | CAP | 3051234049 |  |  | 2.92 | 12.92 | 0 |  |  |  | 9 | 8.1 |  | produccion baterias moto | 0 | 2022-01-27
2013-12-07 | 377 | Dacar | SAE | J240 | No | Moto | DB9-BS |  | CCA | 3051234048 |  |  | 2.9 | 12.98 | 0 |  |  |  | 95 | 7.2 | 5.52 | produccion baterias moto | 76.67 | 2022-01-27
2013-12-03 | 376 | Dacar | SAE | J240 | No | Moto | DB9-BS |  | CAP |  |  |  |  | 13.29 | 0 |  |  |  | 9 | 8.1 |  | produccion baterias moto | 0 | 2022-01-27
2013-12-03 | 375 | Dacar | SAE | J240 | No | Moto | DB9-BS |  | CAP |  |  |  |  | 13.08 | 0 |  |  |  | 9 | 8.1 |  | produccion baterias moto | 0 | 2022-01-27
2013-12-03 | 374 | Dacar | SAE | J240 | No | Moto | DB5L-BS |  | CAP |  |  |  |  | 12.94 | 0 |  |  |  | 5 | 4.5 |  | produccion baterias moto | 0 | 2022-01-27
2013-12-03 | 373 | Dacar | SAE | J240 | No | Moto | DB5L-BS |  | CAP |  |  |  |  | 12.95 | 0 |  |  |  | 5 | 4.5 |  | produccion baterias moto | 0 | 2022-01-27
2013-12-03 | 372 | Dacar | SAE | J240 | No | Moto | DB9-BS |  | CAP |  |  |  |  | 13.12 | 0 |  |  |  | 9 | 8.1 |  | produccion baterias moto | 0 | 2022-01-27
2013-12-03 | 371 | Dacar | SAE | J240 | No | Moto | DB9-BS |  | CAP |  |  |  |  | 13.1 | 0 |  |  |  | 9 | 8.1 |  | produccion baterias moto | 0 | 2022-01-27
2013-11-27 | 370 | Dacar | SAE | J240 | No | Auto | 34-80 |  | CAP | 724837 | 3483 |  | 17.03 | 12.8 | 1.27 |  |  |  | 80 | 72 |  | produccion | 0 | 2022-01-27
2013-11-15 | 368 | Dacar | SAE | J240 | No | Moto | DB5L-BS |  | CCA |  | 5463 |  | 2.11 | 12.96 | 0 |  |  |  | 55 | 7.2 | 6.24 | produccion baterias moto | 86.67 | 2022-01-27
2013-11-12 | 367 | Dacar | SAE | J240 | No | Auto | 27-85 |  | CAP | 754537 | 7453 |  | 20.82 | 12.73 | 1.27 |  |  |  | 85 | 76.5 | 144 | produccion | 169.41 | 2022-01-27
2013-11-12 | 366 | Dacar | SAE | J240 | No | Auto | 27-85 |  | CAP | 754537 | 7453 |  | 20.94 | 12.73 | 1.26 |  |  |  | 85 | 76.5 | 151 | produccion | 177.65 | 2022-01-27
2013-11-12 | 365 | Dacar | SAE | J240 | No | Auto | 24-65 |  | RC | 564536 | 1463 |  | 17.06 | 12.71 | 1.26 |  |  |  | 103 | 92.7 | 109 | produccion | 105.83 | 2022-01-27
2013-11-12 | 364 | Dacar | SAE | J240 | No | Auto | 24-65 |  | CAP | 564536 | 1463 |  | 16.89 | 12.73 | 1.26 |  |  |  | 65 | 58.5 | 104 | produccion | 160 | 2022-01-27
2013-10-04 | 358 | Dacar | SAE | J240 | No | Moto | DB9-BS |  | RC |  | 2453 |  | 2.87 | 13.06 | 0 |  |  |  | 0 | 0 |  | produccion baterias moto | 0 | 2022-01-27
2013-10-04 | 357 | Dacar | SAE | J240 | No | Estacionaria | 31-DC-100 |  | RC | 754438 | 2453 |  | 25.34 | 12.71 | 1.26 |  |  |  | 200 | 180 |  | Producción | 0 | 2022-01-27
2013-10-04 | 356 | Dacar | SAE | J240 | No | Estacionaria | 31-DC-100 |  | CAP | 754438 | 2453 |  | 24.7 | 12.69 | 1.25 |  |  |  | 105 | 94.5 |  | Producción | 0 | 2022-01-27
2013-11-01 | 355 | Dacar | SAE | J240 | No | Moto | DB9-BS |  | RC |  |  |  | 2.98 | 12.81 | 0 |  |  |  | 0 | 0 |  | CHINA | 0 | 2022-01-27
2013-11-01 | 354 | Dacar | SAE | J240 | No | Moto | DB9-BS |  | RC |  |  |  | 3.01 | 12.79 | 0 |  |  |  | 0 | 0 |  | CHINA | 0 | 2022-01-27
2013-10-31 | 353 | Dacar | SAE | J240 | No | Moto | DB9-BS |  | CAP |  | 5444 |  | 2.8 | 12.93 | 0 |  |  |  | 9 | 8.1 |  | produccion baterias moto | 0 | 2022-01-27
2013-10-31 | 352 | Dacar | SAE | J240 | No | Moto | DB9-BS |  | CAP |  | 5443 |  | 2.78 | 12.94 | 0 |  |  |  | 9 | 8.1 |  | produccion baterias moto | 0 | 2022-01-27
2013-10-30 | 351 | Dacar | SAE | J240 | No | Moto | DB9-BS |  | CAP |  | 4443 |  | 2.82 | 12.84 | 0 |  |  |  | 9 | 8.1 |  | produccion baterias moto | 0 | 2022-01-27
2013-10-29 | 350 | Dacar | SAE | J240 | No | Moto | DB9-BS |  | CAP |  | 2443 |  | 2.86 | 12.93 | 0 |  |  |  | 9 | 8.1 |  | produccion baterias moto | 0 | 2022-01-27
2013-10-29 | 349 | Dacar | SAE | J240 | No | Moto | DB9-BS |  | CAP |  | 2443 |  | 2.86 | 12.95 | 0 |  |  |  | 9 | 8.1 |  | produccion baterias moto | 0 | 2022-01-27
2013-10-28 | 348 | Dacar | SAE | J240 | No | Moto | DB7-BS |  | CAP |  |  |  | 2.55 | 13.19 | 0 |  |  |  | 7 | 6.3 |  | produccion baterias moto | 0 | 2022-01-27
2013-10-24 | 347 | Dacar | SAE | J240 | No | Auto | 34-80 |  | CCA | 763127 | 7313 |  | 17.95 | 12.57 | 1.24 |  |  |  | 670 | 7.2 | 6 | Producción | 83.33 | 2022-01-27
2013-10-24 | 346 | Dacar | SAE | J240 | No | Auto | 34-80 |  | CCA | 742637 | 6303 |  | 17.61 | 12.55 | 1.24 |  |  |  | 670 | 7.2 | 1.68 | Producción | 23.33 | 2022-01-27
2013-10-22 | 344 | Dacar | SAE | J240 | No | Auto | 34-80 |  | RC | 754237 | 2433 |  | 17.77 | 12.79 | 1.26 |  |  |  | 123 | 110.7 | 113 | Producción | 91.87 | 2022-01-27
2013-10-22 | 343 | Dacar | SAE | J240 | No | Auto | 34-80 |  | RC | 754237 | 2433 |  | 17.76 | 12.8 | 1.26 |  |  |  | 123 | 110.7 | 133 | Producción | 108.13 | 2022-01-27
2013-10-22 | 342 | Dacar | SAE | J240 | No | Auto | NS40-50 |  | RC | 564235 | 1433 |  | 11.13 | 12.73 | 1.26 |  |  |  | 73 | 65.7 | 75 | Producción | 102.74 | 2022-01-27
2013-10-22 | 341 | Dacar | SAE | J240 | No | Auto | NS40-50 |  | RC | 564235 | 1433 |  | 11.02 | 12.72 | 1.26 |  |  |  | 73 | 65.7 | 58 | Producción | 79.45 | 2022-01-27
2013-10-17 | 340 | Dacar | SAE | J240 | No | Auto | 24-80 |  | RC | 634237 | 5423 |  | 18.5 | 12.82 |  |  |  |  | 130 | 117 | 122 | Producción | 93.85 | 2022-01-27
2013-10-15 | 339 | Dacar | SAE | J240 | No | Auto | 24-85 |  | RC | 653737 | 3423 |  | 18.6 | 12.78 | 0 |  |  |  | 137 | 123.3 | 90 | Producción | 65.69 | 2022-01-27
2013-10-15 | 338 | Dacar | SAE | J240 | No | Auto | 24-85 |  | RC | 653737 | 3423 |  | 18.9 | 12.78 | 0 |  |  |  | 137 | 123.3 | 119 | Producción | 86.86 | 2022-01-27
2013-10-10 | 337 | Dacar | SAE | J240 | No | Auto | 42-60 | FV | CAP | 664036-1 | 5413 |  | 14.27 | 12.78 | 1.26 |  |  |  | 60 | 54 |  | Producción | 0 | 2022-01-27
2013-10-10 | 336 | Dacar | SAE | J240 | No | Auto | 42-60 |  | CAP | 664036 | 5413 |  | 14.17 | 12.78 | 1.26 |  |  |  | 60 | 54 |  | Producción | 0 | 2022-01-27
2013-10-10 | 335 | Dacar | SAE | J240 | No | Moto | DB7-BS |  | CCA |  | 5413 |  | 2.58 | 12.91 | 0 |  |  |  | 80 | 7.2 | 5.28 | produccion baterias moto | 73.33 | 2022-01-27
2013-10-09 | 334 | Dacar | SAE | J240 | No | Moto | DB7-BS |  | CAP |  | 3413 |  | 2.47 | 12.75 | 0 |  |  |  | 7 | 6.3 |  | produccion baterias moto | 0 | 2022-01-27
2013-10-08 | 333 | Dacar | SAE | J240 | No | Estacionaria | GC2-6/195 |  | CAP | 964039 | 2413 |  | 29 | 6.35 | 0 |  |  |  | 195 | 175.5 |  | Producción | 0 | 2022-01-27
2013-10-08 | 332 | Dacar | SAE | J240 | No | Estacionaria | GC2-6/195 |  | CAP | 964039 | 2413 |  | 29 | 6.35 | 0 |  |  |  | 195 | 175.5 |  | Producción | 0 | 2022-01-27
2013-10-03 | 331 | Dacar | SAE | J240 | No | Moto | DB7-BS |  | CCA |  | 4403 |  | 2.53 | 12.83 | 0 |  |  |  | 80 | 7.2 | 8.4 | produccion baterias moto | 116.67 | 2022-01-27
2013-10-02 | 330 | Dacar | SAE | J240 | No | Auto | 42-40 |  | CAP | 323934 | 3393 |  | 11.18 | 12.68 | 0 |  |  |  | 40 | 36 |  | Producción | 0 | 2022-01-27
2013-10-01 | 329 | Dacar | SAE | J240 | No | Moto | DB7-BS |  | CCA |  | 6393 |  | 2.49 | 12.77 | 0 |  |  |  | 80 | 7.2 | 6.48 | produccion baterias moto | 90 | 2022-01-27
2013-09-25 | 328 | Dacar | SAE | J240 | No | Moto | DB7-BS |  | CCA |  | 3393 |  | 2.5 | 12.82 | 0 |  |  |  | 80 | 7.2 | 6.72 | produccion baterias moto | 93.33 | 2022-01-27
2013-09-25 | 327 | Dacar | SAE | J240 | No | Moto | DB7-BS |  | CCA |  | 3393 |  | 2.51 | 12.82 | 0 |  |  |  | 80 | 7.2 | 10.56 | produccion baterias moto | 146.67 | 2022-01-27
2013-09-18 | 326 | Dacar | SAE | J240 | No | Moto | DB7-BS |  | CAP |  | 3383 |  | 2.61 | 12.76 | 0 |  |  |  | 7 | 6.3 |  | produccion baterias moto | 0 | 2022-01-27
2013-09-18 | 325 | Dacar | SAE | J240 | No | Moto | DB7-BS |  | CCA |  | 3383 |  | 2.56 | 12.76 | 0 |  |  |  | 80 | 7.2 | 6 | produccion baterias moto | 83.33 | 2022-01-27
2013-09-09 | 324 | Dacar | SAE | J240 | No | Moto | DB5L-BS |  | CAP |  |  |  |  | 12.92 | 0 |  |  |  | 5 | 4.5 |  | CHINA | 0 | 2022-01-27
2013-09-09 | 323 | Dacar | SAE | J240 | No | Moto | DB5L-BS |  | CAP |  |  |  |  | 12.91 | 0 |  |  |  | 5 | 4.5 |  | CHINA | 0 | 2022-01-27
2013-09-09 | 322 | Dacar | SAE | J240 | No | Moto | DB9-BS |  | CAP |  |  |  |  | 12.75 | 0 |  |  |  | 9 | 8.1 |  | CHINA | 0 | 2022-01-27
2013-09-09 | 321 | Dacar | SAE | J240 | No | Moto | DB9-BS |  | CAP |  |  |  |  | 12.75 | 0 |  |  |  | 9 | 8.1 |  | CHINA | 0 | 2022-01-27
2013-09-09 | 320 | Dacar | SAE | J240 | No | Moto | DB7-BS |  | CAP |  |  |  |  | 12.47 | 0 |  |  |  | 7 | 6.3 |  | produccion baterias moto | 0 | 2022-01-27
2013-09-07 | 319 | Dacar | SAE | J240 | No | Auto | 27-100 |  | CAP | 833539 | 7363 |  | 23 | 12.83 | 0 |  |  |  | 100 | 90 |  | PRUEBA | 0 | 2022-01-27
2013-09-07 | 317 | Dacar | SAE | J240 | No | Auto | 27-100 |  | CAP | 833539 | 7363 |  | 23 | 12.84 | 0 |  |  |  | 100 | 90 |  | PRUEBA | 0 | 2022-01-27
2013-09-07 | 316 | Dacar | SAE | J240 | No | Auto | 27-100 |  | RC | 833539 | 7363 |  | 23 | 12.83 | 0 |  |  |  | 173 | 155.7 | 192 | PRUEBA | 110.98 | 2022-01-27
2013-09-07 | 314 | Dacar | SAE | J240 | No | Auto | 27-100 |  | CCA | 833539 | 7363 |  | 23 | 12.83 | 0 |  |  |  | 825 | 7.2 |  | PRUEBA | 0 | 2022-01-27
2013-09-07 | 313 | Dacar | SAE | J240 | No | Auto | 27-100 |  | CCA | 833539 | 7363 |  | 23 | 12.82 | 0 |  |  |  | 825 | 7.2 |  | PRUEBA | 0 | 2022-01-27
2013-09-06 | 312 | Dacar | SAE | J240 | No | Moto | DB7-BS |  | CAP |  | 5363 |  |  | 13 | 0 |  |  |  | 7 | 6.3 |  | Producción de baterias moto | 0 | 2022-01-27
2013-08-27 | 311 | Dacar | SAE | J240 | No | Moto | DB7-BS |  | CAP |  |  |  | 2.3 | 12.85 | 0 |  |  |  | 7 | 6.3 |  | CHINA | 0 | 2022-01-27
2013-08-23 | 310 | Dacar | SAE | J240 | No | Auto | 65-90 |  | CAP | 742938 | 6343 |  | 20.3 | 12.78 | 0 |  |  |  | 90 | 81 | 147.2 | Producción | 163.56 | 2022-01-27
2013-08-19 | 309 | Dacar | SAE | J240 | No | Auto | 25-70 |  | CAP | 562036 | 3213 |  | 16.2 | 12.73 |  |  |  |  | 70 | 63 |  | Producción | 0 | 2022-01-27
2013-08-14 | 308 | Dacar | SAE | J240 | No | Auto | 36-47 |  | CAP | 460835 | 3093 |  | 11.46 | 12.57 |  |  |  |  | 47 | 42.3 |  | taller | 0 | 2022-01-27
2013-08-02 | 307 | Dacar | SAE | J240 | No | Auto | 24-80 |  | CCA | 633037 | 3313 |  | 19.01 | 12.72 |  |  |  |  | 640 | 7.2 | 6 | Producción | 83.33 | 2022-01-27
2013-08-02 | 306 | Dacar | SAE | J240 | No | Auto | 24-80 |  | CCA | 633037 | 3313 |  | 19.02 | 12.73 | 0 |  |  |  | 640 | 7.2 | 8.16 | Producción | 113.33 | 2022-01-27
2013-08-02 | 305 | Dacar | SAE | J240 | No | Auto | 42-60 |  | CCA | 663036 | 3313 |  | 14.71 | 12.73 | 0 |  |  |  | 500 | 7.2 | 7.68 | Producción | 106.67 | 2022-01-27
2013-08-02 | 304 | Dacar | SAE | J240 | No | Auto | 42-60 |  | CCA | 663036 | 3313 |  | 14.62 | 12.73 | 0 |  |  |  | 500 | 7.2 | 7.44 | Producción | 103.33 | 2022-01-27
2013-07-31 | 303 | Dacar | SAE | J240 | No | Auto | 27-100 |  | CCA | 842939 | 5293 |  | 23.57 | 12.8 | 0 |  |  |  | 825 | 7.2 | 6.72 | BATERIA DE PRUEBA | 93.33 | 2022-01-27
2013-07-26 | 302 | Dacar | SAE | J240 | No | Auto | 27-100 |  | CCA | 842939 | 5293 |  | 23.62 | 12.82 | 0 |  |  |  | 825 | 7.2 | 7.92 | BATERIA DE PRUEBA | 110 | 2022-01-27
2013-07-25 | 301 | Dacar | SAE | J240 | No | Auto | 30H-105 |  | CCA | 922931 | 5293 |  | 26.7 | 12.82 | 0 |  |  |  | 825 | 7.2 | 14.64 | BATERIA DE PRUEBA | 203.33 | 2022-01-27
2013-07-25 | 300 | Dacar | SAE | J240 | No | Auto | 30H-105 |  | CCA | 922931 | 5293 |  | 26.74 | 12.76 | 0 |  |  |  | 825 | 7.2 | 15.6 | BATERIA DE PRUEBA | 216.67 | 2022-01-27
2013-07-25 | 299 | Dacar | SAE | J240 | No | Auto | NS40-50 |  | RC | 531335 | 3303 |  | 11.35 | 12.77 | 0 |  |  |  | 73 | 65.7 | 57 | Producción | 78.08 | 2022-01-27
2013-07-25 | 298 | Dacar | SAE | J240 | No | Auto | NS40-50 |  | RC | 531335 | 3303 |  | 11.47 | 12.77 | 0 |  |  |  | 73 | 65.7 | 59 | Producción | 80.82 | 2022-01-27
2013-07-23 | 297 | Dacar | SAE | J240 | No | Auto | 27-100 |  | CCA | 842939 | 5293 |  | 23.53 | 12.86 | 0 |  |  |  | 825 | 7.2 | 1.44 | BATERIA DE PRUEBA | 20 | 2022-01-27
2013-07-18 | 296 | Dacar | SAE | J240 | No | Auto | 27-100 |  | CCA | 842939 | 5293 |  | 23.55 | 12.91 | 0 |  |  |  | 825 | 7.2 | 1.44 | BATERIA DE PRUEBA | 20 | 2022-01-27
2013-07-17 | 295 | Dacar | SAE | J240 | No | Auto | 42-60 |  | CAP | 641736 | 2293 |  | 14.49 | 12.75 | 0 |  |  |  | 60 | 54 |  | Producción | 0 | 2022-01-27
2013-07-17 | 294 | Dacar | SAE | J240 | No | Auto | 42-60 |  | CAP | 641736 | 2293 |  | 14.65 | 12.75 | 0 |  |  |  | 60 | 54 |  | Producción | 0 | 2022-01-27
2013-07-17 | 293 | Dacar | SAE | J240 | No | Auto | 42-60 |  | CAP | 661236 | 3293 |  | 14.91 | 12.83 | 0 |  |  |  | 60 | 54 |  | Producción | 0 | 2022-01-27
2013-07-17 | 292 | Dacar | SAE | J240 | No | Auto | 42-60 |  | CAP | 661236 | 3293 |  | 14.47 | 12.82 | 0 |  |  |  | 60 | 54 |  | Producción | 0 | 2022-01-27
2013-07-12 | 291 | Dacar | SAE | J240 | No | Golf | GC2-6/225 |  | CAP | 842739 |  |  | 29.41 | 6.43 | 1.28 |  |  |  | 225 | 202.5 | 476 | Producción | 211.56 | 2022-01-27
2013-07-12 | 290 | Dacar | SAE | J240 | No | Golf | GC2-6/225 |  | CAP | 832739 |  |  | 29.74 | 6.45 | 1.28 |  |  |  | 225 | 202.5 | 494 | Producción | 219.56 | 2022-01-27
2013-07-12 | 289 | Dacar | SAE | J240 | No | Golf | GC2-6/195 |  | CAP | 722838 |  |  | 27.83 | 6.34 | 1.26 |  |  |  | 195 | 175.5 | 394 | Producción | 202.05 | 2022-01-27
2013-07-12 | 288 | Dacar | SAE | J240 | No | Golf | GC2-6/195 |  | CAP | 722838 |  |  | 27.89 | 6.35 | 1.26 |  |  |  | 195 | 175.5 | 393 | Producción | 201.54 | 2022-01-27
2013-07-03 | 285 | Dacar | SAE | J240 | No | Auto | 42-60 |  | RC | 631736 |  |  | 14.73 | 12.79 | 1.27 |  |  |  | 92 | 82.8 | 114 | Producción | 123.91 | 2022-01-27
2013-07-03 | 284 | Dacar | SAE | J240 | No | Auto | 42-60 |  | RC | 631736 |  |  | 14.68 | 12.79 | 1.27 |  |  |  | 92 | 82.8 | 114 | Producción | 123.91 | 2022-01-27
2013-07-03 | 283 | Dacar | SAE | J240 | No | Auto | 34-80 |  | RC | 742637 |  |  | 18.27 | 12.81 | 1.27 |  |  |  | 123 | 110.7 | 157 | Producción | 127.64 | 2022-01-27
2013-07-03 | 282 | Dacar | SAE | J240 | No | Auto | 34-80 |  | RC | 752637 |  |  | 18.2 | 12.82 | 1.27 |  |  |  | 123 | 110.7 | 127 | Producción | 103.25 | 2022-01-27
2013-06-29 | 281 | Dacar | SAE | J240 | No | Auto | 27-85 |  | RC | 732537 |  |  | 21.52 | 12.73 | 1.26 |  |  |  | 137 | 123.3 | 111 | Producción | 81.02 | 2022-01-27
2013-06-29 | 280 | Dacar | SAE | J240 | No | Auto | 27-85 |  | RC | 732437 |  |  | 21.75 | 12.71 | 1.26 |  |  |  | 137 | 123.3 | 160 | Producción | 116.79 | 2022-01-27
2013-06-29 | 279 | Dacar | SAE | J240 | No | Auto | 42-47 |  | RC | 442335 |  |  | 12.86 | 12.68 | 1.26 |  |  |  | 68 | 61.2 | 62 | Producción | 91.18 | 2022-01-27
2013-06-29 | 278 | Dacar | SAE | J240 | No | Auto | 42-40 |  | RC | 352534 |  |  | 11.74 | 12.69 | 1.26 |  |  |  | 60 | 54 | 53 | Producción | 88.33 | 2022-01-27
2013-06-25 | 277 | Dacar | SAE | J240 | No | Auto | 42-47 |  | RC | 442335 | 6235 |  | 12.5 | 12.69 |  |  |  |  | 68 | 61.2 | 66 | Producción | 97.06 | 2022-01-27
2013-06-25 | 276 | Dacar | SAE | J240 | No | Auto | 42-47 |  | CCA | 442335 |  |  | 12.58 | 12.69 | 1.26 |  |  |  | 370 | 7.2 | 18.24 | Producción | 253.33 | 2022-01-27
2013-06-25 | 275 | Dacar | SAE | J240 | No | Auto | 42-40 |  | CCA | 342334 |  |  | 11.49 | 12.71 | 1.26 |  |  |  | 350 | 7.2 | 18.72 | Producción | 260 | 2022-01-27
2013-06-20 | 274 | Dacar | SAE | J240 | No | Auto | 30H-105 |  | RC | 822439 |  |  | 24.36 | 12.83 | 1.27 |  |  |  | 194 | 174.6 | 215 | Producción | 110.82 | 2022-01-27
2013-06-20 | 273 | Dacar | SAE | J240 | No | Auto | 30H-105 |  | RC | 822439 |  |  | 24.37 | 12.83 | 1.28 |  |  |  | 194 | 174.6 | 209 | Producción | 107.73 | 2022-01-27
2013-06-18 | 272 | Dacar | SAE | J240 | No | Auto | N40-57 |  | RC | 562436 |  |  | 12.79 | 12.77 | 1.26 |  |  |  | 87 | 78.3 | 84 | Producción | 96.55 | 2022-01-27
2013-06-18 | 271 | Dacar | SAE | J240 | No | Auto | N40-57 |  | RC | 562436 |  |  | 12.83 | 12.77 | 1.26 |  |  |  | 87 | 78.3 | 84 | Producción | 96.55 | 2022-01-27
2013-06-18 | 270 | Dacar | SAE | J240 | No | Golf | GC2-6/195 |  | RC | 772438 |  |  | 27 | 6.36 | 1.27 |  |  |  | 571 | 513.9 | 442 | Producción | 77.41 | 2022-01-27
2013-06-18 | 269 | Dacar | SAE | J240 | No | Golf | GC2-6/195 |  | RC | 772438 |  |  | 27.28 | 6.31 | 1.26 |  |  |  | 571 | 513.9 | 412 | Producción | 72.15 | 2022-01-27
2013-06-12 | 268 | Dacar | SAE | J240 | No | Auto | 24-80 |  | RC | 652237 |  |  | 18.53 | 12.79 | 1.26 |  |  |  | 130 | 117 | 144 | Producción | 110.77 | 2022-01-27
2013-06-12 | 267 | Dacar | SAE | J240 | No | Auto | 24-80 |  | RC | 652237 |  |  | 18.57 | 12.79 | 1.26 |  |  |  | 130 | 117 | 141 | Producción | 108.46 | 2022-01-27
2013-06-12 | 266 | Dacar | SAE | J240 | No | Auto | 42-47 |  | RC | 461235 |  |  | 12.62 | 12.68 | 1.26 |  |  |  | 68 | 61.2 | 78 | Producción | 114.71 | 2022-01-27
2013-06-12 | 265 | Dacar | SAE | J240 | No | Auto | 42-47 |  | RC | 461235 |  |  | 12.62 | 12.68 | 1.26 |  |  |  | 68 | 61.2 | 77 | Producción | 113.24 | 2022-01-27
2013-06-08 | 264 | Dacar | SAE | J240 | No | Auto | 42-47 |  | RC | 455125 |  |  | 12.65 | 12.74 | 1.26 |  |  |  | 68 | 61.2 | 73 | Producción | 107.35 | 2022-01-27
2013-06-08 | 263 | Dacar | SAE | J240 | No | Auto | 42-47 |  | RC | 455125 |  |  | 12.71 | 12.75 | 1.27 |  |  |  | 68 | 61.2 | 75 | Producción | 110.29 | 2022-01-27
2013-06-08 | 262 | Dacar | SAE | J240 | No | Auto | 42-47 |  | CCA | 461235 |  |  | 12.6 | 12.74 | 1.26 |  |  |  | 370 | 7.2 | 14.4 | Producción | 200 | 2022-01-27
2013-06-08 | 261 | Dacar | SAE | J240 | No | Auto | 42-47 |  | CCA | 461235 |  |  | 12.46 | 12.75 | 1.27 |  |  |  | 370 | 7.2 | 13.92 | Producción | 193.33 | 2022-01-27
2013-06-04 | 260 | Dacar | SAE | J240 | No | Auto | N100-130 |  | RC | 952130 |  |  | 27.18 | 12.83 | 1.27 |  |  |  | 235 | 211.5 | 203 | Producción | 86.38 | 2022-01-27
2013-06-04 | 259 | Dacar | SAE | J240 | No | Auto | N100-130 |  | RC | 952130 |  |  | 27.29 | 12.83 | 1.28 |  |  |  | 235 | 211.5 | 213 | Producción | 90.64 | 2022-01-27
2013-06-04 | 258 | Dacar | SAE | J240 | No | Auto | 66-68 |  | RC | 751737 |  |  | 16.79 | 12.77 | 1.27 |  |  |  | 104 | 93.6 | 135 | Producción | 129.81 | 2022-01-27
2013-06-04 | 257 | Dacar | SAE | J240 | No | Auto | 66-68 |  | RC | 751737 |  |  | 17.32 | 12.75 | 1.27 |  |  |  | 104 | 93.6 | 138 | Producción | 132.69 | 2022-01-27
2013-05-30 | 256 | Dacar | SAE | J240 | No | Auto | 65-90 |  | CAP | 762138 |  |  | 20.18 | 12.75 | 1.27 |  |  |  | 90 | 81 |  | Producción | 0 | 2022-01-27
2013-05-30 | 255 | Dacar | SAE | J240 | No | Auto | 65-90 |  | CAP | 762138 |  |  | 20.19 | 12.75 | 1.27 |  |  |  | 90 | 81 |  | Producción | 0 | 2022-01-27
2013-05-27 | 254 | Dacar | SAE | J240 | No | Auto | 65-90 |  | CAP | 762138 |  |  | 20.14 | 12.76 | 1.27 |  |  |  | 90 | 81 |  | Producción | 0 | 2022-01-27
2013-05-27 | 253 | Dacar | SAE | J240 | No | Auto | 65-90 |  | CAP | 762138 |  |  | 20.09 | 12.77 | 1.26 |  |  |  | 90 | 81 |  | Producción | 0 | 2022-01-27
2013-05-27 | 252 | Dacar | SAE | J240 | No | Auto | 36-47 |  | RC | 462135 |  |  | 11.92 | 12.72 | 1.26 |  |  |  | 68 | 61.2 | 73 | Producción | 107.35 | 2022-01-27
2013-05-27 | 251 | Dacar | SAE | J240 | No | Auto | 36-47 |  | RC | 462135 |  |  | 11.68 | 12.72 | 1.26 |  |  |  | 68 | 61.2 | 72 | Producción | 105.88 | 2022-01-27
2013-05-23 | 250 | Dacar | SAE | J240 | No | Moto | DB9-BS |  | CAP |  |  |  | 3.07 | 12.84 | 1.3 |  |  |  | 9 | 8.1 |  | CHINA | 0 | 2022-01-27
2013-05-23 | 249 | Dacar | SAE | J240 | No | Moto | DB7-BS |  | CAP |  |  |  | 2.5 | 12.96 | 1.3 |  |  |  | 7 | 6.3 |  | CHINA | 0 | 2022-01-27
2013-05-23 | 248 | Dacar | SAE | J240 | No | Moto | DB5L-BS |  | CAP |  |  |  | 2.02 | 12.96 | 1.3 |  |  |  | 5 | 4.5 |  | CHINA | 0 | 2022-01-27
2013-05-20 | 247 | Dacar | SAE | J240 | No | Auto | 27-85 |  | RC | 731237 |  |  | 21.15 | 12.75 | 1.26 |  |  |  | 137 | 123.3 | 166 | Producción | 121.17 | 2022-01-27
2013-05-20 | 246 | Dacar | SAE | J240 | No | Auto | 27-85 |  | RC | 731237 |  |  | 21.21 | 12.75 | 1.26 |  |  |  | 137 | 123.3 | 154 | Producción | 112.41 | 2022-01-27
2013-05-18 | 245 | Dacar | SAE | J240 | No | Auto | 24-65 |  | CAP | 561736 |  |  | 17.54 | 12.75 | 1.27 |  |  |  | 65 | 58.5 |  | Producción | 0 | 2022-01-27
2013-05-18 | 244 | Dacar | SAE | J240 | No | Auto | 24-65 |  | RC | 561736 |  |  | 17.52 | 12.75 | 1.27 |  |  |  | 103 | 92.7 | 125 | Producción | 121.36 | 2022-01-27
2013-05-18 | 243 | Dacar | SAE | J240 | No | Auto | 34-80 |  | RC | 722037 |  |  | 17.89 | 12.79 | 1.27 |  |  |  | 123 | 110.7 | 147 | Producción | 119.51 | 2022-01-27
2013-05-18 | 242 | Dacar | SAE | J240 | No | Auto | 34-80 |  | RC | 722037 |  |  | 17.88 | 12.8 | 1.27 |  |  |  | 123 | 110.7 | 135 | Producción | 109.76 | 2022-01-27
2013-05-13 | 241 | Dacar | SAE | J240 | No | Auto | 30H-95 |  | RC | 761838 |  |  | 23.72 | 12.72 | 1.26 |  |  |  | 168 | 151.2 | 192 | Producción | 114.29 | 2022-01-27
2013-05-13 | 240 | Dacar | SAE | J240 | No | Auto | 30H-95 |  | CAP | 761838 |  |  | 23.59 | 12.72 | 1.26 |  |  |  | 95 | 85.5 | 174 | Producción | 183.16 | 2022-01-27
2013-05-13 | 239 | Dacar | SAE | J240 | No | Auto | 42-60 |  | RC | 661236 |  |  | 14.3 | 12.66 | 1.26 |  |  |  | 92 | 82.8 | 94 | Prueba de separador | 102.17 | 2022-01-27
2013-05-13 | 238 | Dacar | SAE | J240 | No | Auto | 42-60 |  | RC | 661236 |  |  | 14.35 | 12.65 | 1.26 |  |  |  | 92 | 82.8 | 91 | Prueba de separador | 98.91 | 2022-01-27
2013-05-04 | 237 | Dacar | SAE | J240 | No | Golf | GC2-6/195 |  | CAP | 741838 |  |  | 28.1 | 6.35 | 1.27 |  |  |  | 195 | 175.5 |  | Producción | 0 | 2022-01-27
2013-05-04 | 236 | Dacar | SAE | J240 | No | Golf | GC2-6/195 |  | CAP | 721538 |  |  | 26.74 | 6.33 | 1.27 |  |  |  | 195 | 175.5 | 387 | Producción | 198.46 | 2022-01-27
2013-05-02 | 235 | Dacar | SAE | J240 | No | Auto | 42-60 |  | RC | 661236 |  |  | 14.04 | 12.69 | 1.26 |  |  |  | 92 | 82.8 | 81 | Prueba de separador | 88.04 | 2022-01-27
2013-04-30 | 234 | Dacar | SAE | J240 | No | Auto | 42-60 |  | RC | 661236 |  |  | 14.27 | 12.72 | 1.26 |  |  |  | 92 | 82.8 | 90 | Prueba de separador | 97.83 | 2022-01-27
2013-04-29 | 233 | Dacar | SAE | J240 | No | Golf | GC2-6/225 |  | CAP | 861739 |  |  | 29.06 | 6.43 | 1.28 |  |  |  | 225 | 202.5 | 484 | Producción | 215.11 | 2022-01-27
2013-04-24 | 232 | Dacar | SAE | J240 | No | Auto | 42-60 |  | CCA | 620936 |  |  | 14.72 | 12.73 | 1.26 |  |  |  | 500 | 7.2 | 2.88 | Producción | 40 | 2022-01-27
2013-04-24 | 231 | Dacar | SAE | J240 | No | Auto | 42-60 |  | CCA | 620936 |  |  | 14.58 | 12.73 | 1.26 |  |  |  | 500 | 7.2 |  | Producción | 0 | 2022-01-27
2013-04-16 | 230 | Dacar | SAE | J240 | No | Estacionaria | 31AGM100 |  | CAP |  |  |  | 30.31 | 12.8 | 0 |  |  |  | 100 | 90 |  | CHINA | 0 | 2022-01-27
2013-04-16 | 229 | Dacar | SAE | J240 | No | Estacionaria | 31AGM100 |  | CAP |  |  |  | 28.64 | 13.05 | 0 |  |  |  | 100 | 90 |  | CHINA | 0 | 2022-01-27
2013-04-16 | 228 | Dacar | SAE | J240 | No | Golf | GC2-8/170 |  | CAP | 651537 |  |  | 28.78 | 8.55 | 4.13 |  |  |  | 170 | 153 |  | Producción | 0 | 2022-01-27
2013-04-04 | 226 | Dacar | SAE | J240 | No | Auto | 65-90 |  | CAP | 754828 |  |  | 20.04 | 12.65 | 1.25 |  |  |  | 90 | 81 | 140 | Producción | 155.56 | 2022-01-27
2013-04-03 | 225 | Dacar | SAE | J240 | No | Auto | 34-80 |  | CCA | 740937 |  |  | 17.77 | 12.72 | 1.26 |  |  |  | 670 | 7.2 | 3.12 | Producción | 43.33 | 2022-01-27
2013-04-03 | 224 | Dacar | SAE | J240 | No | Auto | 34-80 |  | CCA | 740937 |  |  | 17.66 | 12.73 | 1.26 |  |  |  | 670 | 7.2 | 2.64 | Producción | 36.67 | 2022-01-27
2013-04-03 | 223 | Dacar | SAE | J240 | No | Auto | 42-55 |  | CCA | 540336 |  |  | 13.71 | 12.7 | 1.26 |  |  |  | 460 | 7.2 | 4.32 | Producción | 60 | 2022-01-27
2013-04-03 | 222 | Dacar | SAE | J240 | No | Auto | 42-55 |  | CCA | 540336 |  |  | 13.59 | 12.7 | 1.26 |  |  |  | 460 | 7.2 | 7.2 | Producción | 100 | 2022-01-27
2013-03-27 | 221 | Dacar | SAE | J240 | No | Estacionaria | 31AGM100 |  | CAP |  |  |  | 28.58 | 13.1 | 0 |  |  |  | 100 | 90 |  | CHINA | 0 | 2022-01-27
2013-03-27 | 220 | Dacar | SAE | J240 | No | Estacionaria | 31AGM100 |  | CAP |  |  |  | 28.8 | 13.12 | 0 |  |  |  | 100 | 90 |  | CHINA | 0 | 2022-01-27
2013-03-23 | 219 | Dacar | SAE | J240 | No | Auto | 42-60 |  | CCA | 620936 |  |  | 14.7 | 12.86 | 1.28 |  |  |  | 500 | 7.2 | 4.32 | Producción | 60 | 2022-01-27
2013-03-23 | 218 | Dacar | SAE | J240 | No | Auto | 42-60 |  | CCA | 620936 |  |  | 14.7 | 12.86 | 1.28 |  |  |  | 500 | 7.2 | 3.84 | Producción | 53.33 | 2022-01-27
2013-03-15 | 217 | Dacar | SAE | J240 | No | Auto | 65-90 |  | CCA | 754828 |  |  | 20.39 | 12.8 | 1.28 |  |  |  | 720 | 7.2 | 1.68 | Producción | 23.33 | 2022-01-27
2013-03-15 | 216 | Dacar | SAE | J240 | No | Auto | 65-90 |  | CCA | 754828 |  |  | 20.36 | 12.8 | 1.28 |  |  |  | 720 | 7.2 | 1.92 | Producción | 26.67 | 2022-01-27
2013-03-07 | 214 | Dacar | SAE | J240 | No | Auto | 27-85 |  | CCA | 770737 |  |  | 21.38 | 12.85 | 1.28 |  |  |  | 670 | 7.2 | 4.56 | Producción | 63.33 | 2022-01-27
2013-03-07 | 213 | Dacar | SAE | J240 | No | Auto | 27-85 |  | CCA | 770737 |  |  | 21.34 | 12.85 | 1.28 |  |  |  | 670 | 7.2 | 5.52 | Producción | 76.67 | 2022-01-27
2013-02-28 | 212 | Dacar | SAE | J240 | No | Auto | NS40-50 |  | CCA | 524425 |  |  | 11.5 | 13.02 | 1.28 |  |  |  | 415 | 7.2 | 7.44 | Producción | 103.33 | 2022-01-27
2013-02-28 | 211 | Dacar | SAE | J240 | No | Auto | NS40-50 |  | CCA | 524425 |  |  | 11.5 | 13.05 | 1.28 |  |  |  | 415 | 7.2 | 10.32 | Producción | 143.33 | 2022-01-27
2013-02-23 | 210 | Dacar | SAE | J240 | No | Auto | 30H-105 |  | CCA | 820839 |  |  | 24.92 | 13.05 | 1.27 |  |  |  | 825 | 7.2 | 2.16 | Producción | 30 | 2022-01-27
2013-02-23 | 209 | Dacar | SAE | J240 | No | Auto | 30H-105 |  | CCA | 830839 |  |  | 24.96 | 13.03 | 1.26 |  |  |  | 825 | 7.2 | 2.4 | Producción | 33.33 | 2022-01-27
2013-02-23 | 208 | Dacar | SAE | J240 | No | Auto | N40-57 |  | CCA | 540836 |  |  | 12.91 | 13.07 | 1.27 |  |  |  | 460 | 7.2 | 6.48 | Producción | 90 | 2022-01-27
2013-02-23 | 207 | Dacar | SAE | J240 | No | Auto | N40-57 |  | CCA | 540836 |  |  | 13.09 | 13.08 | 1.28 |  |  |  | 460 | 7.2 | 6.72 | Producción | 93.33 | 2022-01-27
2013-02-16 | 206 | Dacar | SAE | J240 | No | Golf | GC2-6/225 |  | CAP | 950730 |  |  | 30.3 | 6.37 | 1.26 |  |  |  | 225 | 202.5 |  | Prueba | 0 | 2022-01-27
2013-02-16 | 205 | Dacar | SAE | J240 | No | Golf | GC2-6/225 |  | CAP | 950730 |  |  | 30.54 | 6.37 | 1.26 |  |  |  | 225 | 202.5 |  | Prueba | 0 | 2022-01-27
2013-02-15 | 204 | Dacar | SAE | J240 | No | Auto | 42-40 |  | RC | 340734 |  |  | 11.31 | 12.75 | 1.26 |  |  |  | 60 | 54 | 58.5 | Producción | 97.5 | 2022-01-27
2013-02-15 | 203 | Dacar | SAE | J240 | No | Auto | 42-40 |  | RC | 340734 |  |  | 11.31 | 12.76 | 1.26 |  |  |  | 60 | 54 | 58.46 | Producción | 97.43 | 2022-01-27
2013-02-09 | 202 | Dacar | SAE | J240 | No | Estacionaria | GC2-6/195 |  | CAP | 840639 |  |  | 27.85 | 6.37 | 1.27 |  |  |  | 195 | 175.5 |  | Prueba | 0 | 2022-01-27
2013-02-09 | 201 | Dacar | SAE | J240 | No | Estacionaria | GC2-6/195 |  | CAP | 840639 |  |  | 27.8 | 6.37 | 1.27 |  |  |  | 195 | 175.5 |  | Prueba | 0 | 2022-01-27
2013-02-01 | 200 | Dacar | SAE | J240 | No | Auto | NS40-50 |  | CCA | 520235 |  |  | 11 | 12.79 | 1.27 |  |  |  | 415 | 7.2 | 13.92 | Producción | 193.33 | 2022-01-27
2013-02-01 | 199 | Dacar | SAE | J240 | No | Auto | NS40-50 |  | CCA | 520235 |  |  | 10.96 | 12.79 | 1.27 |  |  |  | 415 | 7.2 | 11.28 | Producción | 156.67 | 2022-01-27
2013-01-17 | 198 | Dacar | SAE | J240 | No | Auto | 24-80 |  | RC | 634627 |  |  | 18.4 | 12.67 | 1.26 |  |  |  | 130 | 117 | 140 | Producción | 107.69 | 2022-01-27
2013-01-17 | 197 | Dacar | SAE | J240 | No | Auto | 24-80 |  | RC | 640237 |  |  | 18.35 | 12.65 | 1.26 |  |  |  | 130 | 117 | 131 | Prueba placas Bosch | 100.77 | 2022-01-27
2013-01-17 | 196 | Dacar | SAE | J240 | No | Auto | 42-60 |  | RC | 644426 |  |  | 14.18 | 12.7 | 1.26 |  |  |  | 92 | 82.8 | 90 | Producción | 97.83 | 2022-01-27
2013-01-17 | 195 | Dacar | SAE | J240 | No | Auto | 42-60 |  | RC | 620336 |  |  | 14.08 | 12.72 | 1.26 |  |  |  | 92 | 82.8 | 98 | Prueba de separador | 106.52 | 2022-01-27
2013-01-17 | 194 | Dacar | SAE | J240 | No | Auto | 42-60 |  | RC | 620336 |  |  | 14.12 | 12.72 | 1.25 |  |  |  | 92 | 82.8 | 97 | Prueba de separador | 105.43 | 2022-01-27
2013-01-14 | 193 | Dacar | SAE | J240 | No | Golf | GC2-6/225 |  | CAP | 850239 |  |  | 28.13 | 6.43 | 1.61 |  |  |  | 225 | 202.5 |  | Producción | 0 | 2022-01-27
2013-01-14 | 192 | Dacar | SAE | J240 | No | Golf | GC2-6/225 |  | CAP | 850239 |  |  | 28.58 | 6.47 | 1.28 |  |  |  | 225 | 202.5 |  | Producción | 0 | 2022-01-27
2013-01-12 | 191 | Dacar | SAE | J240 | No | Golf | GC2-6/225 |  | CAP | 830239 |  |  | 28.03 | 6.45 | 1.29 |  |  |  | 225 | 202.5 |  | Prueba de separador | 0 | 2022-01-27
2013-01-10 | 190 | Dacar | SAE | J240 | No | Auto | 42-60 |  | CCA | 654726 |  |  | 14.29 | 12.77 | 1.27 |  |  |  | 500 | 7.2 | 4.8 | Producción | 66.67 | 2022-01-27
2013-01-10 | 189 | Dacar | SAE | J240 | No | Auto | 42-60 |  | CCA | 654726 |  |  | 14.37 | 12.76 | 1.27 |  |  |  | 500 | 7.2 | 6 | Producción | 83.33 | 2022-01-27
2013-01-07 | 188 | Dacar | SAE | J240 | No | Auto | 24-80 |  | CAP | 644927 |  |  | 18.59 | 12.61 | 1.24 |  |  |  | 80 | 72 |  | Producción | 0 | 2022-01-27
2013-01-07 | 187 | Dacar | SAE | J240 | No | Auto | 24-80 |  | CAP | 644927 |  |  | 18.59 | 12.61 | 1.25 |  |  |  | 80 | 72 |  | Producción | 0 | 2022-01-27
2013-01-03 | 186 | Dacar | SAE | J240 | No | Auto | 24-80 |  | CAP | 634627 |  |  | 18.27 | 12.7 | 1.26 |  |  |  | 80 | 72 |  | Producción | 0 | 2022-01-27
2013-01-03 | 185 | Dacar | SAE | J240 | No | Auto | 24-80 |  | CAP | 634627 |  |  | 18.36 | 12.7 | 1.26 |  |  |  | 80 | 72 |  | Producción | 0 | 2022-01-27
2013-01-02 | 184 | Dacar | SAE | J240 | No | Golf | GC2-6/225 |  | CAP | 855229 |  |  | 28.13 | 6.45 | 1.28 |  |  |  | 225 | 202.5 |  | Producción | 0 | 2022-01-27
2013-01-02 | 183 | Dacar | SAE | J240 | No | Golf | GC2-6/225 |  | CAP | 855229 |  |  | 28.15 | 6.46 | 1.29 |  |  |  | 225 | 202.5 |  | Producción | 0 | 2022-01-27
2013-08-19 | 118 | Dacar | SAE | J240 | No | Auto | NS40-50 |  | CCA | 531825 |  |  | 11.6 | 12.42 | 0 |  |  |  | 415 | 7.2 | 5.04 | prueba carga seca | 70 | 2022-01-27
2013-08-19 | 117 | Dacar | SAE | J240 | No | Auto | NS40-50 |  | CCA | 531825 |  |  | 11.48 | 12 | 0 |  |  |  | 415 | 7.2 | 5.04 | prueba carga seca | 70 | 2022-01-27
2013-01-25 | 116 | Dacar | SAE | J240 | No | Auto | NS40-50 |  | CCA | 531825 |  |  | 11.17 | 12.24 | 1.17 |  |  |  | 415 | 7.2 | 13.2 | Pruebas carga seca | 183.33 | 2022-01-27
2013-01-23 | 115 | Dacar | SAE | J240 | No | Auto | NS40-50 |  | CCA | 531825 |  |  | 11.34 | 12.53 | 1.25 |  |  |  | 415 | 7.2 | 4.56 | Pruebas carga seca | 63.33 | 2022-01-27
2012-12-26 | 182 | Dacar | SAE | J240 | No | Auto | 24-55 |  | CAP | 425225 |  |  | 15.6 | 12.72 | 1.26 |  |  |  | 55 | 49.5 |  | Producción | 0 | 2022-01-27
2012-12-26 | 181 | Dacar | SAE | J240 | No | Auto | 24-55 |  | CAP | 425225 |  |  | 15.57 | 12.71 | 1.26 |  |  |  | 55 | 49.5 |  | Producción | 0 | 2022-01-27
2012-12-20 | 180 | Dacar | SAE | J240 | No | Auto | 42-47 |  | CCA | 435125 |  |  | 12.27 | 12.75 | 1.26 |  |  |  | 370 | 7.2 | 6 | Producción | 83.33 | 2022-01-27
2012-12-20 | 179 | Dacar | SAE | J240 | No | Auto | 42-47 |  | CCA | 435125 |  |  | 12.29 | 12.75 | 1.26 |  |  |  | 370 | 7.2 | 7.44 | Producción | 103.33 | 2022-01-27
2012-11-12 | 178 | Dacar | SAE | J240 | No | Auto | NS40-50 |  | CAP | 524425 |  |  | 11.02 | 13.16 | 0 |  |  |  | 50 | 45 |  | Prueba | 0 | 2022-01-27
2012-12-11 | 177 | Dacar | SAE | J240 | No | Estacionaria | 31AGM100 |  | CAP |  |  |  | 34.37 | 12.95 | 0 |  |  |  | 100 | 90 |  | Producción | 0 | 2022-01-27
2012-12-04 | 176 | Dacar | SAE | J240 | No | Estacionaria | 31-DC-100 |  | CAP | 744828 |  |  | 26.99 | 12.58 | 1.24 |  |  |  | 105 | 94.5 |  | Producción | 0 | 2022-01-27
2012-12-04 | 175 | Dacar | SAE | J240 | No | Auto | 25-70 |  | CAP | 524826 |  |  | 15.88 | 12.7 | 1.26 |  |  |  | 70 | 63 |  | Producción | 0 | 2022-01-27
2012-12-04 | 174 | Dacar | SAE | J240 | No | Auto | 25-70 |  | CAP | 524826 |  |  | 15.94 | 12.7 | 1.26 |  |  |  | 70 | 63 |  | Producción | 0 | 2022-01-27
2012-12-04 | 173 | Dacar | SAE | J240 | No | Auto | 36-47 |  | CAP | 464825 |  |  | 11.36 | 12.66 | 1.25 |  |  |  | 47 | 42.3 |  | Producción | 0 | 2022-01-27
2012-12-04 | 172 | Dacar | SAE | J240 | No | Auto | 36-47 |  | CAP | 464825 |  |  | 11.46 | 12.69 | 1.26 |  |  |  | 47 | 42.3 |  | Producción | 0 | 2022-01-27
2012-11-26 | 171 | Dacar | SAE | J240 | No | Auto | 42-60 |  | CAP | 634726 |  |  | 14.09 | 12.72 | 1.26 |  |  |  | 60 | 54 |  | Producción | 0 | 2022-01-27
2012-11-26 | 170 | Dacar | SAE | J240 | No | Auto | 42-60 |  | CAP | 624226 |  |  | 14.37 | 12.68 | 1.26 |  |  |  | 60 | 54 |  | Producción | 0 | 2022-01-27
2012-11-15 | 167 | Dacar | SAE | J240 | No | Auto | 65-90 |  | RC |  |  |  | 19.12 | 12.61 | 1.26 |  |  |  | 152 | 136.8 | 151 | Prueba | 99.34 | 2022-01-27
2012-11-09 | 164 | Dacar | SAE | J240 | No | Auto | 42-60 |  | RC | 644426 |  |  | 14.4 | 12.76 | 1.27 |  |  |  | 92 | 82.8 | 98 | Prueba | 106.52 | 2022-01-27
2012-11-09 | 163 | Dacar | SAE | J240 | No | Auto | 42-60 |  | CCA | 644426 |  |  | 14 | 12.75 | 1.27 |  |  |  | 500 | 7.2 |  | prueba | 0 | 2022-01-27
2012-11-09 | 162 | Dacar | SAE | J240 | No | Auto | 42-60 |  | RC | 624526 |  |  | 13.7 | 12.76 | 1.27 |  |  |  | 92 | 82.8 | 85 | Producción | 92.39 | 2022-01-27
2012-11-09 | 161 | Dacar | SAE | J240 | No | Auto | 42-60 |  | CCA | 624526 |  |  | 13.9 | 12.76 | 1.27 |  |  |  | 500 | 7.2 |  | Producción | 0 | 2022-01-27
2012-11-05 | 160 | Dacar | SAE | J240 | No | Auto | 24-80 |  | CAP | 633827 |  |  | 18.5 | 12.72 | 1.26 |  |  |  | 80 | 72 |  | Producción | 0 | 2022-01-27
2012-11-05 | 159 | Dacar | SAE | J240 | No | Auto | 24-80 |  | CAP | 633827 |  |  | 18.5 | 12.73 | 1.26 |  |  |  | 80 | 72 |  | Producción | 0 | 2022-01-27
2012-11-02 | 158 | Dacar | SAE | J240 | No | Auto | 34-80 |  | CAP | 744427 |  |  | 18 | 12.87 | 1.27 |  |  |  | 80 | 72 | 80 | Producción | 100 | 2022-01-27
2012-11-02 | 157 | Dacar | SAE | J240 | No | Auto | 34-80 |  | CAP | 744427 |  |  | 17.5 | 12.84 | 1.27 |  |  |  | 80 | 72 | 74 | Producción | 92.5 | 2022-01-27
2012-10-31 | 156 | Dacar | SAE | J240 | No | Auto | NS40-50 |  | CAP | 524425 |  |  | 11 | 12.83 | 2.27 |  |  |  | 50 | 45 | 43.8 | Producción | 87.6 | 2022-01-27
2012-10-31 | 155 | Dacar | SAE | J240 | No | Auto | NS40-50 |  | CAP | 524425 |  |  | 11 | 12.81 | 1.27 |  |  |  | 50 | 45 | 45.4 | Producción | 90.8 | 2022-01-27
2012-10-27 | 154 | Dacar | SAE | J240 | No | Auto | 66-68 |  | CAP | 744327 |  |  |  | 12.61 | 1.26 |  |  |  | 68 | 61.2 | 68.2 | Producción | 100.29 | 2022-01-27
2012-10-27 | 153 | Dacar | SAE | J240 | No | Auto | 66-68 |  | CAP | 744327 |  |  |  | 12.65 | 1.26 |  |  |  | 68 | 61.2 | 72 | Producción | 105.88 | 2022-01-27
2012-10-24 | 152 | Dacar | SAE | J240 | No | Auto | 34-80 |  | CAP | 653827 |  |  | 16.95 | 12.81 | 1.27 |  |  |  | 80 | 72 | 70 | Producción | 87.5 | 2022-01-27
2012-10-24 | 151 | Dacar | SAE | J240 | No | Auto | 34-80 |  | CAP | 653827 |  |  | 16.91 | 12.82 | 1.27 |  |  |  | 80 | 72 | 72.3 | Producción | 90.38 | 2022-01-27
2012-10-24 | 150 | Dacar | SAE | J240 | No | Auto | 42-40 |  | CAP | 364224 |  |  | 11.5 | 12.74 | 1.27 |  |  |  | 40 | 36 | 39.2 | Producción | 98 | 2022-01-27
2012-10-24 | 149 | Dacar | SAE | J240 | No | Auto | 42-40 |  | CAP | 364224 |  |  | 11.5 | 12.72 | 1.27 |  |  |  | 40 | 36 | 38.6 | Producción | 96.5 | 2022-01-27
2012-10-20 | 148 | Dacar | SAE | J240 | No | Golf | GC2-6/225 |  | CAP | 824129 |  |  | 28 | 6.42 | 1.28 |  |  |  | 225 | 202.5 | 225 | Producción | 100 | 2022-01-27
2012-10-20 | 147 | Dacar | SAE | J240 | No | Golf | GC2-6/225 |  | CAP | 824129 |  |  | 28 | 6.42 | 1.29 |  |  |  | 225 | 202.5 | 225 | Producción | 100 | 2022-01-27
2012-10-19 | 146 | Dacar | SAE | J240 | No | Auto | 42-40 |  | CAP | 354124 |  |  | 11 | 12.71 | 1.26 |  |  |  | 40 | 36 | 34.7 | Producción | 86.75 | 2022-01-27
2012-10-19 | 145 | Dacar | SAE | J240 | No | Auto | 42-40 |  | CAP | 354124 |  |  | 11.5 | 12.7 | 1.26 |  |  |  | 40 | 36 | 32.6 | Producción | 81.5 | 2022-01-27
2012-10-15 | 144 | Dacar | SAE | J240 | No | Auto | 42-55 |  | CAP | 534126 |  |  | 14 | 12.74 | 1.27 |  |  |  | 55 | 49.5 | 53.6 | Producción | 97.45 | 2022-01-27
2012-10-15 | 143 | Dacar | SAE | J240 | No | Auto | 42-55 |  | CAP | 534126 |  |  | 14 | 12.74 | 1.27 |  |  |  | 55 | 49.5 | 52.3 | Producción | 95.09 | 2022-01-27
2012-10-09 | 142 | Dacar | SAE | J240 | No | Auto | 24-55 |  | CAP | 443125 |  |  |  | 12.58 | 1.25 |  |  |  | 55 | 49.5 | 0.97 | Producción | 1.76 | 2022-01-27
2012-10-09 | 140 | Dacar | SAE | J240 | No | Auto | 24-80 |  | CAP | 634027 |  |  |  | 12.73 | 1.26 |  |  |  | 80 | 72 | 76.2 | Producción | 95.25 | 2022-01-27
2012-10-09 | 139 | Dacar | SAE | J240 | No | Auto | 24-80 |  | CAP | 653827 |  |  |  | 12.72 | 1.26 |  |  |  | 80 | 72 | 70.1 | Producción | 87.63 | 2022-01-27
2012-10-09 | 138 | Dacar | SAE | J240 | No | Auto | N100-130 |  | CAP | 944021 |  |  |  | 12.74 | 1.26 |  |  |  | 130 | 117 | 122.4 | Producción | 94.15 | 2022-01-27
2012-10-09 | 137 | Dacar | SAE | J240 | No | Auto | N100-130 |  | CAP | 944021 |  |  |  | 12.68 | 1.25 |  |  |  | 130 | 117 | 123.2 | Producción | 94.77 | 2022-01-27
2012-09-02 | 135 | Dacar | SAE | J240 | No | Auto | N40-57 |  | CAP | 523426 |  |  |  | 12.85 | 1.28 |  |  |  | 57 | 51.3 | 55.8 | Producción | 97.89 | 2022-01-27
2012-09-02 | 134 | Dacar | SAE | J240 | No | Auto | N40-57 |  | CAP | 523926 |  |  |  | 12.85 | 1.28 |  |  |  | 57 | 51.3 | 55.5 | Producción | 97.37 | 2022-01-27
2012-09-02 | 133 | Dacar | SAE | J240 | No | Auto | N200-195 |  | CAP | 442725 |  |  |  | 12.78 | 1.28 |  |  |  | 195 | 175.5 | 192.9 | Producción | 98.92 | 2022-01-27
2012-09-02 | 132 | Dacar | SAE | J240 | No | Auto | N200-195 |  | CAP | 442725 |  |  |  | 12.79 | 1.27 |  |  |  | 195 | 175.5 | 193.7 | Producción | 99.33 | 2022-01-27
2012-09-24 | 131 | Dacar | SAE | J240 | No | Auto | N150-165 |  | CAP | 263223 |  |  | 40.34 | 12.81 | 1.28 |  |  |  | 165 | 148.5 | 162.7 | Producción | 98.61 | 2022-01-27
2012-09-24 | 130 | Dacar | SAE | J240 | No | Auto | N150-165 |  | CAP | 263223 |  |  | 40.3 | 12.81 | 1.28 |  |  |  | 165 | 148.5 | 163 | Producción | 98.79 | 2022-01-27
2012-09-24 | 129 | Dacar | SAE | J240 | No | Auto | N150-150 |  | CAP | 133022 |  |  | 39.12 | 12.85 | 1.28 |  |  |  | 150 | 135 | 154 | Producción | 102.67 | 2022-01-27
2012-09-24 | 128 | Dacar | SAE | J240 | No | Auto | N150-150 |  | CAP | 133022 |  |  | 39.03 | 12.84 | 1.28 |  |  |  | 150 | 135 | 154 | Producción | 102.67 | 2022-01-27
2012-09-11 | 127 | Dacar | SAE | J240 | No | Auto | 30H-105 |  | CAP | 842529 |  |  | 24.32 | 12.73 | 1.26 |  |  |  | 105 | 94.5 | 106 | Producción | 100.95 | 2022-01-27
2012-09-11 | 126 | Dacar | SAE | J240 | No | Auto | 30H-105 |  | CAP | 842529 |  |  | 24.08 | 12.7 | 1.26 |  |  |  | 105 | 94.5 | 106 | Producción | 100.95 | 2022-01-27
2012-09-11 | 125 | Dacar | SAE | J240 | No | Auto | 27-85 |  | CAP | 753627 |  |  | 20.81 | 12.74 | 1.26 |  |  |  | 85 | 76.5 | 86 | Producción | 101.18 | 2022-01-27
2012-08-31 | 123 | Dacar | SAE | J240 | No | Golf | GC2-8/170 |  | CAP | 653427 |  |  | 28.65 | 8.53 | 1.28 |  |  |  | 170 | 153 | 167 | Producción | 98.24 | 2022-01-27
2012-08-31 | 122 | Dacar | SAE | J240 | No | Golf | GC2-8/170 |  | CAP | 653427 |  |  | 28.65 | 8.53 | 1.28 |  |  |  | 170 | 153 | 165 | Producción | 97.06 | 2022-01-27
2012-08-31 | 121 | Dacar | SAE | J240 | No | Auto | 42-60 |  | CAP | 643526 |  |  | 14.27 | 12.73 | 1.27 |  |  |  | 60 | 54 | 62 | Producción | 103.33 | 2022-01-27
2012-08-31 | 120 | Dacar | SAE | J240 | No | Auto | 42-60 |  | CAP | 643526 |  |  | 14.16 | 12.71 | 1.32 |  |  |  | 60 | 54 | 62 | Producción | 103.33 | 2022-01-27
2012-11-06 | 114 | Dacar | SAE | J240 | No | Auto | NS40-50 |  | CAP | 531825 |  |  |  | 12.47 | 1.23 |  |  |  | 50 | 45 | 48 | Prueba | 96 | 2022-01-27
2012-09-13 | 113 | Dacar | SAE | J240 | No | Auto | NS40-50 |  | CAP | 531825 |  |  |  | 13.37 | 1.2 |  |  |  | 50 | 45 | 40 | Prueba | 80 | 2022-01-27
2012-08-21 | 111 | Dacar | SAE | J240 | No | Golf | GC2-6/195 |  | CAP | 743328 |  |  | 26.37 | 6.01 | 1.13 |  |  |  | 195 | 175.5 | 195 | Producción | 100 | 2022-01-27
2012-08-21 | 110 | Dacar | SAE | J240 | No | Golf | GC2-6/195 |  | CAP | 743328 |  |  | 26.46 | 6.01 | 1.13 |  |  |  | 195 | 175.5 | 195 | Producción | 100 | 2022-01-27
2012-08-14 | 107 | Dacar | SAE | J240 | No | Auto | N100-107 |  | CAP | 843229 |  |  |  | 12.66 | 1.25 |  |  |  | 107 | 96.3 | 108 | Producción | 100.93 | 2022-01-27
2012-08-14 | 106 | Dacar | SAE | J240 | No | Auto | N100-107 |  | CAP | 843229 |  |  |  | 12.72 | 1.27 |  |  |  | 107 | 96.3 | 108 | Producción | 100.93 | 2022-01-27
2012-03-05 | 62 | Dacar | SAE | J240 | No | Auto | 42-55 |  | CAP | 2505441211 |  |  | 13.4 | 12.72 | 1.27 |  |  |  | 55 | 49.5 | 54 | Producción | 98.18 | 2022-01-27
2012-03-05 | 61 | Dacar | SAE | J240 | No | Auto | 42-55 |  | CAP | 2505441211 |  |  | 13.47 | 12.68 | 1.26 |  |  |  | 55 | 49.5 | 46 | Producción | 83.64 | 2022-01-27
2012-04-23 | 60 | Dacar | SAE | J240 | No | Auto | 42-60 |  | CAP | 4680292121 |  |  | 13.78 | 12.66 | 1.27 |  |  |  | 60 | 54 | 57.51 | Producción | 95.85 | 2022-01-27
2012-04-23 | 59 | Dacar | SAE | J240 | No | Auto | 42-60 |  | CAP | 4683092012 |  |  | 13.84 | 12.73 | 1.28 |  |  |  | 60 | 54 | 53.7 | Producción | 89.5 | 2022-01-27
2012-04-23 | 58 | Dacar | SAE | J240 | No | Auto | 42-60 |  | CAP | 641626 |  |  | 14.28 | 12.78 | 1.28 |  |  |  | 60 | 54 | 59.55 | Producción | 99.25 | 2022-01-27
2012-04-23 | 57 | Dacar | SAE | J240 | No | Auto | 42-60 |  | CAP | 641626 |  |  | 14.3 | 12.76 | 1.28 |  |  |  | 60 | 54 | 58.78 | Producción | 97.97 | 2022-01-27
2012-04-17 | 54 | Dacar | SAE | J240 | No | Auto | 24-80 |  | CAP | BOSCH |  |  | 18.03 | 12.62 | 1.25 |  |  |  | 80 | 72 | 71.63 | Exterior | 89.54 | 2022-01-27
2012-04-17 | 53 | Dacar | SAE | J240 | No | Auto | 42-60 |  | CAP | BOSCH |  |  | 14.27 | 12.67 | 1.25 |  |  |  | 60 | 54 | 56.78 | Exterior | 94.63 | 2022-01-27
2012-04-09 | 52 | Dacar | SAE | J240 | No | Auto | N100-107 |  | CAP | 4695092121 |  |  | 25.66 | 12.72 | 1.26 |  |  |  | 107 | 96.3 | 106.29 | Producción | 99.34 | 2022-01-27
2012-04-09 | 51 | Dacar | SAE | J240 | No | Auto | N100-107 |  | CAP | 4702082121 |  |  | 25.52 | 12.78 | 1.28 |  |  |  | 107 | 96.3 | 111 | Producción | 103.74 | 2022-01-27
2012-04-04 | 50 | Dacar | SAE | J240 | No | Auto | 27-85 |  | CAP | 5756132121 |  |  | 20 | 12.7 | 1.26 |  |  |  | 85 | 76.5 | 83.91 | Producción | 98.72 | 2022-01-27
2012-04-02 | 48 | Dacar | SAE | J240 | No | Auto | 24-55 |  | CAP | 5756132121 |  |  | 14.92 | 12.63 | 1.26 |  |  |  | 55 | 49.5 | 56.92 | Producción | 103.49 | 2022-01-27
2012-04-03 | 47 | Dacar | SAE | J240 | No | Auto | 27-85 |  | CAP | 5067132121 |  |  | 19.86 | 12.7 | 1.25 |  |  |  | 85 | 76.5 | 72.65 | Producción | 85.47 | 2022-01-27
2012-04-02 | 46 | Dacar | SAE | J240 | No | Auto | 27-85 |  | CAP | 5067132121 |  |  | 20.05 | 12.7 | 1.26 |  |  |  | 85 | 76.5 | 76.24 | Producción | 89.69 | 2022-01-27
2012-03-30 | 45 | Dacar | SAE | J240 | No | Auto | 30H-105 |  | CAP | 4672072121 |  |  | 24.39 | 12.76 | 1.27 |  |  |  | 105 | 94.5 | 100.14 | Producción | 95.37 | 2022-01-27
2012-03-30 | 44 | Dacar | SAE | J240 | No | Auto | 30H-105 |  | CAP | 4672072121 |  |  | 24.52 | 12.77 | 1.26 |  |  |  | 105 | 94.5 | 102.4 | Producción | 97.52 | 2022-01-27
2012-03-28 | 43 | Dacar | SAE | J240 | No | Auto | N40-57 |  | CAP | 4245062121 |  |  | 12.64 | 12.76 | 1.27 |  |  |  | 57 | 51.3 | 48.35 | Producción | 84.82 | 2022-01-27
2012-03-28 | 42 | Dacar | SAE | J240 | No | Auto | N40-57 |  | CAP | 4245062121 |  |  | 12.61 | 12.75 | 1.26 |  |  |  | 57 | 51.3 | 49.29 | Producción | 86.47 | 2022-01-27
2012-03-27 | 41 | Dacar | SAE | J240 | No | Auto | 42-55 |  | CAP | 2776441101 |  |  | 13.5 | 12.8 | 1.26 |  |  |  | 55 | 49.5 | 56.24 | Producción | 102.25 | 2022-01-27
2012-03-27 | 40 | Dacar | SAE | J240 | No | Auto | 42-55 |  | CAP | 2776441101 |  |  | 13.57 | 12.8 | 1.26 |  |  |  | 55 | 49.5 | 56.61 | Producción | 102.93 | 2022-01-27
2012-03-22 | 39 | Dacar | SAE | J240 | No | Golf | GC2-8/170 |  | CAP | 5273122546 |  |  | 28.06 | 8.54 | 1.27 |  |  |  | 170 | 153 | 160 | Producción | 94.12 | 2022-01-27
2012-03-22 | 38 | Dacar | SAE | J240 | No | Golf | GC2-8/170 |  | CAP | 5273122546 |  |  | 27.6 | 8.53 | 1.27 |  |  |  | 170 | 153 | 166 | Producción | 97.65 | 2022-01-27
2012-03-20 | 37 | Dacar | SAE | J240 | No | Auto | 42-60 |  | CAP | 4884112012 |  |  | 14.12 | 12.73 | 1.26 |  |  |  | 60 | 54 | 59.89 | Producción | 99.82 | 2022-01-27
2012-03-20 | 36 | Dacar | SAE | J240 | No | Auto | 42-60 |  | CAP | 4884112012 |  |  | 14.12 | 12.73 | 1.26 |  |  |  | 60 | 54 | 62.73 | Producción | 104.55 | 2022-01-27
2012-03-19 | 33 | Dacar | SAE | J240 | No | Auto | 24-80 |  | CAP | 5007072121 |  |  | 17.85 | 12.59 | 1.26 |  |  |  | 80 | 72 | 79.71 | Producción | 99.64 | 2022-01-27
2012-03-19 | 32 | Dacar | SAE | J240 | No | Auto | 24-80 |  | CAP | 5007072121 |  |  | 18.07 | 12.58 | 1.26 |  |  |  | 80 | 72 | 82.26 | Producción | 102.83 | 2022-01-27